## 01
UNIVERSIDAD NACIONAL DE PIURA
ESCUELA PROFESIONAL DE INGENIERIA DE MINAS
CENTRO ESTUDIOS GEOLOGICOS GEOTECNICOS Y DE MECANICA DE SUELOS
DETERMINACION DE CARBON Y LIGNITO EN ARENA
(NORMA ASTM C 123)
LABORATORIO MECANICA DE SUELOS, CONCRETOS Y PAVIMENTOS
SOLICITA | : | MOTLIMA S.A.
PROYECTO | : | ESTUDIO DEFINITIVO DE LA CARRETERA CASMA-HUARAZ
UBICACIÓN | : | ANCASH
FECHA | : | 05 de Mayo de 2005
CANTERA | : | CASA BLANCA KM. 21+400 Lado Derecho
CALICATA | : | C1
MUESTRA | : | M2
AGREGADO FINO
IDENTIFICACION |  |  | 1 | 2 | 3 | 4
| RECIPIENTE Nº |  | 12 | 11 | 12 | 9
A | PESO DE MUESTRA SECA |  | 200 | 200 | 200 | 200
B | PESO FILTRO |  | 72 | 72 | 72 | 72
C | PESO FLTRO + PARTICULAS DECANTADAS SECO |  | 72.8 | 72.5 | 72.8 | 72.4
D | PESO DE PARTCULAS DECANTADAS |  | 0.8 | 0.5 | 0.8 | 0.4
% DE CARBON Y LIGNITO (D/A) x100 |  |  | 0.4 | 0.25 | 0.4 | 0.2
% PROMEDIO |  |  | 0.31

## 02
UNIVERSIDAD NACIONAL DE PIURA
ESCUELA PROFESIONAL DE INGENIERIA DE MINAS
CENTRO ESTUDIOS GEOLOGICOS GEOTECNICOS Y DE MECANICA DE SUELOS
DETERMINACION DE CARBON Y LIGNITO EN ARENA
(NORMA ASTM C 123)
LABORATORIO MECANICA DE SUELOS, CONCRETOS Y PAVIMENTOS
SOLICITA | : | MOTLIMA S.A.
PROYECTO | : | ESTUDIO DEFINITIVO DE LA CARRETERA CASMA-HUARAZ
UBICACIÓN | : | ANCASH
FECHA | : | 05 de Mayo de 2005
CANTERA | : | CASA BLANCA KM. 21+400 Lado Derecho
CALICATA | : | C2
MUESTRA | : | M1
AGREGADO FINO
IDENTIFICACION |  |  | 1 | 2 | 3 | 4
| RECIPIENTE Nº |  | 2 | 15 | 20 | 18
A | PESO DE MUESTRA SECA |  | 200 | 200 | 200 | 200
B | PESO FILTRO |  | 72 | 72 | 72 | 72
C | PESO FLTRO + PARTICULAS DECANTADAS SECO |  | 72.7 | 72.6 | 72.9 | 72.7
D | PESO DE PARTCULAS DECANTADAS |  | 0.7 | 0.6 | 0.9 | 0.7
% DE CARBON Y LIGNITO (D/A) x100 |  |  | 0.35 | 0.3 | 0.45 | 0.35
% PROMEDIO |  |  | 0.36

## 03
UNIVERSIDAD NACIONAL DE PIURA
ESCUELA PROFESIONAL DE INGENIERIA DE MINAS
CENTRO ESTUDIOS GEOLOGICOS GEOTECNICOS Y DE MECANICA DE SUELOS
DETERMINACION DE CARBON Y LIGNITO EN ARENA
(NORMA ASTM C 123)
LABORATORIO MECANICA DE SUELOS, CONCRETOS Y PAVIMENTOS
SOLICITA | : | MOTLIMA S.A.
PROYECTO | : | ESTUDIO DEFINITIVO DE LA CARRETERA CASMA-HUARAZ
UBICACIÓN | : | ANCASH
FECHA | : | 05 de Mayo de 2005
CANTERA | : | CASA BLANCA KM. 21+400 Lado Derecho
CALICATA | : | C3
MUESTRA | : | M1
AGREGADO FINO
IDENTIFICACION |  |  | 1 | 2 | 3 | 4
| RECIPIENTE Nº |  | 10 | 16 | 12 | 9
A | PESO DE MUESTRA SECA |  | 200 | 200 | 200 | 200
B | PESO FILTRO |  | 72 | 72 | 72 | 72
C | PESO FLTRO + PARTICULAS DECANTADAS SECO |  | 72.7 | 72.4 | 72.6 | 72.5
D | PESO DE PARTCULAS DECANTADAS |  | 0.7 | 0.4 | 0.6 | 0.5
% DE CARBON Y LIGNITO (D/A) x100 |  |  | 0.35 | 0.2 | 0.3 | 0.25
% PROMEDIO |  |  | 0.28

## 04
UNIVERSIDAD NACIONAL DE PIURA
ESCUELA PROFESIONAL DE INGENIERIA DE MINAS
CENTRO ESTUDIOS GEOLOGICOS GEOTECNICOS Y DE MECANICA DE SUELOS
DETERMINACION DE CARBON Y LIGNITO EN ARENA
(NORMA ASTM C 123)
LABORATORIO MECANICA DE SUELOS, CONCRETOS Y PAVIMENTOS
SOLICITA | : | MOTLIMA S.A.
PROYECTO | : | ESTUDIO DEFINITIVO DE LA CARRETERA CASMA-HUARAZ
UBICACIÓN | : | ANCASH
FECHA | : | 05 de Mayo de 2005
CANTERA | : | CASA BLANCA KM. 21+400 Lado Derecho
CALICATA | : | C4
MUESTRA | : | M2
AGREGADO FINO
IDENTIFICACION |  |  | 1 | 2 | 3 | 4
| RECIPIENTE Nº |  | 2 | 15 | 20 | 18
A | PESO DE MUESTRA SECA |  | 200 | 200 | 200 | 200
B | PESO FILTRO |  | 72 | 72 | 72 | 72
C | PESO FLTRO + PARTICULAS DECANTADAS SECO |  | 72.8 | 72.7 | 72.5 | 72.5
D | PESO DE PARTCULAS DECANTADAS |  | 0.8 | 0.7 | 0.5 | 0.5
% DE CARBON Y LIGNITO (D/A) x100 |  |  | 0.4 | 0.35 | 0.25 | 0.25
% PROMEDIO |  |  | 0.31

## 05
UNIVERSIDAD NACIONAL DE PIURA
ESCUELA PROFESIONAL DE INGENIERIA DE MINAS
CENTRO ESTUDIOS GEOLOGICOS GEOTECNICOS Y DE MECANICA DE SUELOS
DETERMINACION DE CARBON Y LIGNITO EN ARENA
(NORMA ASTM C 123)
LABORATORIO MECANICA DE SUELOS, CONCRETOS Y PAVIMENTOS
SOLICITA | : | MOTLIMA S.A.
PROYECTO | : | ESTUDIO DEFINITIVO DE LA CARRETERA CASMA-HUARAZ
UBICACIÓN | : | ANCASH
FECHA | : | 20 de Abril de 2005
CANTERA | : | CASA BLANCA KM. 21+400 Lado Derecho
CALICATA | : | C5
MUESTRA | : | M1
AGREGADO FINO
IDENTIFICACION |  |  | 1 | 2 | 3 | 4
| RECIPIENTE Nº |  | 10 | 16 | 12 | 9
A | PESO DE MUESTRA SECA |  | 200 | 200 | 200 | 200
B | PESO FILTRO |  | 72 | 72 | 72 | 72
C | PESO FLTRO + PARTICULAS DECANTADAS SECO |  | 72.3 | 72.4 | 72.3 | 72.5
D | PESO DE PARTCULAS DECANTADAS |  | 0.3 | 0.4 | 0.3 | 0.5
% DE CARBON Y LIGNITO (D/A) x100 |  |  | 0.15 | 0.2 | 0.15 | 0.25
% PROMEDIO |  |  | 0.19

## 06
UNIVERSIDAD NACIONAL DE PIURA
ESCUELA PROFESIONAL DE INGENIERIA DE MINAS
CENTRO ESTUDIOS GEOLOGICOS GEOTECNICOS Y DE MECANICA DE SUELOS
DETERMINACION DE CARBON Y LIGNITO EN ARENA
(NORMA ASTM C 123)
LABORATORIO MECANICA DE SUELOS, CONCRETOS Y PAVIMENTOS
SOLICITA | : | MOTLIMA S.A.
PROYECTO | : | ESTUDIO DEFINITIVO DE LA CARRETERA CASMA-HUARAZ
UBICACIÓN | : | ANCASH
FECHA | : | 20 de Abril de 2005
CANTERA | : | CASA BLANCA KM. 21+400 Lado Derecho
CALICATA | : | C6
MUESTRA | : | M1
AGREGADO FINO
IDENTIFICACION |  |  | 1 | 2 | 3 | 4
| RECIPIENTE Nº |  | 10 | 16 | 12 | 9
A | PESO DE MUESTRA SECA |  | 200 | 200 | 200 | 200
B | PESO FILTRO |  | 72 | 72 | 72 | 72
C | PESO FLTRO + PARTICULAS DECANTADAS SECO |  | 72.5 | 72.1 | 72.3 | 72.4
D | PESO DE PARTCULAS DECANTADAS |  | 0.5 | 0.1 | 0.3 | 0.4
% DE CARBON Y LIGNITO (D/A) x100 |  |  | 0.25 | 0.05 | 0.15 | 0.2
% PROMEDIO |  |  | 0.16

## 07
UNIVERSIDAD NACIONAL DE PIURA
ESCUELA PROFESIONAL DE INGENIERIA DE MINAS
CENTRO ESTUDIOS GEOLOGICOS GEOTECNICOS Y DE MECANICA DE SUELOS
DETERMINACION DE CARBON Y LIGNITO EN ARENA
(NORMA ASTM C 123)
LABORATORIO MECANICA DE SUELOS, CONCRETOS Y PAVIMENTOS
SOLICITA | : | MOTLIMA S.A.
PROYECTO | : | ESTUDIO DEFINITIVO DE LA CARRETERA CASMA-HUARAZ
UBICACIÓN | : | ANCASH
FECHA | : | 20 de Abril de 2005
CANTERA | : | CASA BLANCA KM. 21+400 Lado Derecho
CALICATA | : | C7
MUESTRA | : | M2
AGREGADO FINO
IDENTIFICACION |  |  | 1 | 2 | 3 | 4
| RECIPIENTE Nº |  | 10 | 16 | 12 | 9
A | PESO DE MUESTRA SECA |  | 200 | 200 | 200 | 200
B | PESO FILTRO |  | 72 | 72 | 72 | 72
C | PESO FLTRO + PARTICULAS DECANTADAS SECO |  | 72.3 | 72.1 | 72.5 | 72.6
D | PESO DE PARTCULAS DECANTADAS |  | 0.3 | 0.1 | 0.5 | 0.6
% DE CARBON Y LIGNITO (D/A) x100 |  |  | 0.15 | 0.05 | 0.25 | 0.3
% PROMEDIO |  |  | 0.19

## 08
UNIVERSIDAD NACIONAL DE PIURA
ESCUELA PROFESIONAL DE INGENIERIA DE MINAS
CENTRO ESTUDIOS GEOLOGICOS GEOTECNICOS Y DE MECANICA DE SUELOS
DETERMINACION DE CARBON Y LIGNITO EN ARENA
(NORMA ASTM C 123)
LABORATORIO MECANICA DE SUELOS, CONCRETOS Y PAVIMENTOS
SOLICITA | : | MOTLIMA S.A.
PROYECTO | : | ESTUDIO DEFINITIVO DE LA CARRETERA CASMA-HUARAZ
UBICACIÓN | : | ANCASH
FECHA | : | 20 de Abril de 2005
CANTERA | : | CASA BLANCA KM. 21+400 Lado Derecho
CALICATA | : | C8
MUESTRA | : | M1
AGREGADO FINO
IDENTIFICACION |  |  | 1 | 2 | 3 | 4
| RECIPIENTE Nº |  | 10 | 16 | 12 | 9
A | PESO DE MUESTRA SECA |  | 200 | 200 | 200 | 200
B | PESO FILTRO |  | 72 | 72 | 72 | 72
C | PESO FLTRO + PARTICULAS DECANTADAS SECO |  | 72.4 | 72.4 | 72.3 | 72.5
D | PESO DE PARTCULAS DECANTADAS |  | 0.4 | 0.4 | 0.3 | 0.5
% DE CARBON Y LIGNITO (D/A) x100 |  |  | 0.2 | 0.2 | 0.15 | 0.25
% PROMEDIO |  |  | 0.2

## 09
UNIVERSIDAD NACIONAL DE PIURA
ESCUELA PROFESIONAL DE INGENIERIA DE MINAS
CENTRO ESTUDIOS GEOLOGICOS GEOTECNICOS Y DE MECANICA DE SUELOS
DETERMINACION DE CARBON Y LIGNITO EN ARENA
(NORMA ASTM C 123)
LABORATORIO MECANICA DE SUELOS, CONCRETOS Y PAVIMENTOS
SOLICITA | : | MOTLIMA S.A.
PROYECTO | : | ESTUDIO DEFINITIVO DE LA CARRETERA CASMA-HUARAZ
UBICACIÓN | : | ANCASH
FECHA | : | 20 de Abril de 2005
CANTERA | : | CASA BLANCA KM. 21+400 Lado Derecho
CALICATA | : | C9
MUESTRA | : | M1
AGREGADO FINO
IDENTIFICACION |  |  | 1 | 2 | 3 | 4
| RECIPIENTE Nº |  | 10 | 16 | 12 | 9
A | PESO DE MUESTRA SECA |  | 200 | 200 | 200 | 200
B | PESO FILTRO |  | 72 | 72 | 72 | 72
C | PESO FLTRO + PARTICULAS DECANTADAS SECO |  | 72.3 | 72.4 | 72.4 | 72.6
D | PESO DE PARTCULAS DECANTADAS |  | 0.3 | 0.4 | 0.4 | 0.6
% DE CARBON Y LIGNITO (D/A) x100 |  |  | 0.15 | 0.2 | 0.2 | 0.3
% PROMEDIO |  |  | 0.21

## 10
UNIVERSIDAD NACIONAL DE PIURA
ESCUELA PROFESIONAL DE INGENIERIA DE MINAS
CENTRO ESTUDIOS GEOLOGICOS GEOTECNICOS Y DE MECANICA DE SUELOS
DETERMINACION DE CARBON Y LIGNITO EN ARENA
(NORMA ASTM C 123)
LABORATORIO MECANICA DE SUELOS, CONCRETOS Y PAVIMENTOS
SOLICITA | : | MOTLIMA S.A.
PROYECTO | : | ESTUDIO DEFINITIVO DE LA CARRETERA CASMA-HUARAZ
UBICACIÓN | : | ANCASH
FECHA | : | 20 de Abril de 2005
CANTERA | : | CASA BLANCA KM. 21+400 Lado Derecho
CALICATA | : | C10
MUESTRA | : | M1
AGREGADO FINO
IDENTIFICACION |  |  | 1 | 2 | 3 | 4
| RECIPIENTE Nº |  | 10 | 16 | 12 | 9
A | PESO DE MUESTRA SECA |  | 200 | 200 | 200 | 200
B | PESO FILTRO |  | 72 | 72 | 72 | 72
C | PESO FLTRO + PARTICULAS DECANTADAS SECO |  | 72.4 | 72.5 | 72.5 | 72.7
D | PESO DE PARTCULAS DECANTADAS |  | 0.4 | 0.5 | 0.5 | 0.7
% DE CARBON Y LIGNITO (D/A) x100 |  |  | 0.2 | 0.25 | 0.25 | 0.35
% PROMEDIO |  |  | 0.26