## 01
UNIVERSIDAD NACIONAL DE PIURA
ESCUELA PROFESIONAL DE INGENIERIA DE MINAS
CENTRO ESTUDIOS GEOLOGICOS GEOTECNICOS Y DE MECANICA DE SUELOS
ENSAYO DE ADHERENCIA - AGREGADO BITUMEN
(ASTM D 1664)
LABORATORIO MECANICA DE SUELOS, CONCRETOS Y PAVIMENTOS
PROYECTO | : ESTUDIO DEFINITIVO DE LA CARRETERA CASMA-HUARAZ
SOLICITA | : MOTLIMA CONSULTORES S.A.
UBICACIÓN | : ANCASH
FECHA | : 30/04/05
CANTERA | : CASA BLANCA KM. 21+400 Lado Derecho
CALICATA | : C1
MUESTRA | : M2
AGREGADO GRUESO
MUESTRA |  | A | B | C
UBICACIÓN CANTERA |  | 21+400 | 21+400 | 21+400
ASFALTO (PENETRACION) |  | 85-100 | 85-100 | 85-100
RECUBRIMIENTO (%) |  | .+95 | .+95 | .+95
PORCENTAJE MNIMO ESPECIFICADO |  | .+95 (retenido)

## 02
UNIVERSIDAD NACIONAL DE PIURA
ESCUELA PROFESIONAL DE INGENIERIA DE MINAS
CENTRO ESTUDIOS GEOLOGICOS GEOTECNICOS Y DE MECANICA DE SUELOS
ENSAYO DE ADHERENCIA - AGREGADO BITUMEN
(ASTM D 1664)
LABORATORIO MECANICA DE SUELOS, CONCRETOS Y PAVIMENTOS
PROYECTO | : ESTUDIO DEFINITIVO DE LA CARRETERA CASMA-HUARAZ
SOLICITA | : MOTLIMA CONSULTORES S.A.
UBICACIÓN | : ANCASH
FECHA | : 30/04/05
CANTERA | : CASA BLANCA KM. 21+400 Lado Derecho
CALICATA | : C2
MUESTRA | : M1
AGREGADO GRUESO
MUESTRA |  | A | B | C
UBICACIÓN CANTERA |  | 21+400 | 21+400 | 21+400
ASFALTO (PENETRACION) |  | 85-100 | 85-100 | 85-100
RECUBRIMIENTO (%) |  | .+95 | .+95 | .+95
PORCENTAJE MNIMO ESPECIFICADO |  | .+95 (retenido)

## 03
UNIVERSIDAD NACIONAL DE PIURA
ESCUELA PROFESIONAL DE INGENIERIA DE MINAS
CENTRO ESTUDIOS GEOLOGICOS GEOTECNICOS Y DE MECANICA DE SUELOS
ENSAYO DE ADHERENCIA - AGREGADO BITUMEN
(ASTM D 1664)
LABORATORIO MECANICA DE SUELOS, CONCRETOS Y PAVIMENTOS
PROYECTO | : ESTUDIO DEFINITIVO DE LA CARRETERA CASMA-HUARAZ
SOLICITA | : MOTLIMA CONSULTORES S.A.
UBICACIÓN | : ANCASH
FECHA | : 30/04/05
CANTERA | : CASA BLANCA KM. 21+400 Lado Derecho
CALICATA | : C3
MUESTRA | : M1
AGREGADO GRUESO
MUESTRA |  | A | B | C
UBICACIÓN CANTERA |  | 21+400 | 21+400 | 21+400
ASFALTO (PENETRACION) |  | 85-100 | 85-100 | 85-100
RECUBRIMIENTO (%) |  | .+95 | .+95 | .+95
PORCENTAJE MNIMO ESPECIFICADO |  | .+95 (retenido)