## 01
UNIVERSIDAD NACIONAL DE PIURA
ESCUELA PROFESIONAL DE INGENIERIA DE MINAS
CENTRO ESTUDIOS GEOLOGICOS GEOTECNICOS Y DE MECANICA DE SUELOS
IMPUREZAS ORGANICAS ASTM - D - 1664
LABORATORIO MECANICA DE SUELOS, CONCRETOS Y PAVIMENTOS
PROYECTO | : ESTUDIO DEFINITIVO DE LA CARRETERA CASMA-HUARAZ
SOLICITA | : MOTLIMA CONSULTORES S.A.
UBICACIÓN | : ANCASH
FECHA | : 15 de Abril de 2005
CANTERA | : CASA BLANCA KM. 21+400 Lado Derecho
CALICATA | : C2
MUESTRA | : M1
AGREGADO FINO
MUESTRA |  | GRADO | RESULTADO
MATERIAL PARA CONCRETO |  | "1" | ACEPTABLE

## 02
UNIVERSIDAD NACIONAL DE PIURA
ESCUELA PROFESIONAL DE INGENIERIA DE MINAS
CENTRO ESTUDIOS GEOLOGICOS GEOTECNICOS Y DE MECANICA DE SUELOS
IMPUREZAS ORGANICAS ASTM - D - 1664
LABORATORIO MECANICA DE SUELOS, CONCRETOS Y PAVIMENTOS
PROYECTO | : ESTUDIO DEFINITIVO DE LA CARRETERA CASMA-HUARAZ
SOLICITA | : MOTLIMA CONSULTORES S.A.
UBICACIÓN | : ANCASH
FECHA | : 15 de Abril de 2005
CANTERA | : CASA BLANCA KM. 21+400 Lado Derecho
CALICATA | : C3
MUESTRA | : M1
AGREGADO FINO
MUESTRA |  | GRADO | RESULTADO
MATERIAL PARA CONCRETO |  | "1" | ACEPTABLE

## 03
UNIVERSIDAD NACIONAL DE PIURA
ESCUELA PROFESIONAL DE INGENIERIA DE MINAS
CENTRO ESTUDIOS GEOLOGICOS GEOTECNICOS Y DE MECANICA DE SUELOS
IMPUREZAS ORGANICAS ASTM - D - 1664
LABORATORIO MECANICA DE SUELOS, CONCRETOS Y PAVIMENTOS
PROYECTO | : ESTUDIO DEFINITIVO DE LA CARRETERA CASMA-HUARAZ
SOLICITA | : MOTLIMA CONSULTORES S.A.
UBICACIÓN | : ANCASH
FECHA | : 15 de Abril de 2005
CANTERA | : CASA BLANCA KM. 21+400 Lado Derecho
CALICATA | : C4
MUESTRA | : M2
AGREGADO FINO
MUESTRA |  | GRADO | RESULTADO
MATERIAL PARA CONCRETO |  | "1" | ACEPTABLE