## 01
UNIVERSIDAD NACIONAL DE PIURA
ESCUELA PROFESIONAL DE INGENIERIA DE MINAS
CENTRO ESTUDIOS GEOLOGICOS GEOTECNICOS Y DE MECANICA DE SUELOS
RESISTENCIA AL DESGASTE DEL AGREGADO GRUESO
MAQUINA DE LOS ANGELES (ASTM C-131)
PROYECTO | : ESTUDIO DEFINITIVO DE LA CARRETERA CASMA-HUARAZ
SOLICITA | : MOTLIMA CONSULTORES S.A.
UBICACIÓN | : ANCASH
FECHA | : 25/04/05
CANTERA | : PAMPA COLORADA KM.23+400 Lado Izquierdo
GRADO | : "A" (12 Esferas)
CALICATA | : C1
MUESTRA | : M1
MALLAS |  |  | PESOS POR TAMAÑOS (gr)
PASA (%) |  | RET (%) | ESPECIFICADOS | ENSAYADOS
1 1/2" |  | 1" | 1250 | 1250.11
1" |  | 3/4" | 1250 | 1250.14
3/4" |  | 1/2" | 1250 | 1250.08
1/2" |  | 3/8" | 1250 | 1250.09
CALCULOS DE ENSAYO
.PESO TOTAL DEL MATERIAL (gr) |  |  | 5000
.PESO DEL MAT. RETENIDO EN MALLA Nº 12 (gr) |  |  | 3895
.PESO DEL MAT. PASANTE LA MALLA Nº 12 (gr) |  |  | 1105
.PORCENAJE DE DESGASTE (%) |  |  | 22.1
RESULTADOS DE ENSAYO
RESISTENCIA AL DESGASTE POR MAQUINA DE LOS ANGELES: 22.1%

## 02
UNIVERSIDAD NACIONAL DE PIURA
ESCUELA PROFESIONAL DE INGENIERIA DE MINAS
CENTRO ESTUDIOS GEOLOGICOS GEOTECNICOS Y DE MECANICA DE SUELOS
RESISTENCIA AL DESGASTE DEL AGREGADO GRUESO
MAQUINA DE LOS ANGELES (ASTM C-131)
PROYECTO | : ESTUDIO DEFINITIVO DE LA CARRETERA CASMA-HUARAZ
SOLICITA | : MOTLIMA CONSULTORES S.A.
UBICACIÓN | : ANCASH
FECHA | : 25/04/05
CANTERA | : PAMPA COLORADA KM.23+400 Lado Izquierdo
GRADO | : "A" (12 Esferas)
CALICATA | : C2
MUESTRA | : M1
MALLAS |  |  | PESOS POR TAMAÑOS (gr)
PASA (%) |  | RET (%) | ESPECIFICADOS | ENSAYADOS
1 1/2" |  | 1" | 1250
1" |  | 3/4" | 1250
3/4" |  | 1/2" | 1250
1/2" |  | 3/8" | 1250
CALCULOS DE ENSAYO
.PESO TOTAL DEL MATERIAL (gr) |  |  | 5000
.PESO DEL MAT. RETENIDO EN MALLA Nº 12 (gr) |  |  | 3901
.PESO DEL MAT. PASANTE LA MALLA Nº 12 (gr) |  |  | 1099
.PORCENAJE DE DESGASTE (%) |  |  | 22
RESULTADOS DE ENSAYO
RESISTENCIA AL DESGASTE POR MAQUINA DE LOS ANGELES: 22.0%