## C1M1
UNIVERSIDAD NACIONAL DE PIURA
ESCUELA PROFESIONAL DE INGENIERIA DE MINAS
CENTRO ESTUDIOS GEOLOGICOS GEOTECNICOS Y DE MECANICA DE SUELOS
DETERMINACION DE SALES SOLUBLES
(NORMA ASTM D-1888)
LABORATORIO MECANICA DE SUELOS, CONCRETOS Y PAVIMENTOS
PROYECTO | : ESTUDIO DEFINITIVO DE LA CARRETERA CASMA-HUARAZ
SOLICITA | : MOTLIMA CONSULTORES S.A.
UBICACIÓN | : ANCASH
FECHA | : 22/04/05
CANTERA | : PAMPA COLORADA KM.23+400 Lado Izquierdo
CALICATA | : C1
MUESTRA | : M1
AGREGADO GRUESO
IDENTIFICACION |  | GRAVA |  | PROMEDIO
MUESTRA |  | 3 | 4
(1) Peso del Material |  | 500 | 500
(2) Agua |  | 50 | 50
(3) Peso del Recipiente |  | 50.2 | 46.8
(4) Peso del Recipiente + agua + sal |  | 100.28 | 96.86
(5) Peso del Recipiente + sal |  | 50.28 | 46.86
(6) Peso de sal |  | 0.08 | 0.06
(7) Peso de agua |  | 50.2 | 46.8
(7) Porcentaje de Sal |  | 0.16 | 0.13 | 0.14
AGREGADO FINO
IDENTIFICACION |  | ARENA ZARANDEADA |  | PROMEDIO
MUESTRA |  | 1 | 2
(1) Peso del Material |  | 100 | 100
(2) Agua |  | 50 | 50
(3) Peso del Recipiente |  | 48.2 | 46.9
(4) Peso del Recipiente + agua + sal |  | 98.31 | 97.02
(5) Peso del Recipiente + sal |  | 48.31 | 47.02
(6) Peso de sal |  | 0.11 | 0.12
(7) Peso de agua |  | 48.2 | 46.9
(7) Porcentaje de Sal |  | 0.23 | 0.26 | 0.24

## C2M1
UNIVERSIDAD NACIONAL DE PIURA
ESCUELA PROFESIONAL DE INGENIERIA DE MINAS
CENTRO ESTUDIOS GEOLOGICOS GEOTECNICOS Y DE MECANICA DE SUELOS
DETERMINACION DE SALES SOLUBLES
(NORMA ASTM D-1888)
LABORATORIO MECANICA DE SUELOS, CONCRETOS Y PAVIMENTOS
PROYECTO | : ESTUDIO DEFINITIVO DE LA CARRETERA CASMA-HUARAZ
SOLICITA | : MOTLIMA CONSULTORES S.A.
UBICACIÓN | : ANCASH
FECHA | : 22/04/05
CANTERA | : PAMPA COLORADA KM.23+400 Lado Izquierdo
CALICATA | : C2
MUESTRA | : M1
AGREGADO GRUESO
IDENTIFICACION |  | GRAVA |  | PROMEDIO
MUESTRA |  | 3 | 4
(1) Peso del Material |  | 500 | 500
(2) Agua |  | 50 | 50
(3) Peso del Recipiente |  | 48 | 47.5
(4) Peso del Recipiente + agua + sal |  | 98.09 | 97.59
(5) Peso del Recipiente + sal |  | 48.09 | 47.59
(6) Peso de sal |  | 0.09 | 0.09
(7) Peso de agua |  | 48 | 47.5
(7) Porcentaje de Sal |  | 0.19 | 0.19 | 0.19
AGREGADO FINO
IDENTIFICACION |  | ARENA ZARANDEADA |  | PROMEDIO
MUESTRA |  | 1 | 2
(1) Peso del Material |  | 100 | 100
(2) Agua |  | 50 | 50
(3) Peso del Recipiente |  | 46.2 | 46.92
(4) Peso del Recipiente + agua + sal |  | 96.3 | 97.02
(5) Peso del Recipiente + sal |  | 46.3 | 47.02
(6) Peso de sal |  | 0.1 | 0.1
(7) Peso de agua |  | 46.2 | 46.92
(7) Porcentaje de Sal |  | 0.22 | 0.21 | 0.21

## C3M1
UNIVERSIDAD NACIONAL DE PIURA
ESCUELA PROFESIONAL DE INGENIERIA DE MINAS
CENTRO ESTUDIOS GEOLOGICOS GEOTECNICOS Y DE MECANICA DE SUELOS
DETERMINACION DE SALES SOLUBLES
(NORMA ASTM D-1888)
LABORATORIO MECANICA DE SUELOS, CONCRETOS Y PAVIMENTOS
PROYECTO | : ESTUDIO DEFINITIVO DE LA CARRETERA CASMA-HUARAZ
SOLICITA | : MOTLIMA CONSULTORES S.A.
UBICACIÓN | : ANCASH
FECHA | : 22/04/05
CANTERA | : PAMPA COLORADA KM.23+400 Lado Izquierdo
CALICATA | : C3
MUESTRA | : M1
AGREGADO GRUESO
IDENTIFICACION |  | GRAVA |  | PROMEDIO
MUESTRA |  | 3 | 4
(1) Peso del Material |  | 500 | 500
(2) Agua |  | 50 | 50
(3) Peso del Recipiente |  | 45.5 | 45.2
(4) Peso del Recipiente + agua + sal |  | 95.58 | 95.27
(5) Peso del Recipiente + sal |  | 45.58 | 45.27
(6) Peso de sal |  | 0.08 | 0.07
(7) Peso de agua |  | 45.5 | 45.2
(7) Porcentaje de Sal |  | 0.18 | 0.15 | 0.17
AGREGADO FINO
IDENTIFICACION |  | ARENA ZARANDEADA |  | PROMEDIO
MUESTRA |  | 1 | 2
(1) Peso del Material |  | 100 | 100
(2) Agua |  | 50 | 50
(3) Peso del Recipiente |  | 48.9 | 47.1
(4) Peso del Recipiente + agua + sal |  | 99.02 | 97.2
(5) Peso del Recipiente + sal |  | 49.02 | 47.2
(6) Peso de sal |  | 0.12 | 0.1
(7) Peso de agua |  | 48.9 | 47.1
(7) Porcentaje de Sal |  | 0.25 | 0.21 | 0.23

## C4M1
UNIVERSIDAD NACIONAL DE PIURA
ESCUELA PROFESIONAL DE INGENIERIA DE MINAS
CENTRO ESTUDIOS GEOLOGICOS GEOTECNICOS Y DE MECANICA DE SUELOS
DETERMINACION DE SALES SOLUBLES
(NORMA ASTM D-1888)
LABORATORIO MECANICA DE SUELOS, CONCRETOS Y PAVIMENTOS
PROYECTO | : ESTUDIO DEFINITIVO DE LA CARRETERA CASMA-HUARAZ
SOLICITA | : MOTLIMA CONSULTORES S.A.
UBICACIÓN | : ANCASH
FECHA | : 22/04/05
CANTERA | : PAMPA COLORADA KM.23+400 Lado Izquierdo
CALICATA | : C4
MUESTRA | : M1
AGREGADO GRUESO
IDENTIFICACION |  | GRAVA |  | PROMEDIO
MUESTRA |  | 3 | 4
(1) Peso del Material |  | 500 | 500
(2) Agua |  | 50 | 50
(3) Peso del Recipiente |  | 49.3 | 46.5
(4) Peso del Recipiente + agua + sal |  | 99.39 | 96.58
(5) Peso del Recipiente + sal |  | 49.39 | 46.58
(6) Peso de sal |  | 0.09 | 0.08
(7) Peso de agua |  | 49.3 | 46.5
(7) Porcentaje de Sal |  | 0.18 | 0.17 | 0.18
AGREGADO FINO
IDENTIFICACION |  | ARENA ZARANDEADA |  | PROMEDIO
MUESTRA |  | 1 | 2
(1) Peso del Material |  | 100 | 100
(2) Agua |  | 50 | 50
(3) Peso del Recipiente |  | 47.2 | 46.1
(4) Peso del Recipiente + agua + sal |  | 97.3 | 96.21
(5) Peso del Recipiente + sal |  | 47.3 | 46.21
(6) Peso de sal |  | 0.1 | 0.11
(7) Peso de agua |  | 47.2 | 46.1
(7) Porcentaje de Sal |  | 0.21 | 0.24 | 0.23