## C1M1
UNIVERSIDAD NACIONAL DE PIURA
ESCUELA PROFESIONAL DE INGENIERIA DE MINAS
CENTRO ESTUDIOS GEOLOGICOS GEOTECNICOS Y DE MECANICA DE SUELOS
DETERMINACION DE SALES SOLUBLES
(NORMA ASTM D-1888)
LABORATORIO MECANICA DE SUELOS, CONCRETOS Y PAVIMENTOS
PROYECTO | : ESTUDIO DEFINITIVO DE LA CARRETERA CASMA-HUARAZ
SOLICITA | : MOTLIMA CONSULTORES S.A.
UBICACIÓN | : ANCASH
FECHA | : 30/04/05
CANTERA | : PIRA KM.12+500 DE LA CARRETERA YUPASH-PAMPA GRANDE
CALICATA | : C1
MUESTRA | : M1
AGREGADO GRUESO
IDENTIFICACION |  | GRAVA CHANCADA DE 3/4" |  | PROMEDIO
MUESTRA |  | 3 | 4
(1) Peso del Material |  | 500 | 500
(2) Agua |  | 50 | 50
(3) Peso del Recipiente |  | 51.2 | 55.1
(4) Peso del Recipiente + agua + sal |  | 101.25 | 105.15
(5) Peso del Recipiente + sal |  | 51.25 | 55.15
(6) Peso de sal |  | 0.05 | 0.05
(7) Peso de agua |  | 51.2 | 55.1
(7) Porcentaje de Sal |  | 0.1 | 0.09 | 0.09
AGREGADO FINO
IDENTIFICACION |  | AREA ZARANDEADA 3/8" |  | PROMEDIO
MUESTRA |  | 1 | 2
(1) Peso del Material |  | 100 | 100
(2) Agua |  | 50 | 50
(3) Peso del Recipiente |  | 51.2 | 51.2
(4) Peso del Recipiente + agua + sal |  | 101.26 | 101.27
(5) Peso del Recipiente + sal |  | 51.26 | 51.27
(6) Peso de sal |  | 0.06 | 0.07
(7) Peso de agua |  | 51.2 | 51.2
(7) Porcentaje de Sal |  | 0.12 | 0.14 | 0.13

## C2M1
UNIVERSIDAD NACIONAL DE PIURA
ESCUELA PROFESIONAL DE INGENIERIA DE MINAS
CENTRO ESTUDIOS GEOLOGICOS GEOTECNICOS Y DE MECANICA DE SUELOS
DETERMINACION DE SALES SOLUBLES
(NORMA ASTM D-1888)
LABORATORIO MECANICA DE SUELOS, CONCRETOS Y PAVIMENTOS
PROYECTO | : ESTUDIO DEFINITIVO DE LA CARRETERA CASMA-HUARAZ
SOLICITA | : MOTLIMA CONSULTORES S.A.
UBICACIÓN | : ANCASH
FECHA | : 30/04/05
CANTERA | : PIRA KM.12+500 DE LA CARRETERA YUPASH-PAMPA GRANDE
CALICATA | : C2
MUESTRA | : M1
AGREGADO GRUESO
IDENTIFICACION |  | GRAVA CHANCADA DE 3/4" |  | PROMEDIO
MUESTRA |  | 3 | 4
(1) Peso del Material |  | 500 | 500
(2) Agua |  | 50 | 50
(3) Peso del Recipiente |  | 50.2 | 51.1
(4) Peso del Recipiente + agua + sal |  | 100.27 | 101.16
(5) Peso del Recipiente + sal |  | 50.27 | 51.16
(6) Peso de sal |  | 0.07 | 0.06
(7) Peso de agua |  | 50.2 | 51.1
(7) Porcentaje de Sal |  | 0.14 | 0.12 | 0.13
AGREGADO FINO
IDENTIFICACION |  | AREA ZARANDEADA 3/8" |  | PROMEDIO
MUESTRA |  | 1 | 2
(1) Peso del Material |  | 100 | 100
(2) Agua |  | 50 | 50
(3) Peso del Recipiente |  | 50.2 | 50.2
(4) Peso del Recipiente + agua + sal |  | 100.29 | 100.3
(5) Peso del Recipiente + sal |  | 50.29 | 50.3
(6) Peso de sal |  | 0.09 | 0.1
(7) Peso de agua |  | 50.2 | 50.2
(7) Porcentaje de Sal |  | 0.18 | 0.2 | 0.19

## C3M1
UNIVERSIDAD NACIONAL DE PIURA
ESCUELA PROFESIONAL DE INGENIERIA DE MINAS
CENTRO ESTUDIOS GEOLOGICOS GEOTECNICOS Y DE MECANICA DE SUELOS
DETERMINACION DE SALES SOLUBLES
(NORMA ASTM D-1888)
LABORATORIO MECANICA DE SUELOS, CONCRETOS Y PAVIMENTOS
PROYECTO | : ESTUDIO DEFINITIVO DE LA CARRETERA CASMA-HUARAZ
SOLICITA | : MOTLIMA CONSULTORES S.A.
UBICACIÓN | : ANCASH
FECHA | : 30/04/05
CANTERA | : PIRA KM.12+500 DE LA CARRETERA YUPASH-PAMPA GRANDE
CALICATA | : C3
MUESTRA | : M1
AGREGADO GRUESO
IDENTIFICACION |  | GRAVA CHANCADA DE 3/4" |  | PROMEDIO
MUESTRA |  | 3 | 4
(1) Peso del Material |  | 500 | 500
(2) Agua |  | 50 | 50
(3) Peso del Recipiente |  | 55.2 | 56.2
(4) Peso del Recipiente + agua + sal |  | 105.28 | 106.27
(5) Peso del Recipiente + sal |  | 55.28 | 56.27
(6) Peso de sal |  | 0.08 | 0.07
(7) Peso de agua |  | 55.2 | 56.2
(7) Porcentaje de Sal |  | 0.14 | 0.12 | 0.13
AGREGADO FINO
IDENTIFICACION |  | AREA ZARANDEADA 3/8" |  | PROMEDIO
MUESTRA |  | 1 | 2
(1) Peso del Material |  | 100 | 100
(2) Agua |  | 50 | 50
(3) Peso del Recipiente |  | 54.1 | 55.6
(4) Peso del Recipiente + agua + sal |  | 104.21 | 105.69
(5) Peso del Recipiente + sal |  | 54.21 | 55.69
(6) Peso de sal |  | 0.11 | 0.09
(7) Peso de agua |  | 54.1 | 55.6
(7) Porcentaje de Sal |  | 0.2 | 0.16 | 0.18

## C4M1
UNIVERSIDAD NACIONAL DE PIURA
ESCUELA PROFESIONAL DE INGENIERIA DE MINAS
CENTRO ESTUDIOS GEOLOGICOS GEOTECNICOS Y DE MECANICA DE SUELOS
DETERMINACION DE SALES SOLUBLES
(NORMA ASTM D-1888)
LABORATORIO MECANICA DE SUELOS, CONCRETOS Y PAVIMENTOS
PROYECTO | : ESTUDIO DEFINITIVO DE LA CARRETERA CASMA-HUARAZ
SOLICITA | : MOTLIMA CONSULTORES S.A.
UBICACIÓN | : ANCASH
FECHA | : 02/05/05
CANTERA | : PIRA KM.12+500 DE LA CARRETERA YUPASH-PAMPA GRANDE
CALICATA | : C4
MUESTRA | : M1
AGREGADO GRUESO
IDENTIFICACION |  | GRAVA CHANCADA DE 3/4" |  | PROMEDIO
MUESTRA |  | 3 | 4
(1) Peso del Material |  | 500 | 500
(2) Agua |  | 50 | 50
(3) Peso del Recipiente |  | 50.1 | 52.3
(4) Peso del Recipiente + agua + sal |  | 100.17 | 102.39
(5) Peso del Recipiente + sal |  | 50.17 | 52.39
(6) Peso de sal |  | 0.07 | 0.09
(7) Peso de agua |  | 50.1 | 52.3
(7) Porcentaje de Sal |  | 0.14 | 0.17 | 0.16
AGREGADO FINO
IDENTIFICACION |  | AREA ZARANDEADA 3/8" |  | PROMEDIO
MUESTRA |  | 1 | 2
(1) Peso del Material |  | 100 | 100
(2) Agua |  | 50 | 50
(3) Peso del Recipiente |  | 50.2 | 54.1
(4) Peso del Recipiente + agua + sal |  | 100.32 | 104.22
(5) Peso del Recipiente + sal |  | 50.32 | 54.22
(6) Peso de sal |  | 0.12 | 0.12
(7) Peso de agua |  | 50.2 | 54.1
(7) Porcentaje de Sal |  | 0.24 | 0.22 | 0.23