## C1M1
UNIVERSIDAD NACIONAL DE PIURA
ESCUELA PROFESIONAL DE INGENIERIA DE MINAS
CENTRO ESTUDIOS GEOLOGICOS GEOTECNICOS Y DE MECANICA DE SUELOS
EQUIVALENTE DE ARENA
(NORMA AASHTO T-176)
LABORATORIO MECANICA DE SUELOS, CONCRETOS Y PAVIMENTOS
PROYECTO | : ESTUDIO DEFINITIVO DE LA CARRETERA CASMA-HUARAZ
SOLICITA | : MOTLIMA CONSULTORES S.A.
TRAMO | : PARIACOTO-YUPASH
UBICACIÓN | : ANCASH
FECHA | : 02/05/05
CANTERA | : QUEBRADA VINCHOTA KM. 56+100 Lado Derecho
CALICATA | : C1
MUESTRA | : M1
DESCRIPCION |  | UNID | IDENTIFICACION |  |  | PROMEDIO
Nº DE ENSAYO |  |  | 1 | 2 | 3
Tamaño Máximo (pasa malla Nº4) |  | mm | 4.76 | 4.76 | 4.76
Hora de entrada a saturación |  | min | 1:25 | 1:27 | 1:29
Hora de salida de saturaciòn (más 10") |  | min | 1:35 | 1:37 | 1:39
Hora de entrada a decantación |  | min | 1:37 | 1:39 | 1:41
Hora de salida de decantación (más 20") |  | min | 2:07 | 2:09 | 2:11
Altura máxima de material fino |  | " | 6.35 | 6.3 | 6.3
Altura máxima de la arena |  | " | 4 | 4 | 4.1
Equivalente de Arena |  | % | 63 | 63.5 | 65.1 | 63.85
LA MUESTRA FUE REMITIDA POR EL INTERESADO

## C2M1
UNIVERSIDAD NACIONAL DE PIURA
ESCUELA PROFESIONAL DE INGENIERIA DE MINAS
CENTRO ESTUDIOS GEOLOGICOS GEOTECNICOS Y DE MECANICA DE SUELOS
EQUIVALENTE DE ARENA
(NORMA AASHTO T-176)
LABORATORIO MECANICA DE SUELOS, CONCRETOS Y PAVIMENTOS
PROYECTO | : ESTUDIO DEFINITIVO DE LA CARRETERA CASMA-HUARAZ
SOLICITA | : MOTLIMA CONSULTORES S.A.
TRAMO | : PARIACOTO-YUPASH
UBICACIÓN | : ANCASH
FECHA | : 28/04/05
CANTERA | : QUEBRADA VINCHOTA KM. 56+100 Lado Derecho
CALICATA | : C2
MUESTRA | : M1
DESCRIPCION |  | UNID | IDENTIFICACION |  |  | PROMEDIO
Nº DE ENSAYO |  |  | 1 | 2 | 3
Tamaño Máximo (pasa malla Nº4) |  | mm | 0.22 | 4.76 | 4.76
Hora de entrada a saturación |  | min | 1:20 | 1:22 | 1:24
Hora de salida de saturaciòn (más 10") |  | min | 1:30 | 1:32 | 1:34
Hora de entrada a decantación |  | min | 1:32 | 1:34 | 1:36
Hora de salida de decantación (más 20") |  | min | 2:02 | 2:04 | 2:06
Altura máxima de material fino |  | " | 6.4 | 6.35 | 6.4
Altura máxima de la arena |  | " | 4 | 3.9 | 3.95
Equivalente de Arena |  | % | 62.5 | 61.4 | 61.7 | 61.88
LA MUESTRA FUE REMITIDA POR EL INTERESADO