## C1M1
UNIVERSIDAD NACIONAL DE PIURA
ESCUELA PROFESIONAL DE INGENIERIA DE MINAS
CENTRO ESTUDIOS GEOLOGICOS GEOTECNICOS Y DE MECANICA DE SUELOS
RESISTENCIA AL DESGASTE DEL AGREGADO GRUESO
MAQUINA DE LOS ANGELES (ASTM C-131)
LABORATORIO MECANICA DE SUELOS, CONCRETOS Y PAVIMENTOS
PROYECTO | : ESTUDIO DEFINITIVO DE LA CARRETERA CASMA-HUARAZ
SOLICITA | : MOTLIMA CONSULTORES S.A.
UBICACIÓN | : ANCASH
FECHA | : 23/04/2005
CANTERA | : QUEBRADA VINCHOTA KM. 56+100 Lado Derecho
GRADO | : "A" (12 Esferas)
CALICATA | : C1
MUESTRA | : M1
MALLAS |  |  | PESOS POR TAMAÑOS (gr)
PASA (%) |  | RET (%) | ESPECIFICADOS | ENSAYADOS
11/2" |  | 1" | 1250
1" |  | 3/4" | 1250
3/4" |  | 1/2" | 1250
1/2" |  | 3/8" | 1250
CALCULOS DE ENSAYO
.PESO TOTAL DEL MATERIAL (gr) |  |  | 5000
.PESO DEL MAT. RETENIDO EN MALLA Nº 12 (gr) |  |  | 3956
.PESO DEL MAT. PASANTE LA MALLA Nº 12 (gr) |  |  | 1044
.PORCENAJE DE DESGASTE (%) |  |  | 20.9
RESULTADOS DE ENSAYO
RESISTENCIA AL DESGASTE POR MAQUINA DE LOS ANGELES: 20.9%

## C2M1
UNIVERSIDAD NACIONAL DE PIURA
ESCUELA PROFESIONAL DE INGENIERIA DE MINAS
CENTRO ESTUDIOS GEOLOGICOS GEOTECNICOS Y DE MECANICA DE SUELOS
RESISTENCIA AL DESGASTE DEL AGREGADO GRUESO
MAQUINA DE LOS ANGELES (ASTM C-131)
LABORATORIO MECANICA DE SUELOS, CONCRETOS Y PAVIMENTOS
PROYECTO | : ESTUDIO DEFINITIVO DE LA CARRETERA CASMA-HUARAZ
SOLICITA | : MOTLIMA CONSULTORES S.A.
UBICACIÓN | : ANCASH
FECHA | : 23/04/2005
CANTERA | : QUEBRADA VINCHOTA KM. 56+100 Lado Derecho
GRADO | : "A" (12 Esferas)
CALICATA | : C2
MUESTRA | : M1
MALLAS |  |  | PESOS POR TAMAÑOS (gr)
PASA (%) |  | RET (%) | ESPECIFICADOS | ENSAYADOS
11/2" |  | 1" | 1250 | 1250.07
1" |  | 3/4" | 1250 | 1250.15
3/4" |  | 1/2" | 1250 | 1250.13
1/2" |  | 3/8" | 1250 | 1250.09
CALCULOS DE ENSAYO
.PESO TOTAL DEL MATERIAL (gr) |  |  | 5000
.PESO DEL MAT. RETENIDO EN MALLA Nº 12 (gr) |  |  | 3995
.PESO DEL MAT. PASANTE LA MALLA Nº 12 (gr) |  |  | 1005
.PORCENAJE DE DESGASTE (%) |  |  | 20.1
RESULTADOS DE ENSAYO
RESISTENCIA AL DESGASTE POR MAQUINA DE LOS ANGELES: 20.1%

## C5M1
UNIVERSIDAD NACIONAL DE PIURA
ESCUELA PROFESIONAL DE INGENIERIA DE MINAS
CENTRO ESTUDIOS GEOLOGICOS GEOTECNICOS Y DE MECANICA DE SUELOS
RESISTENCIA AL DESGASTE DEL AGREGADO GRUESO
MAQUINA DE LOS ANGELES (ASTM C-131)
LABORATORIO MECANICA DE SUELOS, CONCRETOS Y PAVIMENTOS
PROYECTO | : ESTUDIO DEFINITIVO DE LA CARRETERA CASMA-HUARAZ
SOLICITA | : MOTLIMA CONSULTORES S.A.
UBICACIÓN | : ANCASH
FECHA | : 23/04/2005
CANTERA | : QUEBRADA VINCHOTA KM. 56+100 Lado Derecho
GRADO | : "A" (12 Esferas)
CALICATA | : C5
MUESTRA | : M1
MALLAS |  |  | PESOS POR TAMAÑOS (gr)
PASA (%) |  | RET (%) | ESPECIFICADOS | ENSAYADOS
11/2" |  | 1" | 1250
1" |  | 3/4" | 1250
3/4" |  | 1/2" | 1250
1/2" |  | 3/8" | 1250
CALCULOS DE ENSAYO
.PESO TOTAL DEL MATERIAL (gr) |  |  | 5000
.PESO DEL MAT. RETENIDO EN MALLA Nº 12 (gr) |  |  | 3991
.PESO DEL MAT. PASANTE LA MALLA Nº 12 (gr) |  |  | 1009
.PORCENAJE DE DESGASTE (%) |  |  | 20.2
RESULTADOS DE ENSAYO
RESISTENCIA AL DESGASTE POR MAQUINA DE LOS ANGELES: 20.2%

## C6M1
UNIVERSIDAD NACIONAL DE PIURA
ESCUELA PROFESIONAL DE INGENIERIA DE MINAS
CENTRO ESTUDIOS GEOLOGICOS GEOTECNICOS Y DE MECANICA DE SUELOS
RESISTENCIA AL DESGASTE DEL AGREGADO GRUESO
MAQUINA DE LOS ANGELES (ASTM C-131)
LABORATORIO MECANICA DE SUELOS, CONCRETOS Y PAVIMENTOS
PROYECTO | : ESTUDIO DEFINITIVO DE LA CARRETERA CASMA-HUARAZ
SOLICITA | : MOTLIMA CONSULTORES S.A.
UBICACIÓN | : ANCASH
FECHA | : 23/04/2005
CANTERA | : QUEBRADA VINCHOTA KM. 56+100 Lado Derecho
GRADO | : "A" (12 Esferas)
CALICATA | : C6
MUESTRA | : M1
MALLAS |  |  | PESOS POR TAMAÑOS (gr)
PASA (%) |  | RET (%) | ESPECIFICADOS | ENSAYADOS
11/2" |  | 1" | 1250
1" |  | 3/4" | 1250
3/4" |  | 1/2" | 1250
1/2" |  | 3/8" | 1250
CALCULOS DE ENSAYO
.PESO TOTAL DEL MATERIAL (gr) |  |  | 5000
.PESO DEL MAT. RETENIDO EN MALLA Nº 12 (gr) |  |  | 3998
.PESO DEL MAT. PASANTE LA MALLA Nº 12 (gr) |  |  | 1002
.PORCENAJE DE DESGASTE (%) |  |  | 20
RESULTADOS DE ENSAYO
RESISTENCIA AL DESGASTE POR MAQUINA DE LOS ANGELES: 20.0%

## C7M1
UNIVERSIDAD NACIONAL DE PIURA
ESCUELA PROFESIONAL DE INGENIERIA DE MINAS
CENTRO ESTUDIOS GEOLOGICOS GEOTECNICOS Y DE MECANICA DE SUELOS
RESISTENCIA AL DESGASTE DEL AGREGADO GRUESO
MAQUINA DE LOS ANGELES (ASTM C-131)
LABORATORIO MECANICA DE SUELOS, CONCRETOS Y PAVIMENTOS
PROYECTO | : ESTUDIO DEFINITIVO DE LA CARRETERA CASMA-HUARAZ
SOLICITA | : MOTLIMA CONSULTORES S.A.
UBICACIÓN | : ANCASH
FECHA | : 23/04/2005
CANTERA | : QUEBRADA VINCHOTA KM. 56+100 Lado Derecho
GRADO | : "A" (12 Esferas)
CALICATA | : C7
MUESTRA | : M1
MALLAS |  |  | PESOS POR TAMAÑOS (gr)
PASA (%) |  | RET (%) | ESPECIFICADOS | ENSAYADOS
11/2" |  | 1" | 1250
1" |  | 3/4" | 1250
3/4" |  | 1/2" | 1250
1/2" |  | 3/8" | 1250
CALCULOS DE ENSAYO
.PESO TOTAL DEL MATERIAL (gr) |  |  | 5000
.PESO DEL MAT. RETENIDO EN MALLA Nº 12 (gr) |  |  | 3996
.PESO DEL MAT. PASANTE LA MALLA Nº 12 (gr) |  |  | 1004
.PORCENAJE DE DESGASTE (%) |  |  | 20.1
RESULTADOS DE ENSAYO
RESISTENCIA AL DESGASTE POR MAQUINA DE LOS ANGELES: 20.1%

## C8M1
UNIVERSIDAD NACIONAL DE PIURA
ESCUELA PROFESIONAL DE INGENIERIA DE MINAS
CENTRO ESTUDIOS GEOLOGICOS GEOTECNICOS Y DE MECANICA DE SUELOS
RESISTENCIA AL DESGASTE DEL AGREGADO GRUESO
MAQUINA DE LOS ANGELES (ASTM C-131)
LABORATORIO MECANICA DE SUELOS, CONCRETOS Y PAVIMENTOS
PROYECTO | : ESTUDIO DEFINITIVO DE LA CARRETERA CASMA-HUARAZ
SOLICITA | : MOTLIMA CONSULTORES S.A.
UBICACIÓN | : ANCASH
FECHA | : 23/04/2005
CANTERA | : QUEBRADA VINCHOTA KM. 56+100 Lado Derecho
GRADO | : "A" (12 Esferas)
CALICATA | : C8
MUESTRA | : M1
MALLAS |  |  | PESOS POR TAMAÑOS (gr)
PASA (%) |  | RET (%) | ESPECIFICADOS | ENSAYADOS
11/2" |  | 1" | 1250
1" |  | 3/4" | 1250
3/4" |  | 1/2" | 1250
1/2" |  | 3/8" | 1250
CALCULOS DE ENSAYO
.PESO TOTAL DEL MATERIAL (gr) |  |  | 5000
.PESO DEL MAT. RETENIDO EN MALLA Nº 12 (gr) |  |  | 3982
.PESO DEL MAT. PASANTE LA MALLA Nº 12 (gr) |  |  | 1018
.PORCENAJE DE DESGASTE (%) |  |  | 20.4
RESULTADOS DE ENSAYO
RESISTENCIA AL DESGASTE POR MAQUINA DE LOS ANGELES: 20.4%

## C9M1
UNIVERSIDAD NACIONAL DE PIURA
ESCUELA PROFESIONAL DE INGENIERIA DE MINAS
CENTRO ESTUDIOS GEOLOGICOS GEOTECNICOS Y DE MECANICA DE SUELOS
RESISTENCIA AL DESGASTE DEL AGREGADO GRUESO
MAQUINA DE LOS ANGELES (ASTM C-131)
LABORATORIO MECANICA DE SUELOS, CONCRETOS Y PAVIMENTOS
PROYECTO | : ESTUDIO DEFINITIVO DE LA CARRETERA CASMA-HUARAZ
SOLICITA | : MOTLIMA CONSULTORES S.A.
UBICACIÓN | : ANCASH
FECHA | : 23/04/2005
CANTERA | : QUEBRADA VINCHOTA KM. 56+100 Lado Derecho
GRADO | : "A" (12 Esferas)
CALICATA | : C9
MUESTRA | : M1
MALLAS |  |  | PESOS POR TAMAÑOS (gr)
PASA (%) |  | RET (%) | ESPECIFICADOS | ENSAYADOS
11/2" |  | 1" | 1250
1" |  | 3/4" | 1250
3/4" |  | 1/2" | 1250
1/2" |  | 3/8" | 1250
CALCULOS DE ENSAYO
.PESO TOTAL DEL MATERIAL (gr) |  |  | 5000
.PESO DEL MAT. RETENIDO EN MALLA Nº 12 (gr) |  |  | 3991
.PESO DEL MAT. PASANTE LA MALLA Nº 12 (gr) |  |  | 1009
.PORCENAJE DE DESGASTE (%) |  |  | 20.2
RESULTADOS DE ENSAYO
RESISTENCIA AL DESGASTE POR MAQUINA DE LOS ANGELES: 20.2%

## C10M1
UNIVERSIDAD NACIONAL DE PIURA
ESCUELA PROFESIONAL DE INGENIERIA DE MINAS
CENTRO ESTUDIOS GEOLOGICOS GEOTECNICOS Y DE MECANICA DE SUELOS
RESISTENCIA AL DESGASTE DEL AGREGADO GRUESO
MAQUINA DE LOS ANGELES (ASTM C-131)
LABORATORIO MECANICA DE SUELOS, CONCRETOS Y PAVIMENTOS
PROYECTO | : ESTUDIO DEFINITIVO DE LA CARRETERA CASMA-HUARAZ
SOLICITA | : MOTLIMA CONSULTORES S.A.
UBICACIÓN | : ANCASH
FECHA | : 23/04/2005
CANTERA | : QUEBRADA VINCHOTA KM. 56+100 Lado Derecho
GRADO | : "A" (12 Esferas)
CALICATA | : C10
MUESTRA | : M1
MALLAS |  |  | PESOS POR TAMAÑOS (gr)
PASA (%) |  | RET (%) | ESPECIFICADOS | ENSAYADOS
11/2" |  | 1" | 1250
1" |  | 3/4" | 1250
3/4" |  | 1/2" | 1250
1/2" |  | 3/8" | 1250
CALCULOS DE ENSAYO
.PESO TOTAL DEL MATERIAL (gr) |  |  | 5000
.PESO DEL MAT. RETENIDO EN MALLA Nº 12 (gr) |  |  | 3987
.PESO DEL MAT. PASANTE LA MALLA Nº 12 (gr) |  |  | 1013
.PORCENAJE DE DESGASTE (%) |  |  | 20.3
RESULTADOS DE ENSAYO
RESISTENCIA AL DESGASTE POR MAQUINA DE LOS ANGELES: 20.3%