## C10M1
DETERMINACION DE SALES SOLUBLES
(NORMA MTC - E - 219 - 1999 _ ASTM D- 1888)
LABORATORIO MECANICA DE SUELOS CONCRETOS Y PAVIMENTOS
OBRA | : ESTUDIO DEFINITIVO DE REHABILITACION Y MEJORAMIENTO |  |  | TECNICO : | E.A.C.
| DE LA CARRETERA CASMA -YAUTAN - HUARAZ |  |  | ING. RESP. | N.R.R.
TRAMO | : PARIACOTO - YUPASH |  |  | FECHA: | 2005-06-29
PUENTE | : TAQUILMA 02
AGREGADO GRUESO
IDENTIFICACION |  |  |  |  | PROMEDIO
MUESTRA |  | 3 | 7
(1) Peso del Material |  | 500 | 500
(2) Agua |  | 50 | 50
(3) Peso del Recipiente |  | 45.2 | 47.1
(4) Peso del Recipiente + agua + sal |  | 100 | 100
(5) Peso del Recipiente + sal |  | 45.24 | 47.14
(6) Peso de sal |  | 0.04 | 0.04
(7) Peso de agua |  | 46.1 | 46.3
(7) Porcentaje de Sal |  | 0.0867679 | 0.08639309 |  | 0.08658049
AGREGADO FINO
IDENTIFICACION |  |  |  |  | PROMEDIO
MUESTRA |  | 6 | 12
(1) Peso del Material |  | 100 | 100
(2) Agua |  | 50 | 50
(3) Peso del Recipiente |  | 51.2 | 53.1
(4) Peso del Recipiente + agua + sal |  | 100 | 100
(5) Peso del Recipiente + sal |  | 51.26 | 53.15
(6) Peso de sal |  | 0.06 | 0.05
(7) Peso de agua |  | 48.2 | 48.25
(7) Porcentaje de Sal |  | 0.1244813 | 0.1036269 |  | 0.1140541
ING RESPONSABLE |  |  |  |  | TECNICO LABORATORIO