## Yupash-Huaraz
MR DE DISEÑO - TRAMO Km 82+000 al Km 95+805.9
PERIODO DE DISEÑO = 20 AÑOS
Progresiva | % CBR | No Calicata | Muestra | Profund. | Progresiva | frec. | Frec Acum | perc. (%)
84870 | 15.2 | 111 | M1 | 0.00-0.90 | 84870 | 1 | 1 | 14.29%
82060 | 13.6 | 100 | M1 | 0.00-1.50 | 82060 | 1 | 2 | 28.57%
89000 | 13 | 127 | M1 | 0.00-1.50 | 89000 | 1 | 3 | 42.86%
86510 | 12 | 117 | M1 | 0.00-1.10 | 86510 | 1 | 4 | 57.14%
95250 | 10.9 | 152 | M1 | 0.00-1.50 | 95250 | 1 | 5 | 71.43%
94000 | 10.2 | 147 | M1 | 0.00-1.50 | 94000 | 1 | 6 | 85.71%
92000 | 10 | 139 | M1 | 0.00-1.50 | 92000 | 1 | 7 | 100%
0
[9 empty] | Número de Datos | 7
[9 empty] | Promedio | 12.12857
[9 empty] | Desviación Estándar (Sn) | 1.920689
[9 empty] | Desviación Estándar (Sn-1) | 4.373023
[9 empty] | Coeficiente de Variación | 0.1583607
[9 empty] | CBR de Diseño al 87.5% | 10
[9 empty] | Mr de Diseño | 13400.51
Mr =3000 x (CBR) ^ 0.65
CBR de Diseño al 87.5 % = 10
ESTUDIO DEFINITIVO DE REHABILITACION Y MEJORAMIENTO DE LA CARRETERA CASMA – YAUTAN – HUARAZ
TRAMO: PARIACOTO - YUPASH

## Yupash-Huaraz (2)
MR DE DISEÑO - TRAMO Km 82+000 al Km 95+805.9
PERIODO DE DISEÑO = 10 AÑOS
Progresiva | % CBR | No Calicata | Muestra | Profund. | Progresiva | frec. | Frec Acum | perc. (%)
84870 | 15.2 | 111 | M1 | 0.00-0.90 | 84870 | 1 | 1 | 14.29%
82060 | 13.6 | 100 | M1 | 0.00-1.50 | 82060 | 1 | 2 | 28.57%
89000 | 13 | 127 | M1 | 0.00-1.50 | 89000 | 1 | 3 | 42.86%
86510 | 12 | 117 | M1 | 0.00-1.10 | 86510 | 1 | 4 | 57.14%
95250 | 10.9 | 152 | M1 | 0.00-1.50 | 95250 | 1 | 5 | 71.43%
94000 | 10.2 | 147 | M1 | 0.00-1.50 | 94000 | 1 | 6 | 85.71%
92000 | 10 | 139 | M1 | 0.00-1.50 | 92000 | 1 | 7 | 100%
623690
[9 empty] | Número de Datos | 7
[9 empty] | Promedio | 12.12857
[9 empty] | Desviación Estándar (Sn) | 4.790407
[9 empty] | Desviación Estándar (Sn-1) | 4.373023
[9 empty] | Coeficiente de Variación | 31.91988
[9 empty] | CBR de Diseño al 75% | 11
[9 empty] | Mr de Diseño | 14256.95
Mr =3000 x (CBR) ^ 0.65
CBR de Diseño al 75 % = 11
ESTUDIO DEFINITIVO DE REHABILITACION Y MEJORAMIENTO DE LA CARRETERA CASMA – YAUTAN – HUARAZ
TRAMO: PARIACOTO - YUPASH