## Cuadro 8.9.15 Gral_Eval.y Resu.
Cuadro N° 8.9.15
PAVIMENTOS RESUMEN TOTAL DE EVALUACIONES Y SOLUCIONES ADOPTADAS (ALTERNATIVAS)
|  | Sección Homogénea Nº | Progresiva |  | Longitud | Tipo de Pavimento Existente | Estructura del Pavimento Existente (cm) |  |  | Condición Superficial Método PCI (Pavement Condition Index) - ASTM D 6433 | [18 empty] | Condición Superficial Método PCI (Pavement Condition Index) - ASTM D 6433 | [18 empty] | Condición Funcional Bump Integrator |  |  | Condición de Seguridad |  | Condición Estructural Viga Benkelman ( VB ) | [5 empty] | Resultados de la Condición Estructural (Espesores de Refuerzo para 05 y 10 años) | [6 empty] | ESALs |  | Etapas para 05 Años |  | ALTERNATIVAS DE SOLUCION |  |  | Nivel de los Trabajos Propuestos
|  |  | Del Km | Al Km | (Km.) |  | Carpeta Asfáltica | Base Granular | Sub Base Granular | 1,- Piel de Cocodrilo | 2,- Exudación | 3,- Fisuras de Contracción | 4,- Elevación Hundimientos | 5,- Corrugación | 6,- Depresión | 7,- Fisuras de Borde | 8,- Fisuras por Reflexión de Juntas | 9,- Desnivel calzada Berma | 10,- Fisruras Long. / Transversales | 11,- Baches y Zanjas | 12,- Agregados Pulidos | 13,- Huecos Nido de Gallina | 14,- Cruce de Rieles, Puentes y/o Rejillas | 15,- Ahuellamientos | 16,- Deformación por Empuje | 17,- Fisuras por deslizamientos | 18,- Hinchamientos | 19,- Disgregación y Desintegración | 1,- Piel de Cocodrilo | 2,- Exudación | 3,- Fisuras de Contracción | 4,- Elevación Hundimientos | 5,- Corrugación | 6,- Depresión | 7,- Fisuras de Borde | 8,- Fisuras por Reflexión de Juntas | 9,- Desnivel calzada Berma | 10,- Fisruras Long. / Transversales | 11,- Baches y Zanjas | 12,- Agregados Pulidos | 13,- Huecos Nido de Gallina | 14,- Cruce de Rieles, Puentes y/o Rejillas | 15,- Ahuellamientos | 16,- Deformación por Empuje | 17,- Fisuras por deslizamientos | 18,- Hinchamientos | 19,- Disgregación y Desintegración | IRIp | Desv Std | IRIc | Macrotextura Heq. (mm.) | Coeficiente de Fricción BPN | Deflexión Promedio | Dvstd | CV | Deflexión Característica | Deflexión Admisible (05 Años) | Refuerzo Asfáltico (05 años) | Espesor de Refuerzo Asfáltico Adoptado | Deflexión Admisible (10 Años) | Refuerzo Asfáltico (10 años) | Espesor de Refuerzo Asfáltico Adoptado | Número Estructural Efectivo NSE | Número Estructural Requerido NSR | Refuerzo Asflatico expresado como Carpeta en Caliente con asfalto Convencional (cm) | 05 Años | 10 Años | Primer Año | Hasta cumplir | Alternativa I | Alternativa II | Alternativa III
[10 empty] | m² | m² | m² | ml | m² | m² | ml | ml | ml | ml | m² | m² | Nº | m² | m² | m² | m² | m² | m² | m² | m² | m² | ml | m² | m² | ml | ml | ml | ml | m² | m² | Nº | m² | m² | m² | m² | m² | m² | m / Km. |  | m / Km.
|  | 1 | 330800 | 336000 | 5.2 | FLEXIBLE | 10 | 15 | 15 | [19 empty] | 0 | 7740 | 0 | 0 | 0 | 0 | 3250 | 0 | 2100 | 0 | 0 | 0 | 0 | 0 | 32220 | 18360 | 0 | 0 | 0 | 2.022327 | 0.2135246 | 2.373575 | 0.36125 | 0.5229126 | 16.40557 | 3.253788 | 19.83% | 21.75805 | 63.9 | -18.32713 | N.R. | 52.3199 | -14.9258 | N.R. |  |  | 0 | 10490000 | 23341226.1 | OBRAS DE PUESTA A PUNTO Mantenimiento Periódico.- Reparaciones, parchados superficiales, tratamiento de fisuras según severidad, y Refuerzos Asfálticos Mantenimiento Restringido.- Reparaciones, parchados superficiales, tratamiento de fisuras según severid | Mantenimiento Rutinario A partir del año cero (0), hasta cumplir el período de diseño (05 años) | Fresado 1 | Fresado 1 | Fresado 1 | Mantenimiento
|  | 2 | 336000 | 342500 | 6.5 | [23 empty] | 0 | 1280 | 0 | 0 | 10 | 0 | 3983 | 0 | 150 | 0 | 0 | 0 | 0 | 0 | 24480 | 540 | 0 | 0 | 0 | 2.108692 | 0.2152037 | 2.462702 | 0.3800769 | 0.5227683 | 16.61657 | 3.279479 | 19.74% | 22.01131 |  | -18.13026 |  |  | -14.72893 | [8 empty] | Sello 1 | Refuerzo 1 | Micro Pavimento con Emulsión Modificada
|  | 3 | 342500 | 344100 | 1.6 | [23 empty] | 0 | 360 | 0 | 0 | 0 | 0 | 50 | 0 | 50 | 0 | 0 | 0 | 0 | 0 | 5760 | 360 | 0 | 0 | 0 | 3.0614375 | 0.4572306 | 3.813582 | 0.355625 | 0.5384043 | 19.86252 | 5.830474 | 29.35% | 29.45365 |  | -13.17546 |  |  | -9.774133 |  |  |  | 0
|  | 4 | 344100 | 349000 | 4.9 | [23 empty] | 126.72 | 0 | 180 | 0 | 0 | 0 | 350 | 0 | 50 | 135.69 | 3.15 | 0 | 0 | 0 | 17640 | 0 | 0 | 0 | 0 | 2.236571 | 0.2436855 | 2.637434 | 0.4510204 | 0.6292038 | 23.44856 | 5.427118 | 23.14% | 32.37617 |  | -11.56609 |  |  | -8.164758
|  | 5 | 349000 | 352000 | 3 | [23 empty] | 339.08 | 360 | 0 | 0 | 0 | 0 | 200 | 0 | 0 | 52.86 | 6.87 | 0 | 0 | 0 | 12600 | 360 | 0 | 0 | 0 | 2.586092 | 0.3731726 | 3.199961 | 0.446 | 0.6443145 | 32.01579 | 9.485966 | 29.63% | 47.6202 |  | -5.00245 |  |  | -1.601121
|  | 6 | 352000 | 353000 | 1 | [23 empty] | 0 | 360 | 0 | 0 | 0 | 0 | 0 | 0 | 0 | 0 | 0 | 0 | 0 | 0 | 7200 | 360 | 0 | 0 | 0 | 2.07795 | 0.2769543 | 2.53354 | 0.3535 | 0.577003776 | 20.47337 | 3.915993 | 19.13% | 26.91518 |  | -14.70867 |  |  | -11.30734
|  | 7 | 353000 | 356000 | 3 | [23 empty] | 0 | 180 | 0 | 0 | 0 | 0 | 100 | 0 | 0 | 0 | 0 | 0 | 0 | 0 | 7200 | 180 | 0 | 0 | 0 | 1.97075 | 0.1902751 | 2.283752 | 0.3773333 | 0.5755381 | 18.22193 | 3.607192 | 19.8% | 24.15576 |  | -16.54876 |  |  | -13.14743
|  | 8 | 356000 | 373650 | 17.65 | [23 empty] | 0 | 2142 | 680.4 | 0 | 0 | 0 | 1000.53 | 0 | 200 | 672.55 | 0 | 0 | 0 | 0 | 18720 | 2106 | 90 | 0 | 0 | 2.118866 | 0.3021793 | 2.615951 | 0.3766193 | 0.5226387 | 17.9111 | 5.024477 | 28.05% | 26.17636 |  | -15.18216 |  |  | -11.78083
|  | 9 | 373650 | 375150 | 1.5 | [23 empty] | 360 | 0 | 3957.32 | 0 | 0 | 0 | 300 | 0 | 0 | 677.06 | 33 | 0 | 0 | 0 | 0 | 0 | 0 | 0 | 0 | 2.5715 | 0.3057535 | 3.074464 | 0.35 | 0.401719024 | 22.5152 | 6.093844 | 27.07% | 32.53958 |  | -11.48044 |  |  | -8.079113 | [8 empty] | Fresado 1 | Fresado 1 | Fresado 1
|  | 10 | 375150 | 376350 | 1.2 | [23 empty] | 0 | 0 | 169 | 0 | 0 | 0 | 100 | 0 | 0 | 977.8 | 0 | 0 | 0 | 0 | 0 | 0 | 0 | 0 | 0 | 2.762375 | 0.3289404 | 3.303482 | 0.4154167 | 0.3401323 | 33.73758 | 7.452298 | 22.09% | 45.99661 |  | -5.592569 |  |  | -2.19124 | [8 empty] | Sello 1 | Ref. 1 | Micro Pav., con Emulsión Modif. e=1"
|  | 11 | 376350 | 377100 | 0.75 | [23 empty] | 1080 | 0 | 3780 | 0 | 0 | 0 | 0 | 0 | 0 | 272.4 | 0 | 0 | 0 | 0 | 1080 | 0 | 0 | 0 | 0 | 2.9376875 | 0.2434267 | 3.338124 | 0.548125 | 0.4216834 | 36.75122 | 9.188092 | 25% | 51.86563 |  | -3.549677 |  |  | -0.1483482 |  |  |  | 0 |  |  |  |  | Fresado 1 | Fresado 1 | Fresado 1
|  | 12 | 377100 | 379050 | 1.95 |  | 5 | [21 empty] | CASMA | [28 empty] | 11.9 | Mejoramiento |  | 15.3 | Mejoramiento |  |  | 0 |  |  |  |  | BACHEO PROFUNDO |  |  | Mantenimiento Zo
|  | 13 | 379050 | 380100 | 1.05 |  | 9 | 25 | 20 | [19 empty] | 36 | 0 | 3168 | 0 | 0 | 0 | 100 | 0 | 0 | 445.45 | 1.5 | 0 | 0 | 0 | 3780 | 0 | 0 | 0 | 0 | 2.9315 | 0.3400875 | 3.490944 | 0.2815 | 0.4402415325 | 35.1289 | 9.199792 | 26.19% | 50.26255 |  | -4.083773 | N.R. |  | -0.6824436 | N.R. | [7 empty] | Fresado 1 | Fresado 1 | Fresado 1 | Mantenimiento
|  | 14 | 380100 | 384500 | 4.4 | [23 empty] | 360 | 0 | 720 | 0 | 0 | 0 | 200 | 0 | 0 | 46.26 | 0 | 0 | 0 | 0 | 6480 | 0 | 0 | 0 | 0 | 2.631125 | 0.2854879 | 3.100753 | 0.3165909 | 0.4074967 | 38.66459 | 12.2124 | 31.59% | 58.75399 |  | -1.428293 |  |  | 1.973036 | 2.5 |  |  | 0 |  |  |  |  | Sello 1 | Refuerzo 1 | Micro Pavimento con Emulsión Modificada
|  | 15 | 384500 | 387700 | 3.2 | [23 empty] | 0 | 2 | 24123 | 4 | 5 | 6 | 507 | 8 | 9 | 140.06 | 11 | 12 | 13 | 14 | 6495 | 16 | 17 | 18 | 19 | 2.70003125 | 0.315583 | 3.219165 | 0.35078125 | 0.4948833 | 34.50945 | 8.215301 | 23.81% | 48.02362 |  | -4.858942 |  |  | -1.457613 | N.R. | [7 empty] | Fresado 1 | Fresado 1 | Fresado 1
|  | 16 | 387700 | 390850 | 3.15 | [23 empty] | 0 | 0 | 0 | 0 | 0 | 0 | 50 | 0 | 0 | 50.64 | 0 | 0 | 0 | 0 | 0 | 0 | 0 | 0 | 0 | 2.759048 | 0.3574057 | 3.346981 | 0.4269355 | 0.5376711 | 32.77947 | 8.859587 | 27.03% | 47.35349 |  | -5.097998 |  |  | -1.696669 |  |  |  | 0 |  |  |  |  | Sello 1 | Refuerzo 1 | Micro Pavimento con Emulsión Modificada
|  | 17 | 390850 | 394000 | 3.15 | [23 empty] | 0 | 0 | 22356 | 0 | 0 | 0 | 350 | 0 | 50 | 100.33 | 0 | 0 | 0 | 0 | 0 | 0 | 0 | 0 | 0 | 2.823078125 | 0.4050093 | 3.489318 | 0.39953125 | 0.539798305 | 31.57612 | 9.869616 | 31.26% | 47.81164 |  | -4.9342 |  |  | -1.532871 | [8 empty] | Fresado 1 | Fresado 1 | Fresado 1
|  | 18 | 394000 | 400000 | 6 | [23 empty] | 15120 | 0 | 28080 | 0 | 0 | 0 | 500 | 0 | 0 | 99.64 | 0 | 0 | 0 | 0 | 7200 | 0 | 0 | 0 | 0 | 3.090283 | 0.4522214 | 3.834188 | 0.3993333 | 0.5234425 | 32.83806 | 8.404417 | 25.59% | 46.66332 |  | -5.347761 |  |  | -1.946432 |  |  |  | 0
|  | 19 | 400000 | 404000 | 4 |  | 10 | [21 empty] | 0 | 0 | 28800 | 0 | 0 | 0 | 350 | 0 | 0 | 0 | 0 | 0 | 0 | 0 | 0 | 0 | 0 | 0 | 0 | 3.07775 | 0.3645214 | 3.677388 | 0.421875 | 0.5744149 | 35.74262 | 7.567578 | 21.17% | 48.19128 |  | -4.799655 |  |  | -1.398326 |  |  |  | 0
|  | 20 | 404000 | 409250 | 5.25 | [23 empty] | 0 | 0 | 37800 | 36 | 0 | 0 | 413.91 | 0 | 0 | 0 | 0 | 0 | 0 | 0 | 0 | 0 | 0 | 0 | 0 | 2.849716 | 0.4224511 | 3.544648 | 0.4033654 | 0.5623919 | 40.49214 | 9.333183 | 23.05% | 55.84523 |  | -2.292054 |  |  | 1.109275 | 2.5
|  | 21 | 409250 | 412200 | 2.95 | [23 empty] | 0 | 0 | 19800 | 60 | 0 | 0 | 300 | 0 | 0 | 128.7 | 0 | 0 | 0 | 0 | 0 | 0 | 0 | 0 | 0 | 2.79275 | 0.3502474 | 3.368907 | 0.3751667 | 0.569654495 | 37.95924 | 8.28673 | 21.83% | 51.59091 | 62.5 | -3.263171 |  | 51.15726 | 0.1435956 |  |  |  |  | 11470000 | 25536554.3
|  | 22 | 412200 | 417300 | 5.1 | [23 empty] | 12.97 | 0 | 1850.4 | 0 | 0 | 0 | 424 | 0 | 0 | 280.05 | 0 | 0 | 0 | 0 | 0 | 0 | 0 | 0 | 0 | 2.994765 | 0.3445965 | 3.561626 | 0.3652941 | 0.5647186 | 33.74735 | 11.61252 | 34.41% | 52.84995 |  | -2.853 |  |  | 0.553767 | [8 empty] | Sello 1 | Refuerzo 1 | Micro Pavimento con Emulsión Modificada
|  | 23 | 417300 | 418000 | 0.7 | [23 empty] | 0 | 0 | 5040 | 0 | 0 | 0 | 0 | 0 | 0 | 0 | 0 | 0 | 0 | 0 | 0 | 0 | 0 | 0 | 0 | 2.699429 | 0.3775741 | 3.320538 | 0.3714286 | 0.5736394 | 14.70282 | 1.032273 | 7.021% | 16.4009 |  | -22.75854 |  |  | -19.35178 | N.R. | [7 empty] | Fresado 1 | Fresado 1 | Fresado 1
|  | 24 | 418000 | 424000 | 6 | [23 empty] | 0 | 0 | 40679.04 | 0 | 0 | 0 | 580 | 0 | 0 | 164.06 | 0 | 10.29 | 0 | 0 | 0 | 0 | 0 | 0 | 0 | 2.574492 | 0.3831962 | 3.204849 | 0.40275 | 0.5409925 | 18.82026 | 6.385926 | 33.93% | 29.32511 |  | -12.87301 |  |  | -9.466243
|  | 25 | 424000 | 428000 | 4 |  | 5 | [21 empty] | 0 | 0 | 28571 | 0 | 0 | 0 | 400 | 0 | 100 | 190.08 | 16.02 | 3.84 | 0 | 0 | 0 | 0 | 0 | 0 | 1.32 | 2.92261875 | 0.4231641 | 3.618724 | 0.345875 | 0.5092641 | 17.13573 | 3.824393 | 22.32% | 23.42686 |  | -16.69314 | 1.5 |  | -13.28637 | 5 | [7 empty] | Fresado 2 | Fresado 2 | Fresado 2
|  | 26 | 428000 | 429800 | 1.8 | [23 empty] | 0 | 0 | 12646.5 | 0 | 0 | 0 | 0 | 0 | 0 | 100 | 0 | 0 | 0 | 0 | 0 | 0 | 0 | 0 | 0 | 2.768 | 0.3268978 | 3.305747 | 0.2658333 | 0.4199432 | 33.68037 | 8.083869 | 24% | 46.97833 |  | -4.856454 |  |  | -1.449687
|  | 27 | 429800 | 431000 | 1.2 | [23 empty] | CHIMBOTE | [27 empty] | 62.6 | 0.1 |  | 51.2309 | 3.5 |  |  |  |  | 11410000 | 25390045.2
|  | 28 | 431 + 000 | 436 + 900 | 5.9 | [52 empty] | 1.5 |  |  | 4.9
|  | 29 | 436 + 900 | 439000 | 2.1 | [23 empty] | 835.2 | 157.2 | 13680 | 0 | 0 | 0 | 0 | 0 | 0 | 128.98 | 0.9 | 0 | 0 | 0 | 720 | 0 | 0 | 0 | 0 | 2.967286 | 0.3904154 | 3.609519 | 0.432381 | 0.458855 | 36.40777 | 8.710585 | 23.93% | 50.73668 |  | -3.574398 |  |  | -0.1649043
|  | 30 | 439000 | 443500 | 4.5 | [23 empty] | 0 | 0 | 31140 | 0 | 0 | 0 | 250 | 0 | 0 | 194.74 | 0 | 0 | 0 | 0 | 0 | 0 | 0 | 0 | 0 | 2.8495 | 0.4045772 | 3.515029 | 0.3468889 | 0.473043 | 24.95612 | 7.11464 | 28.51% | 36.6597 |  | -9.102654 |  |  | -5.693161
|  | 31 | 443500 | 448936 | 5.436 | [23 empty] | 305 | 0 | 37523.95 | 0 | 0 | 0 | 500 | 0 | 0 | 50 | 0 | 0 | 0 | 0 | 0 | 0 | 0 | 0 | 0 | 2.696713 | 0.4020668 | 3.358113 | 0.2435185 | 0.4231419 | 42.70965 | 12.71574 | 29.77% | 63.62704 |  | 0.2768338 |  |  | 3.686327
[29 empty] | 18269.97 | 12581.2 | 307220.66 | 100 | 15 | 6 | 13758.44 | 8 | 2709 | 4857.35 | 72.44 | 26.13 | 13 | 14 | 151575 | 22282 | 107 | 18 | 20.32
|  |  | Total |  | 118.136 |  |  |  |  | 0 | 0 | 0 | 0 | 0 | 0 | 0 | 0 | 0 | 0 | 0 | 0 | 0 | 0 | 0 | 0 | 0 | 0 | 0 | [21 empty] | Sellado 1 | : Sello con Slarry Seel |  |  | Fresado 1 |  | : Pasos a seguir en el Proceso Constructivo. (Diseño 05 Años) | [10 empty] | Fresado 2 |  | : Pasos a seguir en el Proceso Constructivo. (Diseño para 05 Años)
[51 empty] | : Se colocará el Sello previo |  |  | Paso 1: Fresado y eliminación de la Carpeta Asfáltica existente en un espesor de 6.00cm. | [12 empty] | Paso 1: Fresado y eliminación de la Carpeta Asfáltica existente en un espesor de 3.00cm.
[51 empty] | tratamiento de los deterioros |  |  | Paso 2: Culminado el Paso 1, Riego de Liga en toda la superficie fresada. | [12 empty] | Paso 2 Culminado el Paso 1, Riego de Liga en toda la superficie fresada.
| (*) ZONA DE BACHEO PROFUNDO: Colocación de Pavimento Nuevo, previa compactación de subrasante. | [49 empty] | (Fisuras, bacheos superficial y |  |  | Paso 3: Colocación de la Nueva Carpeta Asfáltica en un espesor de 6.00cm. (Reposición de la | [12 empty] | Paso 3: Colocación de la Nueva Carpeta Asfáltica en un espesor de 5.00cm., en una sola capa (3.00cm
| Zona Urbana de CASMA: Km. 377+100 - Km. 379+050 | [6 empty] | CBR de Diseño = 2.93% | [23 empty] | (*) ZONA DE BACHEO PROFUNDO: Colocación de Base y MACSM nuevos previa compactación de la Capa exist. | [18 empty] | profundo, etc. |  |  | Carpeta Fresada). | [12 empty] | de reposición del Fresado + 2.00cm. de Refuerzo).
| Carpeta Asfáltica en Caliente : 10.00 cm. | [6 empty] | Periódo Diseño: 05 años | [23 empty] | Zona Urbana de CHIMBOTE (Zona de Losas Existentes) | [10 empty] | Periódo Diseño: 05 años
| Base Granular : 35.00 cm. | [30 empty] | Subtramos: Km. 435+300 - Km. 435+350, Km. 435+480 - Km. 435+672 | [10 empty] | CBR de Diseño = 7.54% | [5 empty] | Refuerzo 1 | : Espesor= 2.50 cms.
| Sub Base Granular : 35.00 cm. | [30 empty] | Pasos Previos |  | Pavimento Nuevo |  | Carpeta Asfáltica en Caliente Modificada : 07.50 cm. | [13 empty] | : Asfalto Modificado con Polímeros |  |  |  |  | NOTA N° 01: La cantidad (metrados) de fisuras y parchados del Paso 2 serán | [11 empty] | Micropavimento: El espesor será de 2.50cm (1 Pulg.), con Emulsión Asfáltica Modific.
[32 empty] | 1. Eliminción de las Losas existentes, por encontrarse totalmente (100%) deterioradas. |  |  |  | Base Granular : 15.00 cm. | [13 empty] | : Se colocará el Refuerzo previo |  |  |  |  | las que se obstuvieron en la Evaluación Superficial (PCI), con fines de | [11 empty] | y previo a su colocación se realizará el tratamiento de fisuras y tratado de parchados.
| Nota: Las carpetas asfálticas en Caliente de Superficie son con asfaltos modificados con polímeros. | [32 empty] | Pavimento Existente |  | Base Granular existente : 25.00 cm. | [13 empty] | tratamiento de los deterioros |  |  |  |  | Presupuesto, las mismas que serán verificadas por el Ing. Supervisor durante
[36 empty] | Sub Base Granular existente : 20.00 cm. | [13 empty] | (Fisuras, bacheos superficial y profundo, etc.). |  |  |  |  | el Proceso Constructivo.
|  | {$} | Los Puentes y Pontones serán excluidos de las soluciones aquí planteadas, únicamente se colocará un recubrimiento con asfalto convencional de e= 2.5 cm. (ver ubicación en Cuadro "P") | [66 empty] | Nota.-
|  | # | Ver SolucIón en Obras de Arte y Drenaje | [66 empty] | Considerar Tratamiento de Fisuras, según detalle adjunto (fisuras > 3 mm, pero <10mm), para los casos de fisuración con severdidad Baja B
|  | ( * ) | Los Sectores en los que estructuralmente no requiere de colocar un refuerzo asfáltico "NR", Necesariamente se colocará una sobrecapa de e=2.5 cm de Carpeta Asfáltica, | [66 empty] | Considerar Tratamiento de Fisuras, según detalle adjunto (fisuras >10mm), para los casos de fisuración con severdidad Media M, y Alta A
(previo Tratamiento de Fisuras y parchados superficiales de ser necesario) para proteger la Superficie de Rodadura
Alternativas Seleccionadas (Solución Adoptada)
Sectores para Rehabilitación | [11 empty] | Sectores para Mantenimiento Restringido | [55 empty] | Sectores Vulnerable para Reconstrucción
(Carpeta Asfáltica con Asfalto Modificado)-Proceso constructivo | [11 empty] | Revestimiento con Asfalto Convencional de 2.5 cm | [55 empty] | Proceso constructivo
1 | - Escarificar y Eliminar la carpeta asfáltica existente | [65 empty] | 1 | - Escarificar y Eliminar la estructura del Pavimento hasta el Nivel de Sub Rasante (Profundidad = 0.375 m.)
2 | - Escarificar y Eliminar la Base granular existente en un espesor de 0.05 m. | [65 empty] | 2 | - Escarificar, Conformar los 0.15m superiores de la Sub rasante
3 | - Adicionar Piedra triturada (e=0.10 m), y homogenizar con base Granuar existente (e=0.10m), (CBR > 80.0%) | [65 empty] | 3 | - Colocar manta geotextil, a todo lo ancho de la Plataforma, con la finalidad de empaquetar la Sub Base Granular e=0.15m
4 | - Riego de Imprimación | [10 empty] | Sectores Vulnerable para Rehabilitación | [54 empty] | 4 | - Colocar la Base Granular Triturada e= 0.15m
5 | - Colocación de Carpeta con Asfalto Modificado con Polímeros (e=0.075 m), incluye Bermas | [9 empty] | 1 | - Escarificar y Eliminar la carpeta asfáltica y Tratamiento Superficial Monocapa de bermas existentes | [54 empty] | 5 | - Aplicar el riego de Imprimación
[11 empty] | 2 | - Escarificar y Eliminar la Base granular existente en un espesor de 0.05 m. | [54 empty] | 6 | - Colocación de carpeta Asfáltica, incluye Bermas (e=0.075 m), de borde a borde de la Plataforma
[11 empty] | 3 | - Adicionar Piedra triturada (e=0.10 m), y homogenizar con base Granuar existente (e=0.10m), (CBR > 80.0%)
[11 empty] | 4 | - Riego de Imprimación
Sectores para Mantenimiento Periódico | [10 empty] | 5 | - Colocación de Carpeta con Asfalto Modificado con Polímeros (e=0.055 m), incluye Bermas
Con Asfalto Modificado con Polímeros (Previo Tratamiento de la carpeta asfaltica existente)
a excepción de los refuerzos de 2.5 cm, que irán con Asfalto Convencional.

## Alt. Selectas (hidden)
Consorcio Vial Piura
TRABAJOS A REALIZAR SEGÚN ALTERNATIVA SELECCIONADA
Sectores para Rehabilitación
Alterantiva 03 -
(Carpeta Asfáltica con Asfalto Modificado)-Proceso constructivo
- Escarificar y Eliminar la carpeta asfáltica existente
- Escarificar y Eliminar la Base granular existente en un espesor de 0.05 m.
- Adicionar Piedra triturada (e=0.10 m), y homogenizar con base Granuar existente (e=0.10m), (CBR > 80.0%)
- Riego de Imprimación
- Colocación de Carpeta con Asfalto Modificado con Polímeros (e=0.075 m), incluye Bermas
Sectores para Mantenimiento Periódico
Alterantiva 02 -
Con Asfalto Modificado con Polímeros (Previo Tratamiento de la carpeta asfaltica existente)
Sectores para Mantenimiento Restringido
Alterantiva Única -
Revestimiento con Asfalto Convencional de 2.5 cm
Sectores Vulnerable para Rehabilitación
Alterantiva 01 - Proceso constructivo
- Escarificar y Eliminar la carpeta asfáltica y Tratamiento Superficial Monocapa de bermas existentes
- Escarificar y Eliminar la Base granular existente en un espesor de 0.05 m.
- Adicionar Piedra triturada (e=0.10 m), y homogenizar con base Granuar existente (e=0.10m), (CBR > 80.0%)
- Riego de Imprimación
- Colocación de carpeta con Asfalto convencional, incluye Bermas (e=0.075 m)
Sectores Vulnerable para Reconstrucción
Proceso constructivo
- Escarificar y Eliminar la estructura del Pavimento hasta el Nivel de Sub Rasante (Profundidad = 0.375m.)
- Escarificar, Conformar los 0.15m superiores de la Sub rasante
- Colocar manta geotextil, a todo lo ancho de la Plataforma, con la finalidad de empaquetar la Sub Base Granular e=0.15m
- Colocar la Base Granular Triturada e= 0.15m
- Aplicar el riego de Imprimación
- Colocación de carpeta con Asfalto convencional, incluye Bermas (e=0.075 m), de borde a borde de la Plataforma
Note on K10: Alternativa Seleccionada
Note on K19: Alternativa Seleccionada