## granul TSB
| CARRETERA | PUNO - ILAVE
| TRAMO | Km. 1363+000 - Km. 1413+000
| PROYECTO | ESTUDIO DEFINITIVO PARA EL MANTENIMIENTO PERIÓDICO DE LA
CARRETERA PUNO - DESAGUADERO TRAMO PUNO - ILAVE
DESCRIPCIÓN |  | Mezcla Asfáltica para base
MATERIAL |  | Base Existente + TSB
CONTROL |  | verificación de Faja de trabajo. | [14 empty] | 493.2 | 72
Análisis Granulométrico. | [16 empty] | 1200 | 54
Tamices | Abertura | Porcentajes que pasa (%) |  |  |  |  | Especificación |  |  | Datos Diseño
[5 empty] | Prom. |  | limites del material recuperado | [6 empty] | 0 | 76.2 | 0 | 3" | 100 | 76.2 | 0
ASTM | (mm) | [12 empty] | 3" | 76.2 | 100 | 2 1/2" | 100 | 63.5 | 0
3" | 76.2 | [12 empty] | 0 | 63.5 | 0 | 2" | 100 | 50.6 | 0
2 1/2" | 63.5 | 100 |  |  | 100 |  |  |  |  | 41.1 | % | Fino |  | 2 1/2" | 63.5 | 100 | 1 1/2" | 100 | 38.1 | 0
2" | 50.6 | 100 |  |  | 100 |  |  |  |  | 58.9 | % | Grava |  | 0 | 50.6 | 0 | 1" | 100 | 25.4 | 0
1 1/2" | 38.1 | 100 |  |  | 100 |  | 100 | - | 100 |  |  |  |  | 2" | 50.6 | 100 | 3/4" | 100 | 19.05 | 0
1" | 25.4 | 100 |  |  | 100 |  | 80 | - | 100 |  |  |  |  | 0 | 38.1 | 0 | 1/2" | 100 | 12.7 | 0
3/4" | 19.05 |  |  |  |  | #DIV/0! | [7 empty] | 1 1/2" | 38.1 | 100 | 3/8" | 100 | 9.525 | 0
1/2" | 12.7 |  |  |  |  | #DIV/0! | [7 empty] | 0 | 25.4 | 0 | 1/4" | 100 | 6.35 | 0
3/8" | 9.525 |  |  |  |  | #DIV/0! | [7 empty] | 1" | 25.4 | 100 | Nº4 | 100 | 4.75 | 0
1/4" | 6.35 |  |  |  |  | #DIV/0! | [7 empty] | 0 | 19.05 | 0 | Nº8 | 100 | 2.36 | 0
Nº4 | 4.75 | 41.1 |  |  | 41.1 |  | 25 | - | 85 | 12.1 | % | arcilla |  | 3/4" | 19.05 | 100 | Nº10 | 100 | 2 | 0
Nº8 | 2.36 | 34.2 |  |  | 34.2 |  | 10 | - | 65 | 13.45 | % | Fino |  | 0 | 12.7 | 0 | Nº16 | 100 | 1.18 | 0
Nº10 | 2 |  |  |  |  | #DIV/0! |  |  |  |  | % | fino |  | 1/2" | 12.7 | 100 | Nº30 | 100 | 0.6 | 0
Nº16 | 1.18 |  |  |  |  | #DIV/0! |  |  |  |  | % |  |  | 0 | 9.525 | 0 | Nº40 | 100 | 0.42 | 0
Nº30 | 0.6 |  |  |  |  | #DIV/0! |  |  |  |  | % |  |  | 3/8" | 9.525 | 100 | Nº50 | 100 | 0.3 | 0
Nº40 | 0.42 |  |  |  |  | #DIV/0! |  |  |  |  | % |  |  | 0 | 6.35 | 0 | Nº80 | 100 | 0.18 | 0
Nº50 | 0.3 | 20.1 |  |  | 20.1 |  | 5 | - | 25 | 43.35 | % | Grava |  | 1/4" | 6.35 | 100 | Nº100 | 100 | 0.15 | 0
Nº80 | 0.18 |  |  |  |  | #DIV/0! |  |  |  |  | % |  |  | 0 | 4.75 | 0 | Nº200 | 100 | 0.075 | 0
Nº100 | 0.15 |  |  |  |  | #DIV/0! |  |  |  |  | % |  |  | Nº4 | 4.75 | 100
Nº200 | 0.075 | 12.1 |  |  | 12.1 |  | 3 | - | 15 | 31.1 | % | CAF |  | 0 | 2.36 | 0
PASA | [9 empty] | 4 | 4.5 | 5 | 5.5 | Nº8 | 2.36 | 100
INDICE PLÁSTICO |  | 8.3 |  |  |  | 8.3 |  |  |  | 100 | porcentajes de pruebas
Ipx%N°200 | <72 | 100.43 |  |  |  | 100.43
[14 empty] | 0 | 2 | 0
12.1
5.3 | 2400 | 12720 | 3.11004 | 31.1 |  | 0 |  |  |  | 25.55 |  |  |  | Nº10 | 2 | 100
2.7 | 7000 | 18900 |  |  |  | 12.1 |  |  |  | 43.35 |  |  |  | 0 | 1.18 | 0 |  | 31.1
2 | 1050 | 2100 | [11 empty] | Nº16 | 1.18 | 100
2.5 | 2000 | 5000 | [11 empty] | 0 | 0.6 | 0
| 12450 | 38720 | [11 empty] | Nº30 | 0.6 | 100 |  | 2.488
[14 empty] | Nº40 | 0.42 | 0 | 58.25
[14 empty] | Nº40 | 0.42 | 100 | 39.25
[14 empty] | Nº50 | 0.3 | 0
[14 empty] | Nº50 | 0.3 | 100
[14 empty] | Nº80 | 0.18 | 0
[14 empty] | Nº80 | 0.18 | 100
[14 empty] | Nº100 | 0.15 | 0
[14 empty] | Nº100 | 0.15 | 100
[14 empty] | Nº200 | 0.075 | 0
[14 empty] | Nº200 | 0.075 | 100

## 4%
% de diseño
[11 empty] | %grava | 58.9 | %
DATOS GENERALES | [10 empty] | %arena | 41.1 | %
CLIENTE | : PROVIAS NACIONAL
UBICACION | : PUNO | [9 empty] | Grav Esp. Bulk
OBRA | : MANTENIMIENTO PERIÓDICO DE LA CARRETERA PUNO - ILAVE | [9 empty] | Grava | 2.405 | g/cc
[11 empty] | Arena | 2.444865 | g/cc
DATOS DE LA MUESTRA
DISEÑO | : MEZCLA ASFÁLTICA PARA BASE
PROCEDENCIA | : MATERIAL EXISTENTE EN PLATAFORMA
FECHA | : 13 DE MAYO DEL 2009
RECICLADO | : BASE EXISTENTE + TSB
ENSAYO MARSHALL MODIFICADO
ASTM D-1559
ASFALTO |  |  |  | AGREGADO
Tipo y Grado |  |  | PEN 85/100 | Agregado Grueso en peso de la Mezcla, % |  |  |  |  | 58.8853928
Asfalto en Emulsion, % |  |  | 62 | Agregado Fino en peso de la Mezcla, % |  |  |  |  | 41.0898072
Gravedad especifica del asfalto ( B ), g/cc |  |  | 1.018 | Gravedad Esp. Bulk del Agregado ( C ), g/cc |  |  |  |  | 2.421226 |  |  |  |  | 4.7 | 1.3 | 6
Asfalto residual en la mezcla ( A ), % |  |  | 2.48%
MEZCLA Y COMPACTACION |  |  |  | PRUEBA
Agua de mezcla, % |  |  | 7 | Fecha ensayo muestra seca |  |  |  |  | 2009-05-11
Agua de compactación, % |  |  | 2.694915 | Fecha rotacion muestra inmersa |  |  |  |  | 2009-05-11
Fecha de compactación |  |  | 2009-05-09 | Fecha ensayo muestra humeda |  |  |  |  | 2009-05-13 |  |  | A | B | C
[11 empty] | Ф | 10.29 | 10.25 | 10.16
PORCENTAJE DE EMULSION CSS-1 : 4% | [10 empty] | espesor | 5.94 | 5.83 | 6.3
DATOS MUESTRA COMPACTADA |  | SECO |  |  |  | SATURADO |  |  |  |  | Volumen | 493.9786 | 481.0688 | 510.7623
|  |  | 1 | 2 | PROM. |  | 3 | 4 | PROM. |  | espesor mm | 59.4 | 58.3 | 63
DENSIDAD BULK | [11 empty] | 1.09 | 1.14 | 1
Peso de la probeta en aire ( D ) |  |  | 983.4 | 976.8 | 980.1
Peso de la probeta en agua ( E ) |  |  | 509.9 | 521.1 | 515.5
Peso de la probeta SSD ( F ) |  |  | 985.1 | 978.6 | 981.85
Volumen por desplazamiento |  |  | 475.2 | 457.5 | 466.35
Peso Espec.Bulk Probeta ( G ) |  |  | 2.069444 | 2.135082 | 2.102263
Peso Espec.seco Bulk probeta |  |  | 1.94316 | 2.003687 | 1.973424
Espesor ( mm.) |  |  | 5.94 | 5.83 | 5.885 |  | 6.3 | 6.3 | 6.3 |  |  |  | KN | LBf
ESTABILIDAD | [12 empty] | 1 | 224.8089 |  | 5829.294777
Lectura de la prensa marshall (KN) |  |  | 11.02 | 10.76 | 10.89 |  | 10.21 | 10.21 | 10.21
Estabilidad sin corregir |  |  | 2477.394078 | 2418.943764 | 2448.168921 |  | 2295.298869 | 2295.298869 | 2295.298869
Factor de correccion |  |  | 1.09 | 1.14 | 1.115 |  | 1 | 1 | 1
Estabilidad corregida ( S ) |  |  | 2700.36 | 2757.596 | 2728.978 |  | 2295.298869 | 2295.298869 | 2295.298869 | 0.8410838
Fluencia |  |  | 8.6 | 9.2 | 8.9 |  | 8.5 | 8.5 | 8.5 | (0.01") |  | 230 |  |  |  | (0.001") | 0.01 | 10
CONTENIDO DE HUMEDAD
Peso muestra fallada ( H ) |  |  | 1037.95 | 1022.425 | 1030.1875 |  | 1093.1 | 1093.1 | 1093.1
Peso muestra seca estufa ( I ) |  |  | 973 | 957.8 | 965.4 |  | 1063 | 1063 | 1063
Contenido de Humedad ( K ) |  |  | 6.498902 | 6.557676 | 6.528289 |  | 2.830907 | 2.830907 | 2.830907 | [5 empty] | 1024
Humedad Absorbida | [6 empty] | 3.697383
Vacios totales maximos, % |  |  | 19.71613 | 17.21541 | 18.46577 | [7 empty] | 1038.651 | 1022.425 | 1093.092
[12 empty] | 128.5 |  |  |  | 349.5 |  | 559.5
[12 empty] | 121.8 |  |  |  | 345 |  | 556
[12 empty] | 6.7 |  |  |  | 4.5 |  | 3.5
[12 empty] | 29.2 |  |  |  | 84 |  | 81
[12 empty] | 99.3 | 6.747231 |  |  | 265.5 | 2.694915 | 478.5 | 0.7314525

## 4.5%
% de diseño
[11 empty] | %grava | 58.9 | %
[11 empty] | %arena | 41.1 | %
DATOS GENERALES
CLIENTE | : PROVIAS NACIONAL
UBICACION | : PUNO | [9 empty] | Grav Esp. Bulk
OBRA | : MANTENIMIENTO PERIÓDICO DE LA CARRETERA PUNO - ILAVE | [9 empty] | Grava | 2.405 | g/cc
[11 empty] | Arena | 2.444865 | g/cc
DATOS DE LA MUESTRA
DISEÑO | : MEZCLA ASFÁLTICA PARA BASE
PROCEDENCIA | : MATERIAL EXISTENTE EN PLATAFORMA
FECHA | : 13 DE MAYO DEL 2009
RECICLADO | : BASE EXISTENTE + TSB
ENSAYO MARSHALL MODIFICADO
ASTM D-1559
[12 empty] | A | B | C
ASFALTO |  |  |  | AGREGADO | [6 empty] | Ф | 10.2 | 10.18 | 10.27
Tipo y Grado |  |  | PEN 85/100 | Agregado Grueso en peso de la Mezcla, % |  |  |  |  | 58.8835669 |  | espesor | 5.82 | 5.76 | 6.2
Asfalto en Emulsion, % |  |  | 62 | Agregado Fino en peso de la Mezcla, % |  |  |  |  | 41.0885331 |  | Volumen | 475.5698 | 468.823 | 513.5982
Gravedad especifica del asfalto ( B ), g/cc |  |  | 1.018 | Gravedad Esp. Bulk del Agregado ( C ), g/cc |  |  |  |  | 2.421226 |  | espesor mm | 58.2 | 57.6 | 62
Asfalto residual en la mezcla ( A ), % |  |  | 2.79% | [8 empty] | 1.14 | 1.19 | 1.04
MEZCLA Y COMPACTACION |  |  |  | PRUEBA
Agua de mezcla, % |  |  | 7 | Fecha ensayo muestra seca |  |  |  |  | 2009-05-11
Agua de compactación, % |  |  | 2.694915 | Fecha rotacion muestra inmersa |  |  |  |  | 2009-05-11
Fecha de compactación |  |  | 2009-05-09 | Fecha ensayo muestra humeda |  |  |  |  | 2009-05-13
PORCENTAJE DE EMULSION CSS-1 : 4.5%
DATOS MUESTRA COMPACTADA |  | SECO |  |  |  | SATURADO | [7 empty] | 224.8089
|  |  | 1 | 2 | PROM. |  | 3 | 4 | PROM.
DENSIDAD BULK
Peso de la probeta en aire ( D ) |  |  | 1004.1 | 967.3 | 985.7
Peso de la probeta en agua ( E ) |  |  | 544.6 | 506.5 | 525.55
Peso de la probeta SSD ( F ) |  |  | 1005.7 | 969.2 | 987.45
Volumen por desplazamiento |  |  | 461.1 | 462.7 | 461.9
Peso Espec.Bulk Probeta ( G ) |  |  | 2.177619 | 2.090555 | 2.134087
Peso Espec.seco Bulk probeta |  |  | 2.052456 | 1.970926 | 2.011691
Espesor ( mm.) |  |  | 5.82 | 5.76 | 5.79 |  | 6.2 | 6.2 | 6.2
ESTABILIDAD
Lectura de la prensa marshall (KN) |  |  | 10.26 | 11.13 | 10.695 |  | 10.52 | 10.52 | 10.52 |  | 21.04
Estabilidad sin corregir |  |  | 2306.539314 | 2502.123057 | 2404.331 |  | 2364.989628 | 2364.989628 | 2364.989628
Factor de correccion |  |  | 1.14 | 1.19 | 1.165 |  | 1.04 | 1.09 | 1.065 | [5 empty] | 1025
Estabilidad corregida ( S ) |  |  | 2629.455 | 2977.526 | 2803.491 |  | 2459.589 | 2577.839 | 2518.714 | 0.8984207 | 2274.028
Fluencia |  |  | 7.8 | 8.1 | 7.95 |  | 5.8 | 5.8 | 5.8
CONTENIDO DE HUMEDAD | [12 empty] | 1046.154 | 1056.78 | 1089.19
Peso muestra fallada ( H ) |  |  | 1046.1536 | 1056.78 | 1051.4668 |  | 1084.2 | 1084.2 | 1084.2
Peso muestra seca estufa ( I ) |  |  | 984.5 | 994.5 | 989.5 |  | 1045 | 1045 | 1045
Contenido de Humedad ( K ) |  |  | 6.098207 | 6.069699 | 6.083953 |  | 3.75015 | 3.75015 | 3.75015
Humedad Absorbida | [6 empty] | 2.333803 |  |  |  |  | 129.8
Vacios totales maximos, % |  |  | 15.19677 | 18.56541 | 16.88109 | [6 empty] | 123.5
6.3
29.2
[12 empty] | 100.6 | 6.262425

## 5%
% de diseño
[11 empty] | %grava | 58.9 | %
[11 empty] | %arena | 41.1 | %
DATOS GENERALES
CLIENTE | : PROVIAS NACIONAL
UBICACION | : PUNO | [9 empty] | Grav Esp. Bulk
OBRA | : MANTENIMIENTO PERIÓDICO DE LA CARRETERA PUNO - ILAVE | [9 empty] | Grava | 2.405 | g/cc
[11 empty] | Arena | 2.444865 | g/cc
DATOS DE LA MUESTRA
DISEÑO | : MEZCLA ASFÁLTICA PARA BASE
PROCEDENCIA | : MATERIAL EXISTENTE EN PLATAFORMA
FECHA | : 13 DE MAYO DEL 2009
RECICLADO | : BASE EXISTENTE + TSB
ENSAYO MARSHALL MODIFICADO
ASTM D-1559
ASFALTO |  |  |  | AGREGADO | [7 empty] | A | B | C
Tipo y Grado |  |  | PEN 85/100 | Agregado Grueso en peso de la Mezcla, % |  |  |  |  | 58.881741 |  | Ф | 10.25 | 10.16 | 10.23
Asfalto en Emulsion, % |  |  | 62 | Agregado Fino en peso de la Mezcla, % |  |  |  |  | 41.087259 |  | espesor | 6.55 | 6.09 | 6.15
Gravedad especifica del asfalto ( B ), g/cc |  |  | 1.018 | Gravedad Esp. Bulk del Agregado ( C ), g/cc |  |  |  |  | 2.421226 |  | Volumen | 540.4804 | 493.7369 | 505.4955
Asfalto residual en la mezcla ( A ), % |  |  | 3.1% | [7 empty] | espesor mm | 65.5 | 60.9 | 61.5
MEZCLA Y COMPACTACION |  |  |  | PRUEBA | [7 empty] | 0.93 | 1.04 | 1.04
Agua de mezcla, % |  |  | 7 | Fecha ensayo muestra seca |  |  |  |  | 2009-05-11
Agua de compactación, % |  |  | 2.694915 | Fecha rotacion muestra inmersa |  |  |  |  | 2009-05-11
Fecha de compactación |  |  | 2009-05-09 | Fecha ensayo muestra humeda |  |  |  |  | 2009-05-13
PORCENTAJE DE EMULSION CSS-1 : 5%
DATOS MUESTRA COMPACTADA |  | SECO |  |  |  | SATURADO
|  |  | 1 | 2 | PROM. |  | 3 | 4 | PROM. |  |  |  |  | 224.8089
DENSIDAD BULK
Peso de la probeta en aire ( D ) |  |  | 1098.3 | 1070.6 | 1084.45
Peso de la probeta en agua ( E ) |  |  | 582.7 | 579.7 | 581.2
Peso de la probeta SSD ( F ) |  |  | 1101.2 | 1072.2 | 1086.7
Volumen por desplazamiento |  |  | 518.5 | 492.5 | 505.5
Peso Espec.Bulk Probeta ( G ) |  |  | 2.118226 | 2.173807 | 2.146016
Peso Espec.seco Bulk probeta |  |  | 1.990752 | 2.040645 | 2.015699
Espesor ( mm.) |  |  | 6.55 | 6.09 | 0 |  | 6.15 | 6.15 | 6.15
ESTABILIDAD
Lectura de la prensa marshall (KN) |  |  | 12.73 | 12.68 | 12.705 |  | 9.23 | 9.23 | 9.23 |  |  | 18.46
Estabilidad sin corregir |  |  | 2861.817297 | 2850.576852 | 2856.197 |  | 2074.986147 | 2074.986147 | 2074.986147
Factor de correccion |  |  | 0.93 | 1.04 | 0.985 |  | 1.04 | 1.04 | 1.04 | [5 empty] | 1023
Estabilidad corregida ( S ) |  |  | 2661.49 | 2964.6 | 2813.045 |  | 2157.986 | 2157.986 | 2157.986 | 0.7671351
Fluencia |  |  | 7.75 | 6.89 | 7.32 |  | 4.6 | 4.6 | 4.6 |  |  |  | 1134.515 | 1124.381 | 1091.311
CONTENIDO DE HUMEDAD
Peso muestra fallada ( H ) |  |  | 1134.52 | 1124.4 | 1129.46 |  | 1091.32 | 1091.32 | 1091.32
Peso muestra seca estufa ( I ) |  |  | 1063.5 | 1054 | 1058.75 |  | 1042.5 | 1042.5 | 1042.5
Contenido de Humedad ( K ) |  |  | 6.403281 | 6.525491 | 6.464386 |  | 4.681522 | 4.681522 | 4.681522 |  |  | 87.9
Humedad Absorbida | [6 empty] | 1.782864 |  |  |  |  | 83.8
Vacios totales maximos, % |  |  | 17.74251 | 15.68092 | 16.71172 | [6 empty] | 4.1
26.5
[12 empty] | 61.4 | 6.677524

## 5.5%
% de diseño
[11 empty] | %grava | 58.9 | %
[11 empty] | %arena | 41.1 | %
DATOS GENERALES
CLIENTE | : PROVIAS NACIONAL
UBICACION | : PUNO | [9 empty] | Grav Esp. Bulk
OBRA | : MANTENIMIENTO PERIÓDICO DE LA CARRETERA PUNO - ILAVE | [9 empty] | Grava | 2.405 | g/cc
[11 empty] | Arena | 2.444865 | g/cc
DATOS DE LA MUESTRA
DISEÑO | : MEZCLA ASFÁLTICA PARA BASE
PROCEDENCIA | : MATERIAL EXISTENTE EN PLATAFORMA
FECHA | : 13 DE MAYO DEL 2009
RECICLADO | : BASE EXISTENTE + TSB
ENSAYO MARSHALL MODIFICADO
ASTM D-1559
ASFALTO |  |  |  | AGREGADO | [7 empty] | 1 | 2 | 3
Tipo y Grado |  |  | PEN 85/100 | Agregado Grueso en peso de la Mezcla, % |  |  |  |  | 58.8799151 |  | Ф | 10.14 | 10.22 | 10.11
|  |  | 62 | Agregado Fino en peso de la Mezcla, % |  |  |  |  | 41.0859849 |  | espesor | 5.7 | 6.22 | 6.3
Gravedad especifica del asfalto ( B ), g/cc |  |  | 1.018 | Gravedad Esp. Bulk del Agregado ( C ), g/cc |  |  |  |  | 2.421226 |  | Volumen | 460.3007 | 510.2501 | 505.7475
Asfalto residual en la mezcla ( A ), % |  |  | 3.41% | [7 empty] | espesor mm | 57 | 62.2 | 63
MEZCLA Y COMPACTACION |  |  |  | PRUEBA | [7 empty] | 1.19 | 1.04 | 1
Agua de mezcla, % |  |  | 7 | Fecha ensayo muestra seca |  |  |  |  | 2009-05-11
Agua de compactación, % |  |  | 2.694915 | Fecha rotacion muestra inmersa |  |  |  |  | 2009-05-11
Fecha de compactación |  |  | 2009-05-09 | Fecha ensayo muestra humeda |  |  |  |  | 2009-05-13
PORCENTAJE DE EMULSION CSS-1 : 5.5%
DATOS MUESTRA COMPACTADA |  | SECO |  |  |  | SATURADO
|  |  | 1 | 2 | PROM. |  | 3 | 4 | PROM.
DENSIDAD BULK
Peso de la probeta en aire ( D ) |  |  | 969.9 | 1025 | 997.45
Peso de la probeta en agua ( E ) |  |  | 513.2 | 531.6 | 522.4
Peso de la probeta SSD ( F ) |  |  | 973 | 1026.7 | 999.85
Volumen por desplazamiento |  |  | 459.8 | 495.1 | 477.45
Peso Espec.Bulk Probeta ( G ) |  |  | 2.109395 | 2.070289 | 2.089842
Peso Espec.seco Bulk probeta |  |  | 1.988107 | 1.94817 | 1.968139
Espesor ( mm.) |  |  | 5.7 | 6.22 | 5.96 |  | 0 | 0 | 0 |  |  | 14.52 |  | 224.8089
ESTABILIDAD
Lectura de la prensa marshall (KN) |  |  | 8.65 | 9.82 | 9.235 |  | 7.26 | 7.26 | 7.26
Estabilidad sin corregir |  |  | 1944.596985 | 2207.623398 | 2076.11 |  | 1632.112614 | 1632.112614 | 1632.112614 | [6 empty] | 996.8
Factor de correccion |  |  | 1.19 | 1.04 | 1.115 |  | 1 | 1.04 | 1.02 |  |  |  |  | 984.0112 | 1101.624 | 1060.965
Estabilidad corregida ( S ) |  |  | 2314.07 | 2295.928 | 2304.999 |  | 1632.112614 | 1697.397 | 1664.755 | 0.7222366
Fluencia |  |  | 10.2 | 8.2 | 9.2 |  | 6.3 | 6.3 | 6.3
CONTENIDO DE HUMEDAD
Peso muestra fallada ( H ) |  |  | 984.02 | 1101.6 | 1042.81 |  | 1060.9 | 1060.9 | 1060.9 |  |  |  | 93.8
Peso muestra seca estufa ( I ) |  |  | 924.5 | 1035 | 979.75 |  | 1011 | 1011 | 1011 |  |  |  | 89.5
Contenido de Humedad ( K ) |  |  | 6.100678 | 6.268394 | 6.184536 |  | 4.934025 | 4.934025 | 4.934025 |  |  |  | 4.3
Humedad Absorbida | [6 empty] | 1.250511 | [5 empty] | 27
Vacios totales maximos, % |  |  | 17.84821 | 19.49845 | 18.67333 | [7 empty] | 66.8 | 6.437126

## GRAFICOS
DATOS GENERALES
[5 empty] | CLIENTE | : PROVIAS NACIONAL
[5 empty] | UBICACION | : PUNO
[5 empty] | OBRA | : MANTENIMIENTO PERIÓDICO DE LA CARRETERA PUNO - ILAVE
DATOS DE LA MUESTRA
[5 empty] | DISEÑO | : MEZCLA ASFÁLTICA PARA BASE
[5 empty] | PROCEDENCIA | : MATERIAL EXISTENTE EN PLATAFORMA
[5 empty] | FECHA | : 13 DE MAYO DEL 2009
[5 empty] | RECICLADO | : BASE EXISTENTE + TSB
ENSAYO MARSHALL MODIFICADO
ASTM D-1559
cant. Emulsion | 4% | 4.5% | 5% | 5.5%
PESO BULK SECO | 2.102263 | 2.134087 | 2.146016 | 2.089842
ESTABILIDAD SECO Lb | 2728.978 | 2803.491 | 2813.045 | 2304.999
ESTABILIDAD HUM . Lb | 2295.298869 | 2518.714 | 2157.986 | 1664.755
% PERDIDA EST | 15.89% | 10.16% | 23.29% | 27.78% |  |  |  | 0
FLUENCIA SECO | 8.9 | 7.95 | 7.32 | 9.2 |  |  | 2.01 | 0.05 | 2.148
FLUENCIA HUMED | 8.5 | 5.8 | 4.6 | 6.3 |  |  | 2.148 | 0.05 | 2.148
HUMEDAD ABSORBIDA % | 3.697383 | 2.333803 | 1.782864 | 1.250511
VACIOS TOTALES % | 18.46577 | 16.88109 | 16.71172 | 18.67333

## RESULTADOS
DATOS GENERALES
[5 empty] | CLIENTE | : PROVIAS NACIONAL
[5 empty] | UBICACION | : PUNO
[5 empty] | OBRA | : MANTENIMIENTO PERIÓDICO DE LA CARRETERA PUNO - ILAVE
DATOS DE LA MUESTRA
[5 empty] | DISEÑO | : MEZCLA ASFÁLTICA PARA BASE
[5 empty] | PROCEDENCIA | : MATERIAL EXISTENTE EN PLATAFORMA
[5 empty] | FECHA | : 13 DE MAYO DEL 2009
[5 empty] | RECICLADO | : BASE EXISTENTE + TSB
ENSAYO MARSHALL MODIFICADO
ASTM D-1559
cant de agua | 4% | 4.5% | 5% | 5.5%
estabilidad seca | 2728.978 | 2803.491 | 2813.045 | 2304.999
RESULTADOS:
[6 empty] | OPTIMO CONTENIDO DE EMULSION, % |  | 5
[6 empty] | DENSIDAD BULK SECA, g/cc |  | 2.146016
[6 empty] | ESTABILIDAD, Lb |  | 2813.045 | 500 Lb min.
[6 empty] | PERDIDA DE ESTABILIDAD, % |  | 23.28649 | 50 % max.
[6 empty] | HUMEDAD DE ABSORCION, % |  | 1.782864 | 4% max.
[6 empty] | FLUENCIA ( 0.01" ) |  | 7.32 | 8 - 18
DOSIFICACION:
[6 empty] | Peso Volumetrico Suelto del Agregado (PVS) |  | 1739.94 | Kg/m3.
[6 empty] | Peso de emulsión asfáltica al 7.0 % |  | 86.997 | Kg/m3.
[6 empty] | Emulsión Asfáltica CSS-1 |  | 23.10677 | Gal/m3.
[6 empty] | % de agua en mezclado | 6% | 27.58161 | Gal/m3.
[6 empty] | % de humedad de compactación | 2.695% | 12.38835 | Gal/m3.
[6 empty] | Agua a perder antes de compactar |  | 15.95292 | Gal/m3.
32
358.272