## 4%
% de diseño
[10 empty] | %grava | 30 | %
DATOS GENERALES | [9 empty] | %arena | 70 | %
CLIENTE | : PROVIAS NACIONAL
UBICACION | : PUNO | [8 empty] | Grav Esp. Bulk
OBRA | : MANTENIMIENTO PERIÓDICO DE LA CARRETERA PUNO - ILAVE | [8 empty] | Grava | 2.557 | g/cc
[10 empty] | Arena | 2.52 | g/cc
DATOS DE LA MUESTRA
DISEÑO | : MEZCLA ASFÁLTICA PARA BASE
PROCEDENCIA | : MATERIAL EXISTENTE EN PLATAFORMA
FECHA | : 01 DE SETIEMBRE DEL 2008
ENSAYO MARSHALL MODIFICADO
ASTM D-1559
ASFALTO |  |  |  | AGREGADO
Tipo y Grado |  |  | PEN 85/100 | Agregado Grueso en peso de la Mezcla, % |  |  |  |  | 29.99256
Asfalto en Emulsion, % |  |  | 62 | Agregado Fino en peso de la Mezcla, % |  |  |  |  | 69.98264
Gravedad especifica del asfalto ( B ), g/cc |  |  | 1.018 | Gravedad Esp. Bulk del Agregado ( C ), g/cc |  |  |  |  | 2.530987
Asfalto residual en la mezcla ( A ), % |  |  | 2.48%
MEZCLA Y COMPACTACION |  |  |  | PRUEBA
Agua de mezcla, % |  |  | 8 | Fecha ensayo muestra seca |  |  |  |  | 2008-09-01
Agua de compactación, % |  |  | 2.5 | Fecha rotacion muestra inmersa |  |  |  |  | 2008-09-03
Fecha de compactación |  |  | 2008-08-31 | Fecha ensayo muestra humeda |  |  |  |  | 2008-09-05
PORCENTAJE DE EMULSION CSS-1 : 4%
DATOS MUESTRA COMPACTADA |  | SECO |  |  |  | SATURADO
|  |  | 1 | 2 | PROM. |  | 3 | 4 | PROM.
DENSIDAD BULK
Peso de la probeta en aire ( D ) |  |  | 1215 | 1216.6 | 1215.8
Peso de la probeta en agua ( E ) |  |  | 657.2 | 658.9 | 658.05
Peso de la probeta SSD ( F ) |  |  | 1219.1 | 1248.3 | 1233.7
Volumen por desplazamiento |  |  | 561.9 | 589.4 | 575.65
Peso Espec.Bulk Probeta ( G ) |  |  | 2.162306 | 2.064133 | 2.11322
Peso Espec.seco Bulk probeta |  |  | 2.003112 | 1.941012 | 1.972062
Espesor ( mm.) |  |  | 6.12 | 6.13 | 6.125 |  | 6 | 6.1 | 6.05
ESTABILIDAD
Lectura Dial |  |  | 80 | 83 | 81.5 |  | 55 | 65 | 60
Estabilidad sin corregir |  |  | 842 | 863 | 852.5 |  | 567 | 675 | 621
Factor de correccion |  |  | 0.89 | 0.89 | 0.89 |  | 0.89 | 0.89 | 0.89
Estabilidad corregida ( S ) |  |  | 749.38 | 768.07 | 758.725 |  | 504.63 | 600.75 | 552.69
Fluencia |  |  | 16 | 18 | 17 |  | 14 | 15 | 14.5
CONTENIDO DE HUMEDAD
Peso muestra fallada ( H ) |  |  | 1248 | 1267 | 1257.5 |  | 1125 | 1167 | 1146
Peso muestra seca estufa ( I ) |  |  | 1152.3 | 1161.6 | 1156.95 |  | 1098 | 1106 | 1102
Contenido de Humedad ( K ) |  |  | 7.947348 | 6.343124 | 7.145236 |  | 2.458407 | 5.514003 | 3.986205
Humedad Absorbida | [6 empty] | 3.159031
Vacios totales maximos, % |  |  | 20.82587 | 23.28068 | 22.05328

## 5%
% de diseño
[10 empty] | %grava | 30 | %
[10 empty] | %arena | 70 | %
DATOS GENERALES
CLIENTE | : PROVIAS NACIONAL
UBICACION | : PUNO | [8 empty] | Grav Esp. Bulk
OBRA | : MANTENIMIENTO PERIÓDICO DE LA CARRETERA PUNO - ILAVE | [8 empty] | Grava | 2.56 | g/cc
[10 empty] | Arena | 2.52 | g/cc
DATOS DE LA MUESTRA
DISEÑO | : MEZCLA ASFÁLTICA PARA BASE
PROCEDENCIA | : MATERIAL EXISTENTE EN PLATAFORMA
FECHA | : 01 DE SETIEMBRE DEL 2008
ENSAYO MARSHALL MODIFICADO
ASTM D-1559
ASFALTO |  |  |  | AGREGADO
Tipo y Grado |  |  | PEN 85/100 | Agregado Grueso en peso de la Mezcla, % |  |  |  |  | 29.9907
Asfalto en Emulsion, % |  |  | 62 | Agregado Fino en peso de la Mezcla, % |  |  |  |  | 69.9783
Gravedad especifica del asfalto ( B ), g/cc |  |  | 1.018 | Gravedad Esp. Bulk del Agregado ( C ), g/cc |  |  |  |  | 2.531
Asfalto residual en la mezcla ( A ), % |  |  | 3.1%
MEZCLA Y COMPACTACION |  |  |  | PRUEBA
Agua de mezcla, % |  |  | 7 | Fecha ensayo muestra seca |  |  |  |  | 2008-09-01
Agua de compactación, % |  |  | 2.5 | Fecha rotacion muestra inmersa |  |  |  |  | 2008-09-03
Fecha de compactación |  |  | 2008-08-31 | Fecha ensayo muestra humeda |  |  |  |  | 2008-09-05
PORCENTAJE DE EMULSION CSS-1 : 5%
DATOS MUESTRA COMPACTADA |  | SECO |  |  |  | SATURADO
|  |  | 1 | 2 | PROM. |  | 3 | 4 | PROM.
DENSIDAD BULK
Peso de la probeta en aire ( D ) |  |  | 1217.5 | 1218.9 | 1218.2
Peso de la probeta en agua ( E ) |  |  | 646.9 | 652 | 649.45
Peso de la probeta SSD ( F ) |  |  | 1218.9 | 1221.3 | 1220.1
Volumen por desplazamiento |  |  | 572 | 569.3 | 570.65
Peso Espec.Bulk Probeta ( G ) |  |  | 2.128497 | 2.14105 | 2.134773
Peso Espec.seco Bulk probeta |  |  | 1.979911 | 1.999236 | 1.989573
Espesor ( mm.) |  |  | 6.2 | 6.18 | 6.19 |  | 6.11 | 6.13 | 6.12
ESTABILIDAD
Lectura Dial |  |  | 140 | 165 | 152.5 |  | 108 | 128 | 118
Estabilidad sin corregir |  |  | 1486 | 1678 | 1582 |  | 1106 | 1296 | 1201
Factor de correccion |  |  | 0.86 | 0.86 | 0.86 |  | 0.86 | 0.86 | 0.86
Estabilidad corregida ( S ) |  |  | 1277.96 | 1443.08 | 1360.52 |  | 951.16 | 1114.56 | 1032.86
Fluencia |  |  | 18 | 18 | 18 |  | 17 | 20 | 18.5
CONTENIDO DE HUMEDAD
Peso muestra fallada ( H ) |  |  | 1233 | 1234 | 1233.5 |  | 1182.2 | 1196.6 | 1189.4
Peso muestra seca estufa ( I ) |  |  | 1145.6 | 1150 | 1147.8 |  | 1112.5 | 1152.6 | 1132.55
Contenido de Humedad ( K ) |  |  | 7.504657 | 7.093453 | 7.299055 |  | 6.263227 | 3.816273 | 5.03975
Humedad Absorbida | [6 empty] | 2.259305
Vacios totales maximos, % |  |  | 21.73584 | 20.97205 | 21.35395

## 6%
% de diseño
[10 empty] | %grava | 30 | %
[10 empty] | %arena | 70 | %
DATOS GENERALES
CLIENTE | : PROVIAS NACIONAL
UBICACION | : PUNO | [8 empty] | Grav Esp. Bulk
OBRA | : MANTENIMIENTO PERIÓDICO DE LA CARRETERA PUNO - ILAVE | [8 empty] | Grava | 2.56 | g/cc
[10 empty] | Arena | 2.52 | g/cc
DATOS DE LA MUESTRA
DISEÑO | : MEZCLA ASFÁLTICA PARA BASE
PROCEDENCIA | : MATERIAL EXISTENTE EN PLATAFORMA
FECHA | : 01 DE SETIEMBRE DEL 2008
ENSAYO MARSHALL MODIFICADO
ASTM D-1559
ASFALTO |  |  |  | AGREGADO
Tipo y Grado |  |  | PEN 85/100 | Agregado Grueso en peso de la Mezcla, % |  |  |  |  | 29.98884
Asfalto en Emulsion, % |  |  | 62 | Agregado Fino en peso de la Mezcla, % |  |  |  |  | 69.97396
Gravedad especifica del asfalto ( B ), g/cc |  |  | 1.018 | Gravedad Esp. Bulk del Agregado ( C ), g/cc |  |  |  |  | 2.531
Asfalto residual en la mezcla ( A ), % |  |  | 3.72%
MEZCLA Y COMPACTACION |  |  |  | PRUEBA
Agua de mezcla, % |  |  | 7 | Fecha ensayo muestra seca |  |  |  |  | 2008-09-01
Agua de compactación, % |  |  | 2.5 | Fecha rotacion muestra inmersa |  |  |  |  | 2008-09-03
Fecha de compactación |  |  | 2008-08-31 | Fecha ensayo muestra humeda |  |  |  |  | 2008-09-05
PORCENTAJE DE EMULSION CSS-1 : 6%
DATOS MUESTRA COMPACTADA |  | SECO |  |  |  | SATURADO
|  |  | 1 | 2 | PROM. |  | 3 | 4 | PROM.
DENSIDAD BULK
Peso de la probeta en aire ( D ) |  |  | 1196.5 | 1203.2 | 1199.85
Peso de la probeta en agua ( E ) |  |  | 628.2 | 626.6 | 627.4
Peso de la probeta SSD ( F ) |  |  | 1200 | 1205.6 | 1202.8
Volumen por desplazamiento |  |  | 571.8 | 579 | 575.4
Peso Espec.Bulk Probeta ( G ) |  |  | 2.092515 | 2.078066 | 2.08529
Peso Espec.seco Bulk probeta |  |  | 1.920959 | 1.891277 | 1.906118
Espesor ( mm.) |  |  | 6.15 | 6.17 | 6.16 |  | 6.08 | 6.1 | 6.09
ESTABILIDAD
Lectura Dial |  |  | 240 | 220 | 230 |  | 190 | 125 | 157.5
Estabilidad sin corregir |  |  | 2454 | 2272 | 2363 |  | 1950 | 1295 | 1622.5
Factor de correccion |  |  | 0.86 | 0.83 | 0.845 |  | 0.86 | 0.83 | 0.845
Estabilidad corregida ( S ) |  |  | 2110.44 | 1885.76 | 1998.1 |  | 1677 | 1074.85 | 1375.925
Fluencia |  |  | 18 | 20 | 19 |  | 20 | 15 | 17.5
CONTENIDO DE HUMEDAD
Peso muestra fallada ( H ) |  |  | 1203.3 | 1211.3 | 1207.3 |  | 1254.4 | 1272.5 | 1263.45
Peso muestra seca estufa ( I ) |  |  | 1101.4 | 1100.2 | 1100.8 |  | 1163.4 | 1191.4 | 1177.4
Contenido de Humedad ( K ) |  |  | 8.930762 | 9.876348 | 9.403555 |  | 7.818993 | 6.804586 | 7.31179
Humedad Absorbida | [6 empty] | 2.091765
Vacios totales maximos, % |  |  | 24.05852 | 25.23172 | 24.64512

## 7%
% de diseño
[10 empty] | %grava | 30 | %
[10 empty] | %arena | 70 | %
DATOS GENERALES
CLIENTE | : PROVIAS NACIONAL
UBICACION | : PUNO | [8 empty] | Grav Esp. Bulk
OBRA | : MANTENIMIENTO PERIÓDICO DE LA CARRETERA PUNO - ILAVE | [8 empty] | Grava | 2.56 | g/cc
[10 empty] | Arena | 2.52 | g/cc
DATOS DE LA MUESTRA
DISEÑO | : MEZCLA ASFÁLTICA PARA BASE
PROCEDENCIA | : MATERIAL EXISTENTE EN PLATAFORMA
FECHA | : 01 DE SETIEMBRE DEL 2008
ENSAYO MARSHALL MODIFICADO
ASTM D-1559
ASFALTO |  |  |  | AGREGADO
Tipo y Grado |  |  | PEN 85/100 | Agregado Grueso en peso de la Mezcla, % |  |  |  |  | 29.98698
Asfalto en Emulsion, % |  |  | 62 | Agregado Fino en peso de la Mezcla, % |  |  |  |  | 69.96962
Gravedad especifica del asfalto ( B ), g/cc |  |  | 1.018 | Gravedad Esp. Bulk del Agregado ( C ), g/cc |  |  |  |  | 2.531
Asfalto residual en la mezcla ( A ), % |  |  | 4.34%
MEZCLA Y COMPACTACION |  |  |  | PRUEBA
Agua de mezcla, % |  |  | 7 | Fecha ensayo muestra seca |  |  |  |  | 01/0/2008
Agua de compactación, % |  |  | 2.5 | Fecha rotacion muestra inmersa |  |  |  |  | 2008-09-03
Fecha de compactación |  |  | 2008-07-31 | Fecha ensayo muestra humeda |  |  |  |  | 2008-09-05
PORCENTAJE DE EMULSION CSS-1 : 7%
DATOS MUESTRA COMPACTADA |  | SECO |  |  |  | SATURADO
|  |  | 1 | 2 | PROM. |  | 3 | 4 | PROM.
DENSIDAD BULK
Peso de la probeta en aire ( D ) |  |  | 1287 | 1261 | 1274
Peso de la probeta en agua ( E ) |  |  | 638 | 641 | 639.5
Peso de la probeta SSD ( F ) |  |  | 1219 | 1213 | 1216
Volumen por desplazamiento |  |  | 589 | 577 | 583
Peso Espec.Bulk Probeta ( G ) |  |  | 2.185059 | 2.185442 | 2.185251
Peso Espec.seco Bulk probeta |  |  | 2.063699 | 2.039212 | 2.051456
Espesor ( mm.) |  |  | 6.15 | 6.17 | 6.16 |  | 6.08 | 6.1 | 6.09
ESTABILIDAD
Lectura Dial |  |  | 250 | 240 | 245 |  | 205 | 185 | 195
Estabilidad sin corregir |  |  | 2560 | 2480 | 2520 |  | 2050 | 1985 | 2017.5
Factor de correccion |  |  | 0.86 | 0.83 | 0.845 |  | 0.86 | 0.83 | 0.845
Estabilidad corregida ( S ) |  |  | 2201.6 | 2058.4 | 2130 |  | 1763 | 1647.55 | 1705.275
Fluencia |  |  | 18 | 20 | 19 |  | 20 | 15 | 17.5
CONTENIDO DE HUMEDAD
Peso muestra fallada ( H ) |  |  | 1301.6 | 1278.6 | 1290.1 |  | 1236.8 | 1225 | 1230.9
Peso muestra seca estufa ( I ) |  |  | 1293.5 | 1237.8 | 1265.65 |  | 1181 | 1179 | 1180
Contenido de Humedad ( K ) |  |  | 5.88071 | 7.170906 | 6.525808 |  | 4.72276 | 3.899919 | 4.311339
Humedad Absorbida | [6 empty] | 2.214469
Vacios totales maximos, % |  |  | 18.40855 | 19.37629 | 18.89242

## 8%
% de diseño
[10 empty] | %grava | 30 | %
[10 empty] | %arena | 70 | %
DATOS GENERALES
CLIENTE | : PROVIAS NACIONAL
UBICACION | : PUNO | [8 empty] | Grav Esp. Bulk
OBRA | : MANTENIMIENTO PERIÓDICO DE LA CARRETERA PUNO - ILAVE | [8 empty] | Grava | 2.56 | g/cc
[10 empty] | Arena | 2.52 | g/cc
DATOS DE LA MUESTRA
DISEÑO | : MEZCLA ASFÁLTICA PARA BASE
PROCEDENCIA | : MATERIAL EXISTENTE EN PLATAFORMA
FECHA | : 01 DE SETIEMBRE DEL 2008
ENSAYO MARSHALL MODIFICADO
ASTM D-1559
ASFALTO |  |  |  | AGREGADO
Tipo y Grado |  |  | PEN 85/100 | Agregado Grueso en peso de la Mezcla, % |  |  |  |  | 29.98698
Asfalto en Emulsion, % |  |  | 62 | Agregado Fino en peso de la Mezcla, % |  |  |  |  | 69.96962
Gravedad especifica del asfalto ( B ), g/cc |  |  | 1.018 | Gravedad Esp. Bulk del Agregado ( C ), g/cc |  |  |  |  | 2.531
Asfalto residual en la mezcla ( A ), % |  |  | 4.34%
MEZCLA Y COMPACTACION |  |  |  | PRUEBA
Agua de mezcla, % |  |  | 7 | Fecha ensayo muestra seca |  |  |  |  | 2008-09-01
Agua de compactación, % |  |  | 2.5 | Fecha rotacion muestra inmersa |  |  |  |  | 2008-09-03
Fecha de compactación |  |  | 2008-08-31 | Fecha ensayo muestra humeda |  |  |  |  | 2008-09-05
PORCENTAJE DE EMULSION CSS-1 : 8%
DATOS MUESTRA COMPACTADA |  | SECO |  |  |  | SATURADO
|  |  | 1 | 2 | PROM. |  | 3 | 4 | PROM.
DENSIDAD BULK
Peso de la probeta en aire ( D ) |  |  | 1184 | 1197 | 1190.5
Peso de la probeta en agua ( E ) |  |  | 619.6 | 621.3 | 620.45
Peso de la probeta SSD ( F ) |  |  | 1187 | 1201 | 1194
Volumen por desplazamiento |  |  | 553 | 568 | 560.5
Peso Espec.Bulk Probeta ( G ) |  |  | 2.141049 | 2.107394 | 2.124222
Peso Espec.seco Bulk probeta |  |  | 2.053859 | 2.007765 | 2.030812
Espesor ( mm.) |  |  | 6.15 | 6.17 | 6.16 |  | 6.08 | 6.1 | 6.09
ESTABILIDAD
Lectura Dial |  |  | 270 | 285 | 277.5 |  | 245 | 265 | 255
Estabilidad sin corregir |  |  | 2898 | 2930 | 2914 |  | 2487 | 2740 | 2613.5
Factor de correccion |  |  | 0.86 | 0.83 | 0.845 |  | 0.86 | 0.83 | 0.845
Estabilidad corregida ( S ) |  |  | 2492.28 | 2431.9 | 2462.09 |  | 2138.82 | 2274.2 | 2206.51
Fluencia |  |  | 19 | 18 | 18.5 |  | 20 | 17 | 18.5
CONTENIDO DE HUMEDAD
Peso muestra fallada ( H ) |  |  | 1203.3 | 1211.3 | 1207.3 |  | 1194.4 | 1202.5 | 1198.45
Peso muestra seca estufa ( I ) |  |  | 1151.4 | 1150.2 | 1150.8 |  | 1143.4 | 1161.4 | 1152.4
Contenido de Humedad ( K ) |  |  | 4.245161 | 4.9622 | 4.603681 |  | 4.458446 | 3.537297 | 3.997872
Humedad Absorbida | [6 empty] | 0.605809
Vacios totales maximos, % |  |  | 18.79811 | 20.62028 | 19.7092

## Graficos
DATOS GENERALES
[6 empty] | CLIENTE | : PROVIAS NACIONAL
[6 empty] | UBICACION | : PUNO
[6 empty] | OBRA | : MANTENIMIENTO PERIÓDICO DE LA CARRETERA PUNO - ILAVE
DATOS DE LA MUESTRA
[6 empty] | DISEÑO | : MEZCLA ASFÁLTICA PARA BASE
[6 empty] | PROCEDENCIA | : MATERIAL EXISTENTE EN PLATAFORMA
[6 empty] | FECHA | : 01 DE SETIEMBRE DEL 2008
ENSAYO MARSHALL MODIFICADO
ASTM D-1559
cant. Emulsion | 4% | 5% | 6% | 7% | 8%
PESO BULK SECO | 2.11322 | 2.134773 | 2.08529 | 2.185251 | 2.124222
ESTABILIDAD SECO Lb | 758.725 | 1360.52 | 2110.44 | 2130 | 2462.09
ESTABILIDAD HUM . Lb | 552.69 | 1032.86 | 1677 | 1705.275 | 2206.51
% PERDIDA EST | 27.16% | 24.08% | 20.54% | 19.94% | 10.38%
FLUENCIA SECO | 17 | 18 | 18 | 19 | 18.5
FLUENCIA HUMED | 14.5 | 18.5 | 20 | 17.5 | 18.5
HU,EDAD ABSORBIDA % | 2.05 | 2.26 | 2.09 | 2.3 | 2.21
VACIOS TOTALES % | 22.05328 | 21.35395 | 24.05852 | 19.7092 | 24.64512

## Resultados
DATOS GENERALES
[6 empty] | CLIENTE | : PROVIAS NACIONAL
[6 empty] | UBICACION | : PUNO
[6 empty] | OBRA | : MANTENIMIENTO PERIÓDICO DE LA CARRETERA PUNO - ILAVE
DATOS DE LA MUESTRA
[6 empty] | DISEÑO | : MEZCLA ASFÁLTICA PARA BASE
[6 empty] | PROCEDENCIA | : MATERIAL EXISTENTE EN PLATAFORMA
[6 empty] | FECHA | : 01 DE SETIEMBRE DEL 2008
ENSAYO MARSHALL MODIFICADO
ASTM D-1559
cant de agua | 4% | 5% | 6% | 7% | 8%
estabilidad seca | 758.725 | 1360.52 | 1998.1 | 2130 | 2462.09
RESULTADOS:
[7 empty] | OPTIMO CONTENIDO DE EMULSION, % |  | 5
[7 empty] | DENSIDAD BULK SECA, g/cc |  | 2.135
[7 empty] | ESTABILIDAD, Lb |  | 1360.52 | 500 Lb min.
[7 empty] | PERDIDA DE ESTABILIDAD, % |  | 24.08% | 50 % max.
[7 empty] | HUMEDAD DE ABSORCION, % |  | 2.14 | 4% max.
[7 empty] | FLUENCIA ( 0.01" ) |  | 18 | 8 - 18
DOSIFICACION:
[7 empty] | Peso Volumetrico Suelto del Agregado (PVS) |  | 1758 | Kg/m3.
[7 empty] | Peso de emulsión asfáltica al 7.0 % |  | 87.9 | Kg/m3.
[7 empty] | Emulsión Asfáltica CSS-1 |  | 23.34661 | Gal/m3.
[7 empty] | % de agua en mezclado | 8% | 37.1572 | Gal/m3.
[7 empty] | % de humedad de compactación | 4.5% | 20.90092 | Gal/m3.
[7 empty] | Agua a perder antes de compactar |  | 17.06909 | Gal/m3.
545.4
299.97
32
358.272