## RESUMEN ENSAYOS CANTERAS
CUADRO RESUMEN DE RESULTADOS DE LABORATORIO
CANTERAS DEL PROYECTO
PROYECTO : |  | ESTUDIO DEFINITIVO PARA EL MANTENIMIENTO PERIÓDICO DE LA CARRETERA PUNO - DESAGUADERO TRAMO PUNO - ILAVE (Km 1363+000 - Km 1413+000) RESUMEN DE ENSAYOS DE CANTERAS
UBICACIÓN :
[22 empty] | T11*Y11/100 |  |  |  |  | SI(Y(L11>0,ESNUMERO(L11)),(J11-(K11-L11))/L11,"") |  |  |  | SI(K11>0,(K11-10)*0.009,"") |  |  |  | SI(K11>0,(K11-10)*0.009,"")
N° CALICATA | NOMBRE CANTERA | CALICATA N° | PROGRESIVA | N° MUESTRA | PROFUNDIDAD | SUELO ORGANICO | MODULO DE FINEZA | HUMEDAD | CARACTERISTICAS DEL MATERIAL | [8 empty] | PROCTOR |  | CBR |  | Abrasión | Equivalente Arena (%) | Adherencia |  |  |  | Riedel Weber s/aditivo |  |  |  | Riedel Weber c/aditivo fino |  |  |  | Adherencia | Durabilidad Sulfato de Magnesio perdidas (%) |  | Sales Solubles Totales (mg/Kg) | Impurezas orgánicas | Usos
[9 empty] | LIMITE LIQUIDO | INDICE PLASTICO | LIMITE PLASTICO | % DE MATERIAL QUE PASA |  |  |  | CLASIFICACION |  | MAXIMA DENSIDAD | HUMEDAD OPTIMA | 100% | 95% |  |  | Revestimiento % |  |  |  | Grado de Adhesividad |  |  | Tipo de Cemento Asfaltico | Grado de Adhesividad |  |  | Tipo de Cemento Asfaltico | grueso
[12 empty] | MALLA #4 | MALLA #10 | MALLA #40 | MALLA #200 | AASHTO | SUCS | [6 empty] | M1 | M2 | M3 | M4 | [9 empty] | GRUESO | FINO
ANTECEDENTES
| CANTERA Río CUTIMBO (*) | 1 |  | 1 |  |  |  |  | N.P. | N.P. |  | 46.13 | 41.73 | 33.12 | 26.02 | A-2-6 (0) | GC-GM | 2.055 | 12.02 | 86 | 51 |  | 37.08
| CANTERA AZIRUNI | 1 |  | 1 |  |  |  |  | 9.5 | 2.8 |  | 51.57 | 42.4 | 33.46 | 9.74 | A-1-b (0) | GP-GM
| CANTERA JALLIHUAYA | 1 |  | 1 |  |  |  |  | N.P. | N.P. |  | 44.21 | 35.22 | 24.13 | 12.46 | A-1-a (0) | GW-GM | 2.1805 | 7.3 | 91.03 | 62.64 | 44 | 23.98
| CANTERA Río ILAVE | 1 |  | 1 |  |  |  |  | N.P. | N.P. |  | 33.33 | 25.77 | 10.56 | 5.85 | A-1-a (0) | GW-GM
| CANTERA BALSAVE | 1 |  | 1 |  |  |  |  | 26 | N.P. |  | 37 | 30 | 24 | 20 | A-2-4 (0) | GC | 2.121 | 7.5 | 34.3 | 19.3 | 44 | 12
| CANTERA SANTA MARIA | 1 |  | 1 |  |  |  |  | -- | N.P. |  | 29 | 19 | 7 | 1 | A-1-a (0) | GW | 1.987 | 11 | 83% | 63.2% | 26 | 62
| CANTERA CHECCA | 1 |  | 1 |  |  |  |  | 30 | 10 |  | 37 | 27 | 18 | 14 | A-2-4 (0) | GC | 2.157 | 6.3 | 58.2% | 31.9% | 36 | 17
ENSAYOS DEL PROYECTO
3 | CANTERA TOTORANI | 1 | 20700 | 1 | (0.00 - 1.50) | no | 7.1 | 2.95 | N.P. | N.P. |  | 27 | 19.1 | 5.7 | 0.4 | A-1-a (0) | GW | 2.133 | 7.4 | 97.1 | 69.3 | 20.65 | 80.3 |  |  |  |  | 3 | - | 10 | 85 / 100 | 4 | - | 10 | 85 / 100 | .+95 | 5.382 | 6.302 | 420 | aceptable
| CANTERA ILAVE (BALSAVE) | 1 | 1314700 | 1 | (0.00 - 1.50) | no | 5.24 | 3.2 | N.P. | N.P. |  | 49.9 | 25.1 | 5.3 | 1.1 | A-1-a (0) | SW |  |  |  |  | 18.31 | 72.7 | [12 empty] | .+95 |  | 6.762 | 390 | aceptable
C1 | CANTERA PICHACANI | 1 | 24000 | 1 | (0.00 - 1.50) | no | 7.23 | 3.5 | N.P. | N.P. |  | 21.5 | 15 | 5.8 | 0.8 | A-1-a (0) | GP | 2.101 | 7.9 | 92.9 | 73.5 | 22.03 | 70.1 |  |  |  |  | 6 | - | 10 | 85 / 100 | 2 | - | 10 | 85 / 100 | .+95 | 4.546 | 6.016 | 504 | aceptable |  | 0
| CANTERA CUTIMBO | 1 | 23000 | M1 | (0.00-1.00) | no | 6.35 | 2.9 | N.P. | N.P. |  | 33.9 | 17.9 | 5.1 | 1.3 | A-1-a (0) | GW | 2.145 | 5.9 | 98.6 | 62.5 | 21.07 | 71.3 |  |  |  |  | 4 | - | 10 | 85 / 100 | 3 | - | 10 | 0.85 | .+95 | 5.404 | 6.406 | 564 | aceptable
| CANTERA LARAQUERI | 1 | 39300 | M1 | (0.00-1.50) | no | 6.16 | 3.75 | N.P. | N.P. |  | 38.2 | 29.4 | 7.5 | 1.1 | A-1-a (0) | GP | 2.157 | 6.4 | 99.3 | 69.3 | 27.98 | 76.7 |  |  |  |  | 2 | - | 10 | 85 / 100 |  |  |  |  | .+95 | 5.145 | 6.69 | 486 | aceptable
Nota: R=relleno, SBG=subbase granular, BG= base granular, CA= concreto asfaltico, CCP= concreto cemento portland, S= sello
(*) MATERIAL MEZCLADO PARA RELLENO