## Granulo
|  | CARRETERA : |  | PUNO - ILAVE
|  | TRAMO : |  | Km. 1363+000 - Km. 1413+000
|  | PROYECTO : |  | ESTUDIO DEFINITIVO PARA EL MANTENIMIENTO PERÍODICO DE LA
CARRETERA PUNO - DESAGUADERO
Análisis Mecánico por Tamizado ASTM D-422
Cantera |  | CUTIMBO
Ubicación(Km) |  | 23+000 Km. Lado derecho carretera Puno- Moquegua
Acceso (Km) |  | 400 m.
Calicata |  | C - 1 |  |  |  |  | HUMEDAD NATURAL
Muestra |  | M - 1 |  |  |  |  | Sh + Tara | : | 536.2
Prof. (m) |  | 0.00 - 1.00 |  |  |  |  | Ss + Tara | : | 524.6
Fecha |  | 2008-07-31 |  |  |  |  | Tara | : | 125
Datos de Ensayo: | [6 empty] | Peso Agua | : | 11.6
Peso de muestra humeda |  | : |  |  |  |  | Peso Seco | : | 399.6
Peso de muestra seca |  | : | 26741 |  |  |  | Humedad(%) | : | 2.902903
Peso de muestra lavada |  | : | 26405.3
Tamices | Abertura | Peso | %Retenido | %Retenido | % que | Especificación |  | PROP. FISICAS |  |  |  |  | 26741
ASTM | en mm. | Retenido | Parcial | Acumulado | Pasa
3" | 76.2 |  |  | 0 | 100 |  |  | L. Líquido | : | NP | 17674
2 1/2" | 63.5 |  |  | 0 | 100 |  |  | L. Plástico | : | 0 | 9067
2" | 50.6 | 1439 | 5.38125 | 5.38125 | 94.61875 |  |  | Ind. Plástico | : | NP
1 1/2" | 38.1 | 3087 | 11.54407 | 16.92532 | 83.07468 |  |  | Clas. SUCS | : | GW
1" | 25.4 | 2906 | 10.86721 | 27.79253 | 72.20747 |  |  | Clas. AASHTO | : | A-1-a (0)
3/4" | 19.05 | 2701 | 10.10059 | 37.89312 | 62.10688 |  |  | OBSERVACIONES
1/2" | 12.7 | 3482 | 13.0212 | 50.91433 | 49.08567 | [8 empty] | 66.09327
3/8" | 9.525 | 2007 | 7.505329 | 58.41966 | 41.58034 | [5 empty] | P. Grueso: | 17674 |  | 32.65136
Nº4 | 4.76 | 2052 | 7.67361 | 66.09327 | 33.90673 | [5 empty] | P. Fino: | 9067 |  | 1.255375
Nº8 | 2.38 | 3641.547 | 13.61784 | 79.71111 | 20.28889
Nº10 | 2 | 637.8789 | 2.385396 | 82.0965 | 17.9035 | [5 empty] | Total: | 26741 |  | 100
Nº16 | 1.19 | 1345.085 | 5.030048 | 87.12655 | 12.87345 | [5 empty] | Nº80 | 669.19 | 3641.547
Nº30 | 0.59 | 601.9091 | 2.250885 | 89.37744 | 10.62256 | [5 empty] | Nº10 | 117.22 | 637.8789
Nº40 | 0.42 | 1484.938 | 5.553037 | 94.93047 | 5.069527 | [5 empty] | Nº16 | 247.18 | 1345.085
Nº50 | 0.297 | 239.6535 | 0.8962025 | 95.82668 | 4.173324 | [5 empty] | Nº20 | 110.61 | 601.9091 | 26741
Nº80 | 0.18 | 533.3433 | 1.994478 | 97.82115 | 2.178847 | [5 empty] | Nº40 | 272.88 | 1484.938
Nº100 | 0.15 | 51.20662 | 0.191491 | 98.01264 | 1.987356 | [5 empty] | Nº60 | 44.04 | 239.6535
Nº200 | 0.074 | 195.7388 | 0.7319801 | 98.74462 | 1.255375 | [5 empty] | Nº80 | 98.01 | 533.3433
PASA |  | 335.6999 | 1.255375 | 100 | [6 empty] | Nº100 | 9.41 | 51.20662
[11 empty] | Nº200 | 35.97 | 195.7388
[11 empty] | PASA | 61.69 | 335.6999
[11 empty] | Porcion | 1666.2
Diametro efectivos
D10
[12 empty] | 0.01 | 10
[12 empty] | 0.56 | 10
[12 empty] | 0.56 | 0
Cu
[12 empty] | D30 |  | 31.69643
[12 empty] | 0.01 | 30
[12 empty] | 3.95 | 30 | Cc
[12 empty] | 3.95 | 0 | 1.569668
D60
[12 empty] | 0.01 | 60
[12 empty] | 17.75 | 60
[12 empty] | 17.75 | 0
OBSERVACIONES :

## mod finez
|  | CARRETERA : |  | PUNO - ILAVE
|  | TRAMO : |  | Km. 1363+000 - Km. 1413+000
|  | PROYECTO : |  | ESTUDIO DEFINITIVO PARA EL MANTENIMIENTO PERÍODICO DE LA
CARRETERA PUNO - DESAGUADERO
Análisis Mecánico por Tamizado ASTM D-422
Cantera |  | CUTIMBO
Ubicación(Km) |  | 23+000 Km. Lado derecho carretera Puno- Moquegua
Acceso (Km) |  | 400 m.
Calicata |  | C - 1 |  |  |  |  | HUMEDAD NATURAL
Muestra |  | M - 1 |  |  |  |  | Sh + Tara | : | 451
Prof. (m) |  | 0.00 - 1.00 |  |  |  |  | Ss + Tara | : | 444.21
Fecha |  | 2008-07-31 |  |  |  |  | Tara | : | 125
Datos de Ensayo: | [6 empty] | Peso Agua | : | 6.79
Peso de muestra humeda |  | : |  |  |  |  | Peso Seco | : | 319.21
Peso de muestra seca |  | : | 26741 |  |  |  | Humedad(%) | : | 2.127126
Peso de muestra lavada |  | : | 26405.3
Tamices | Abertura | Peso | %Retenido | %Retenido |  | Especificación |  | PROP. FISICAS
ASTM | en mm. | Retenido | Parcial | Acumulado
3" | 76.2 | 0 |  | 0 |  |  |  | L. Líquido | : | NP
2 1/2" | 63.5 | 0 |  | 0 | 0 |  |  | L. Plástico | : | 0
2" | 50.6 | 1439 | 5.38125 | 5.38125 |  |  |  | Ind. Plástico | : | NP
1 1/2" | 38.1 | 3087 | 11.54407 | 16.92532 | 16.92532 |  |  | Clas. SUCS | : | GW
1" | 25.4 | 2906 | 10.86721 | 27.79253 |  |  |  | Clas. AASHTO | : | A-1-a (0)
3/4" | 19.05 | 2701 | 10.10059 | 37.89312 | 37.89312 |  |  | OBSERVACIONES
1/2" | 12.7 | 3482 | 13.0212 | 50.91433
3/8" | 9.525 | 2007 | 7.505329 | 58.41966 | 58.41966
Nº4 | 4.76 | 2052 | 7.67361 | 66.09327 | 66.09327
Nº8 | 2.38 | 3641.547 | 13.61784 | 79.71111 | 79.71111
Nº10 | 2 | 637.8789 | 2.385396 | 82.0965
Nº16 | 1.19 | 1345.085 | 5.030048 | 87.12655 | 87.12655
Nº30 | 0.59 | 601.9091 | 2.250885 | 89.37744
Nº40 | 0.42 | 1484.938 | 5.553037 | 94.93047 | 94.93047
Nº50 | 0.297 | 239.6535 | 0.8962025 | 95.82668 | 95.82668
Nº80 | 0.18 | 533.3433 | 1.994478 | 97.82115
Nº100 | 0.15 | 51.20662 | 0.191491 | 98.01264 | 98.01264
Nº200 | 0.074 | 195.7388 | 0.7319801 | 98.74462
PASA |  | 335.6999 | 1.255375 | 100
|  |  |  | total | 634.9388
|  |  | modulo de Fineza: |  | 6.349388

## % que pasa # 200
|  | CARRETERA : | PUNO - ILAVE
|  | TRAMO : | Km. 1363+000 - Km. 1413+000
|  | PROYECTO : | ESTUDIO DEFINITIVO PARA EL MANTENIMIENTO PERÍODICO DE LA
CARRETERA PUNO - DESAGUADERO
CANTIDAD DE MATERIAL FINO QUE PASA POR EL TAMIZ (Nº 200)
MTC E- 202-1999
AASTHO T 11
Realizado por :
Revisado por :
Fecha |  | 2008-07-31
Datos de muestra
Prog. (Km.) |  | 23+000 Km. Lado derecho carretera Puno- Moquegua
Material |  | CUTIMBO
Prof (m.) |  | 0.00 - 1.00
DATOS
A | Peso de la muestra seca............................................................... |  |  |  | 26741 | Grs.
B | Peso de la muestra seca despues de lavado................................... |  |  |  | 26405.3 | Grs.
|  |  | % QUE PASA LA Nº 200 | 1.271%

## L.L & L.P
|  | CARRETERA : | PUNO - ILAVE
|  | TRAMO : | Km. 1363+000 - Km. 1413+000
|  | PROYECTO : | ESTUDIO DEFINITIVO PARA EL MANTENIMIENTO PERÍODICO DE LA
CARRETERA PUNO - DESAGUADERO
Límites de Consistencia
Cantera | : | CUTIMBO |  | Fecha: | 2008-07-31
Ubicación(Km) | : | 23+000 Km. Lado derecho carretera Puno- Moquegua
Calicata | : | C - 1
Muestra | : | M - 1
Prof. (m) | : | 0.00 - 1.00
Límite Líquido :
ENSAYO Nº
Nº de Golpes
Recipiente Nº
R + Suelo Hum.
R + Suelo Seco
Peso de agua |  | 0 | 0 | 0
Peso de Recip. |  | 2.45 | 2.45 | 2.45
Peso de S. Seco |  | -2.45 | -2.45 | -2.45
% de Humedad |  | 0 | 0 | 0
Límite Plástico :
ENSAYO Nº
Recipiente Nº
R + Suelo Hum.
R + Suelo Seco
Peso de agua |  | 0 | 0
Peso de Recip. |  | 1.744 | 1.75
Peso de S. Seco |  | -1.744 | -1.75
% de Humedad |  | 0 | 0
[6 empty] | 25 | 0
[6 empty] | 25 | 0 | LL
[6 empty] | 10 | 0 | LL
[7 empty] | 0 | LP
Resultados |  |  |  | OBSERVACIONES :
Límite Líquido |  | NP |  | ...................................................................
Límite Plástico |  | 0 |  | ...................................................................
Ind. Plástico |  | NP |  | ...................................................................

## Proctor
| CARRETERA : | PUNO - ILAVE
| TRAMO : | Km. 1363+000 - Km. 1413+000
| PROYECTO : | ESTUDIO DEFINITIVO PARA EL MANTENIMIENTO PERÍODICO DE LA
CARRETERA PUNO - DESAGUADERO
ENSAYO DE PROCTOR MODIFICADO
Datos de muestra
Cantera | : | CUTIMBO
Ubicación(Km) | : | 23+000 Km. Lado derecho carretera Puno- Moquegua
Calicata | : | C - 1
Muestra | : | M - 1
Prof. (m) | : | 0.00 - 1.00
Fecha | : | 2008-07-31
Compactación
Prueba Nº |  | 1 | 2 | 3 | 4
Numero de capas |  | 5 | 5 | 5 | 5
Numero de golpes |  | 56 | 56 | 56 | 56
Peso suelo + molde (gr.) |  | 9789 | 9995 | 10110 | 10123
Peso molde (gr.) |  | 5276 | 5276 | 5276 | 5276
Peso suelo compactado (gr.) |  | 4513 | 4719 | 4834 | 4847
Volumen del molde (cm3) |  | 2124 | 2124 | 2124 | 2124
Densidad humeda (gr/cm3) |  | 2.124765 | 2.221751 | 2.275895 | 2.282015 | 2023.767
Humedad (%)
Tara Nº
Tara + suelo húmedo (gr.) |  | 139.8 | 135.68 | 147.65 | 138.78
Tara + suelo seco (gr.) |  | 138.56 | 133.41 | 143.65 | 133.97
Peso de agua (gr.) |  | 1.24 | 2.27 | 4 | 4.81
Peso de tara (gr.) |  | 76.35 | 79.25 | 78.45 | 75.68
Peso de suelo seco (gr.) |  | 62.21 | 54.16 | 65.2 | 58.29
Humedad (%) |  | 1.993249 | 4.191285 | 6.134969 | 8.251844
Densidad Seca (gr/cm3) |  | 2.08324 | 2.132377 | 2.14434 | 2.108061
Máxima Densidad Seca (gr/cm3) |  | : | 2.145
Optimo Contenido de Humedad (%) |  | : | 5.88
[7 empty] | 0 | 5.88
[7 empty] | 2.145 | 5.88
[7 empty] | 2.145 | 0

## Datos
| CARRETERA : | PUNO - ILAVE
| TRAMO : | Km. 1363+000 - Km. 1413+000
| PROYECTO : | ESTUDIO DEFINITIVO PARA EL MANTENIMIENTO PERÍODICO DE LA
CARRETERA PUNO - DESAGUADERO
ENSAYO DE LA RELACION DE SOPORTE DE CALIFORNIA (C.B.R.) ASTM D-1883
Realizado por :
Revisado por :
Fecha |  | 2008-07-31
Datos de muestra
Prog. (Km.) | : | 23+000 Km. Lado derecho carretera Puno- Moquegua |  |  |  | Cantera |  | : | CUTIMBO
Material | : | CUTIMBO
Prof (m.) | : | 0.00 - 1.00
Máxima Densidad Seca (gr/cm3) : |  |  |  |  | 2.145
Optimo Contenido de Humedad (%) : |  |  |  |  | 5.88
Compactación | [6 empty] | Humedad (%)
Molde Nº |  |  | 1 | 2 | 3 |  | Tara Nº |  |  | 36 | 37 | 38
Número de capas |  |  | 5 | 5 | 5 |  | Tara+suelo húmedo (gr.) |  |  | 135.98 | 139.78 | 138.77
Número de golpes |  |  | 56 | 25 | 12 |  | Tara+suelo seco (gr.) |  |  | 130.14 | 133.86 | 132.73
Peso suelo + molde (gr.) |  |  | 11513 | 11372 | 11014 |  | Peso de agua (gr.) |  |  | 5.84 | 5.92 | 6.04
Peso molde (gr.) |  |  | 6666 | 6707 | 6562 |  | Peso de tara (gr.) |  |  | 32.84 | 33.42 | 32.41
Peso suelo compactado (gr.) |  |  | 4847 | 4665 | 4452 |  | Peso de suelo seco (gr.) |  |  | 97.3 | 100.44 | 100.32
Volumen del molde (cm3) |  |  | 2132 | 2133 | 2087 |  | Humedad (%) |  |  | 6.002055 | 5.894066 | 6.020734
Densidad humeda (gr/cm3) |  |  | 2.273452 | 2.18706 | 2.133206 |  | Densidad Seca (gr/cm3) |  |  | 2.144725 | 2.065329 | 2.012065 | 2116.594 | 2091.928
Aplicación de Carga
Penetración | Presión | Molde I |  | Molde II |  | Molde III
(mm.) | Patrón | Dial | Presión | Dial | Presión | Dial | Presión |  | Expansión: | [5 empty] | 110 | 66 | 90 | 49.5 | 77 | 46.2
| (Kg/cm2) |  | (Kg/cm2) |  | (Kg/cm2) |  | (Kg/cm2) | [7 empty] | 250 | 150 | 198 | 108.9 | 155 | 93
0.64 |  | 66 | 14.81405 | 50 | 11.22276 | 46 | 10.32494 |  | Fecha Dia | Expansión |  |  |  |  | 400 | 240 | 300 | 165 | 228 | 136.8
1.27 |  | 150 | 33.66828 | 109 | 24.46562 | 93 | 20.87434 |  |  | Molde I | Molde II | Molde III |  |  | 510 | 306 | 397 | 218.35 | 300 | 180
1.91 |  | 240 | 53.86926 | 165 | 37.03511 | 137 | 30.75037 |  | 0 | [5 empty] | 751 | 450.6 | 572 | 314.6 | 410 | 246
2.54 | 70 | 306 | 68.6833 | 218 | 48.93124 | 180 | 40.40194 |  | 24 | [5 empty] | 960 | 576 | 720 | 396 | 512 | 307.2
[9 empty] | 48 |  |  |  | 7.62
5.08 | 104 | 451 | 101.2293 | 315 | 70.7034 | 246 | 55.21599 |  | 72
96
7.62 |  | 576 | 129.2862 | 396 | 88.88427 | 307 | 68.90776

## Grafico CBR
|  | CARRETERA : | PUNO - ILAVE
|  | TRAMO : | Km. 1363+000 - Km. 1413+000
|  | PROYECTO : | ESTUDIO DEFINITIVO PARA EL MANTENIMIENTO PERÍODICO DE LA
CARRETERA PUNO - DESAGUADERO
ENSAYO DE LA RELACION DE SOPORTE DE CALIFORNIA (C.B.R.) ASTM D-1883
Realizado por :
Revisado por :
Fecha |  | 2008-07-31
Datos de muestra
Prog. (Km.) | : | 23+000 Km. Lado derecho carretera Puno- Moquegua |  | Cantera | : | CUTIMBO
Material | :
Prof (m.) | : | 0.00 - 1.00
Máxima Densidad Seca (gr/cm3) : |  |  | 2.145
Optimo Contenido de Humedad (%) : |  |  | 5.88
C.B.R. (0.1")-56 GOLPES : |  | 98.57143 | C.B.R. (0.1")-25 GOLPES : | 70 |  | C.B.R. (0.1")-10 GOLPES : |  |  | 56.42857
DETERMINACION DE C.B.R.
[7 empty] | 95% DE M.D.S. : | 2.03775
[7 empty] | C.B.R. (100% M.D.S.) 0.1" : | 98.57143 | %
[7 empty] | C.B.R. (95% M.D.S.) 01" : | 62.5 | %
OBSERVACIONES:
.
CBR al 100% M.D.S.
CBR al 95% M.D.S.

## Apoyo (hidden)
Penetración | Molde I | Molde II | Molde III
(mm.) | Presión | Presión | Presión
| (Kg/cm2) | (Kg/cm2) | (Kg/cm2) | Molde I | Molde II | Molde III
0 | 0 | 0 | 0
0.64 | 14.81405 | 11.22276 | 10.32494
1.27 | 33.66828 | 24.46562 | 20.87434 | 33.66828 | 24.46562 | 20.87434
1.91 | 53.86926 | 37.03511 | 30.75037 | 53.86926 | 37.03511 | 30.75037
2.54 | 68.6833 | 48.93124 | 40.40194 | 68.6833 | 48.93124 | 40.40194
5.08 | 101.2293 | 70.7034 | 55.21599
7.62 | 129.2862 | 88.88427 | 68.90776
[8 empty] | y = 22.985x - 0.4292 | y = 19.265x + 0.0782 | y = 15.376x + 1.3582
|  |  | Correc | 15.3 | 11.8 | 9.8 |  | R2 = 0.993 | R2 = 0.9999 | R2 = 1
|  |  |  | 11 | 7.2 | 11.2
|  |  |  | 2.558673 | 2.54 | 2.54 |  | 0.01867305 | 0 | 0
|  |  |  | 2.558673 | 2.54 | 2.54 |  | 2.558673 | 2.54 | 2.54
|  |  |  | 0 | 0 | 0 |  | 69 | 49 | 39.5
|  |  |  | 0 | 0 | 0
|  |  |  | 69 | 49 | 39.5
|  |  |  | 69 | 49 | 39.5
|  |  |  | 5.798954 | 5.690169 | 6.222857
|  |  |  | 5.798954 | 5.690169 | 6.222857
|  |  |  | 0 | 0 | 0
|  |  |  | 0 | 0 | 0
C.B.R. |  |  | C.B.R.(100%) |  |  | C.B.R.(95%)
2.145 | 98.57143 |  | 98.57143 | 0 |  | 62.5 | 0
2.065329 | 70 |  | 98.57143 | 2.145 |  | 62.5 | 2.03775
2.012065 | 56.42857 |  | 0 | 2.145 |  | 0 | 2.03775

## Chatas y Alargadas
| CARRETERA : | PUNO - ILAVE
| TRAMO : | Km. 1363+000 - Km. 1413+000
| PROYECTO : | ESTUDIO DEFINITIVO PARA EL MANTENIMIENTO PERÍODICO DE LA
CARRETERA PUNO - DESAGUADERO
PORCENTAJE DE CHATAS Y ALARGADAS EN LOS AGREGADOS
MTC E- 211-1999
Realizado por :
Revisado por :
Fecha | 2008-07-31
Datos de muestra |  |  |  | Cantera | CUTIMBO
Prog. (Km.) | 23+000 Km. Lado derecho carretera Puno- Moquegua
Material | CUTIMBO
Prof (m.) | 0.00 - 1.00
Tamaño del Agregado |  | A | B | C | D | E
Pasa Tamiz | Retenido T. | (g) | (g) | ( B/A)*100) | % Parcial | CxD | Observaciones
2" | 1 1/2" | 2011 | 300 | 14.91795 | 11.54407 | 172.2139
1 1/2" | 1" | 6339 | 1258 | 19.8454 | 10.86721 | 215.6641
1" | 3/4" | 2333 | 345 | 14.78783 | 10.10059 | 149.3658
3/4" | 1/2" | 1190 | 165 | 13.86555 | 13.0212 | 180.5461
1/2" | 3/8" | 574 | 86 | 14.98258 | 7.505329 | 112.4492
3/8" | 1/4" | 0 | 0 | 0 | 0 | 0
1/4" | N° 4 | 318 | 41 | 12.89308 | 7.67361 | 98.93648
Total: |  | 12765 | 2195 |  | 60.71202 | 929.1756
Porcentaje de Aplanadas = |  |  |  | TOTAL E | 15.30464 | %
TOTAL D
Tamaño del Agregado |  | A | B | C | D | E
Pasa Tamiz | Retenido T. | (g) | (g) | ( B/A)*100) | % Parcial | CxD | Observaciones
2" | 1 1/2" | 2011 | 256 | 12.72999 | 11.54407 | 146.9559
1 1/2" | 1" | 6339 | 1025 | 16.16974 | 10.86721 | 175.72
1" | 3/4" | 2333 | 465 | 19.93142 | 10.10059 | 201.3192
3/4" | 1/2" | 1190 | 122 | 10.2521 | 13.0212 | 133.4947 |  | 1439 | 1439 | 9.211369
1/2" | 3/8" | 574 | 115 | 20.03484 | 7.505329 | 150.3681 |  | 3087 | 3087 | 19.76059
3/8" | 1/4" | 0 | 0 | 0 | 0 | 0 |  | 2906 | 2906 | 18.60197
1/4" | N° 4 | 318 | 42 | 13.20755 | 7.67361 | 101.3496 |  | 2701 | 2701 | 17.28972
Total: |  | 12765 | 2025 |  | 60.71202 | 909.2073 |  | 3482 | 5489 | 35.13635
[8 empty] | 2007 | 15622 | 100
Porcentaje de Alargadas = |  |  |  | TOTAL E | 14.97574 | %
TOTAL D
Tamaño del Agregado |  | A | B | C | D | E
Pasa Tamiz | Retenido T. | (g) | (g) | ( B/A)*100) | % Parcial | CxD | Observaciones
2" | 1 1/2" | 2011 | 1455 | 72.35206 | 11.54407 | 835.2374
1 1/2" | 1" | 6339 | 3898 | 61.49235 | 10.86721 | 668.2501
1" | 3/4" | 2333 | 1356 | 58.12259 | 10.10059 | 587.0727
3/4" | 1/2" | 1190 | 715 | 60.08403 | 13.0212 | 782.3664
1/2" | 3/8" | 574 | 256 | 44.5993 | 7.505329 | 334.7324
3/8" | 1/4" | 0 | 0 | 0 | 0 | 0
1/4" | N° 4 | 318 | 145 | 45.59748 | 7.67361 | 349.8973
Total: |  | 12765 | 7825 |  | 60.71202 | 3557.556
Porcentaje de redondeadas = |  |  |  | TOTAL E | 58.59724 | %
TOTAL D
Observaciones:
Porcentaje de Chatas y Alargadas de Bancos Naturales.
:

## Caras Fracturadas
| CARRETERA : | PUNO - ILAVE
| TRAMO : | Km. 1363+000 - Km. 1413+000
| PROYECTO : | ESTUDIO DEFINITIVO PARA EL MANTENIMIENTO PERÍODICO DE LA
CARRETERA PUNO - DESAGUADERO
PORCENTAJE DE CARAS FRACTURADAS EN LOS AGREGADOS
MTC E- 210-1999
Realizado por :
Revizado por :
Fecha : | 2008-07-31
Datos de muestra |  |  |  | Cantera : | CUTIMBO
Progresiva (Km) : | 23+000 Km. Lado derecho carretera Puno- Moquegua
Material :
Prof (m) : | 0.00 - 1.00
Con una Caras fracturada
Tamaño del Agregado |  | A | B | C | D | E
Pasa Tamiz | Retenido T. | (g) | (g) | ( B/A)*100) | % Parcial | CxD | Observaciones
2" | 1 1/2" | 2011 | 0 | 0 | 11.54407 | 0
1 1/2" | 1" | 6339 | 88 | 1.388232 | 10.86721 | 15.0862
1" | 3/4" | 2333 | 32 | 1.371625 | 10.10059 | 13.85422
3/4" | 1/2" | 1190 | 89 | 7.478992 | 13.0212 | 97.38547
1/2" | 3/8" | 574 | 75 | 13.0662 | 7.505329 | 98.06614
3/8" | 1/4" | 0 | 0 | 0 | 0 | 0
1/4" | N° 4 | 318 | 30 | 9.433962 | 7.67361 | 72.39255
Total: |  | 12765 | 314 |  | 60.71202 | 296.7846
Porcentaje con dos o más caras fracturadas = |  |  |  | TOTAL E | 4.888399 | %
TOTAL D
Con una Caras fracturada a mas
Tamaño del Agregado |  | A | B | C | D | E
Pasa Tamiz | Retenido T. | (g) | (g) | ( B/A)*100) | % Parcial | CxD | Observaciones
2" | 1 1/2" | 2011 | 0 | 0 | 11.54407 | 0
1 1/2" | 1" | 6339 | 70 | 1.104275 | 10.86721 | 12.00039
1" | 3/4" | 2333 | 135 | 5.786541 | 10.10059 | 58.4475
3/4" | 1/2" | 1190 | 99 | 8.319328 | 13.0212 | 108.3277
1/2" | 3/8" | 574 | 42 | 7.317073 | 7.505329 | 54.91704
3/8" | 1/4" | 0 | 0 | 0 | 0 | 0
1/4" | N° 4 | 318 | 60 | 18.86792 | 7.67361 | 144.7851
Total: |  | 12765 | 406 |  | 60.71202 | 378.4777
Porcentaje con dos o más caras fracturadas = |  |  |  | TOTAL E | 6.233983 | %
TOTAL D
Observaciones:
Caras Angulares de Bancos Naturales.
:

## E.A.
| CARRETERA : | PUNO - ILAVE
| TRAMO : | Km. 1363+000 - Km. 1413+000
| PROYECTO : | ESTUDIO DEFINITIVO PARA EL MANTENIMIENTO PERÍODICO DE LA
CARRETERA PUNO - DESAGUADERO
ENSAYOS EQUIVALENTE DE ARENA (ASTM D-2419)
Técnico :
Fecha : | 2008-07-31 |  |  | 23+000 Km. Lado derecho carretera Puno- Moquegua
Cantera : | CUTIMBO |  | Ubicación :
Calicata : | C - 1 |  | Acceso (Km) | 400 m.
Muestra : | M - 1
Profundidad (m) : | 0.00 - 1.00
EQUIVALENTE DE ARENA
Nº de Ensayo |  | 1 | 2 | 3
Hora de entrada |  | 15:15 | 15:17 | 15:19
Hora de salida |  | 15:25 | 3:27 | 15:29
Hora de entrada |  | 15:26 | 15:28 | 15:30
Hora de salida |  | 15:46 | 15:48 | 15:50
Lectura Final |  | 5.5 | 5.6 | 5.6
Lectura de Arena |  | 3.9 | 4 | 4
% Equivalente de Arena |  | 70.90909 | 71.42857 | 71.42857
Equivalente de Arena Promedio |  | 71.26%
OBSERVACIONES:
:

## Abrasión
| CARRETERA : | PUNO - ILAVE
| TRAMO : | Km. 1363+000 - Km. 1413+000
| PROYECTO : | ESTUDIO DEFINITIVO PARA EL MANTENIMIENTO PERÍODICO DE LA
CARRETERA PUNO - DESAGUADERO
RESISTENCIA DE ABRASIÓN (ASTM C-31)
Realizado por : |  |  | Cantera | CUTIMBO
Revisado por : |  | Ing. Adolfo Cabrera P. | potencia : | 95, 000 m3
Fecha |  | 2008-07-31
Datos de muestra
Prog. (Km.) |  | 23+000 Km. Lado derecho carretera Puno- Moquegua
Material |  | Agregado Natural
Prof (m.) |  | 0.00 - 1.00
MUESTRA Nº |  | 01
GRADACIÓN |  | "A"
PESO MUESTRA |  | 5011
3¨ - 2.1/2¨ |  | 0
2.1/2¨ - 2¨ |  | 0
2¨ - 1.1/2¨ |  | 0
1.1/2¨ - 1¨ |  | 1254
1¨ - 3/4¨ |  | 1256
3/4¨ - 1/2¨ |  | 1251
1/2¨ - 3/8¨ |  | 1250
3/8¨ - 1/4¨
1/4¨ - Nº 4 |  | -
Nº 4 - Nº 8 |  | -
RETENIDO Nº12 |  | 3955
PASA Nº 12 |  | 1056
% DESGASTE |  | 21.07364
PROMEDIO |  | 21.07%
OBSERVACIONES: |  | 500 REVOLUCIONES
:
:

## R(%) (hidden)
CARRETERA |  | : | #REF!
TRAMO |  | : | #REF!
0
EVALUACIÓN DE RENDIMIENTO
Cantera |  | : | CUTIMBO
Ubicación(Km) |  | : | 23+000 Km. Lado derecho carretera Puno- Moquegua
Calicata |  | : | C - 1
Muestra |  | : | M - 1
Prof. (m) |  | : | 0.00 - 1.00
Fecha |  | : | 2008-07-31
Peso Total |  | : | 808000
Tamices | Abertura | Peso |  | %Retenido | %Retenido | % que
ASTM | en mm. | Retenido |  | Parcial | Acumulado | Pasa
62" | 157.48 |  |  |  |  | 100
60" | 152.4 | 15200 |  | 1.881188 | 1.881188 | 98.11881
40" | 101.6 | 22200 |  | 2.747525 | 2.747525 | 97.25248
20" | 50.8 | 54800 |  | 6.782178 | 6.782178 | 93.21782
18" | 45.72 | 32500 |  | 4.022277 | 4.022277 | 95.97772
17" | 43.18 | 29400 |  | 3.638614 | 3.638614 | 96.36139
16" | 40.64 | 23600 |  | 2.920792 | 6.559406 | 93.44059
15" | 38.1 | 29400 |  | 3.638614 | 10.19802 | 89.80198
14" | 35.56 | 32000 |  | 3.960396 | 14.15842 | 85.84158
13" | 33.02 | 34000 |  | 4.207921 | 18.36634 | 81.63366
12" | 30.48 | 22000 |  | 2.722772 | 21.08911 | 78.91089
11" | 27.94 | 14600 |  | 1.806931 | 22.89604 | 77.10396
10" | 25.4 | 18400 |  | 2.277228 | 25.17327 | 74.82673
9" | 22.86 | 22000 |  | 2.722772 | 27.89604 | 72.10396 | Menor<2"(Total): | 164400
8" | 20.32 | 18000 |  | 2.227723 | 30.12376 | 69.87624 | Menor<Nº(Total): | 90651.09
7" | 17.78 | 50200 |  | 6.212871 | 36.33663 | 63.66337
6" | 15.24 | 51800 |  | 6.410891 | 42.74752 | 57.25248
5" | 12.7 | 46200 |  | 5.717822 | 48.46535 | 51.53465 | Peso <2" : | 37029
4" | 10.16 | 82200 |  | 10.17327 | 58.63861 | 41.36139 | Peso <Nº4 | 599.8
3" | 76.2 | 85800 |  | 10.61881 | 69.25743 | 30.74257
2" | 50.6 | 84000 |  | 10.39604 | 79.65347 | 20.34653 | 2"
1 1/2" | 38.1 | 13958.62 |  | 1.727552 | 81.38102 | 18.61898 | 1 1/2" | 3144
1" | 25.4 | 10393.49 |  | 1.286323 | 82.66734 | 17.33266 | 1" | 2341
3/4" | 19.05 | 7076.983 |  | 0.8758642 | 83.5432 | 16.4568 | 3/4" | 1594
1/2" | 12.7 | 8266.84 |  | 1.023124 | 84.56633 | 15.43367 | 1/2" | 1862
3/8" | 9.525 | 19090.98 |  | 2.362745 | 86.92907 | 13.07093 | 3/8" | 4300
Nº4 | 4.76 | 14962 |  | 1.851733 | 88.78081 | 11.21919 | Nº4 | 3370
Nº10 | 2 | 22730.78 |  | 2.813216 | 91.59402 | 8.405978 | Nº10 | 150.4
Nº20 | 0.84 | 21612.38 |  | 2.6748 | 94.26882 | 5.731179 | Nº20 | 143
Nº40 | 0.42 | 14901.96 |  | 1.844302 | 96.11312 | 3.886877 | Nº40 | 98.6
Nº60 | 0.25 | 9143.699 |  | 1.131646 | 97.24477 | 2.755231 | Nº60 | 60.5
Nº80 | 0.18 | 4927.018 |  | 0.6097795 | 96.7229 | 3.277097 | Nº80 | 32.6
Nº100 | 0.15 | 2115.897 |  | 0.2618685 | 97.50664 | 2.493362 | Nº100 | 14
Nº200 | 0.074 | 4186.454 |  | 0.5181255 | 97.24103 | 2.758972 | Nº200 | 27.7
PASA |  | 11032.89 |  | 1.365457 | 98.60649 | 1.393514 | PASA | 73
Resultados:
Sub Base + Piedra concreto + Piedra Base :
| % (0" - 2") | : | 20.34653
| % (2" - 8") | : | 49.5297
Arena Concreto :
| % (0" - 3/8") | : | 13.07093
| #REF! |  |  | #REF! |  | #REF!
| Técnico |  |  | Ingº Suelos y Pavimentos

## D.C. (hidden)
| CARRETERA | : | PUNO - ILAVE
| TRAMO | : | Km. 1363+000 - Km. 1413+000
| PROYECTO : | : | ESTUDIO DEFINITIVO PARA EL MANTENIMIENTO PERÍODICO DE LA
CARRETERA PUNO - DESAGUADERO
DENSIDAD DE CAMPO
Datos de muestra
Cantera |  | : | CUTIMBO
Ubicación(Km) |  | : | 23+000 Km. Lado derecho carretera Puno- Moquegua
Acceso |  | : | 400 m.
Calicata |  | : | C - 1
Muestra |  | : | M - 1
Prof. (m) |  | : | 0.00 - 1.00
Fecha |  | : | 2008-07-31
Peso Volumétrico Suelto :
Prueba Nº |  |  | 1 | 2
Peso arena + molde (gr.) |  |  | 11950 | 9860
Peso arena sobrante + molde (gr.) |  |  | 3040 | 1790
Peso arena:hueco+cono (gr) |  |  | 8910 | 8070
Peso arena del cono (gr) |  |  | 1600 | 1600
Peso arena en el hueco (gr) |  |  | 7310 | 6470
Densidad arena (gr/cm3) |  |  | 1.38 | 1.38
Volumen en el hueco (cm3) |  |  | 5297.101 | 4688.406
Peso muestra (gr) |  |  | 11145 | 9635
Peso grava (gr) |  |  | 0 | 0
P.e. Grava (gr/cm3) |  |  | 2.633 | 2.633
Volumen grava (cm3) |  |  | 0 | 0
Volumen muestra (cm3) |  |  | 5297.101 | 4688.406
Peso muestra (gr) |  |  | 11145 | 9635
Densidad Humeda (gr/cm3) |  |  | 2.103981 | 2.05507 | 2.079525
Humedad y Densidad Seca
Prueba Nº
Peso suelo humedo + molde (gr.) |  |  | --
Peso suelo seco + molde (gr.) |  |  | --
Peso molde (gr) |  |  | --
Peso agua (gr.) |  |  | --
Peso muestra seca (gr) |  |  | --
Humedad (%) |  |  | --
Densidad Seca (gr/cm3) |  |  | --

## Sucs (hidden)
SISTEMA UNIFICADO DE CLASIFICACION
N 200= | 1.26 | Cu = | 31.69643 |  |  |  | L.L. | 0
N 4= | 33.91 | Cc = | 1.569668 | CLASIFICACION SUCS | GW |  | I.P. | 0
L.L.= | NP | [5 empty] | CU | 31.69643
I.P.= | NP | [5 empty] | CC | 1.569668
DIVISIONES MAYORES |  |  | SIMBOLO DE GRUPO | NOMBRES TIPICOS | CRITERIOS DE CLASIFICACION PARA SUELOS GRANULARES |  |  | CLASIF | SIMBOLOS DOBLES | SIMBOLOS TRIPLES | CLASIFICACION | SIMBOLO
Suelos de grano grueso (mas del 50 % del material es mayor en tamaño que el tamiz No 200 | Gravas (mas de la mitad de la fracción gruesa es mayor que el tamiz No 4) | Gravas Limpias (poco o ningun fino) | GW | Gravas bien gradadas, mezclas gravosas, poco o ningun fino | Cu > 4 1 < Cc < 3 |  |  | GW |  |  | GW | GW
|  |  | GP | Gravas pobremente gradadas,`mezclas grava-arena, pocos o ningun fino | No cumple todos los requisitos de gradadcion para GW
|  | Gravas con finos (cantidad apre- ciable de finos) | GM | Gravas limosas, mezcla grava- arena-limo | Límites de Atteberg por debajo de la linea A o Ip < 4 | A los materiales sobre la linea A con 4 < Ip < 7 se considera de frontera y se les asigna doble símbolo
|  |  | GC | Gravas arcillosas, mezcla gravo-areno- arcillosas | Límites de Atteberg por encima de la línea A ó Ip > 7
| Arenas (mas de la mitad de la fracción gruesa es menor que el tamiz No 4) | Arenas Limpias (poco o ningun fino) | SW | Arenas bien gradadas, arenas gravosas, pocos o ningun fino | Cu > 6 1 < Cc < 3
|  |  | SP | Arenas pobremente gradadas, arenas gravosas, pocos o ningun fino | No cumple todos los requisitos de gradadcion para SW
|  | Arenas con finos (cantidad apre- ciable de finos) | SM | Arenas limosas mezcla de arena-limo | Límites de Atteberg por debajo de la linea A ó Ip < 4 | Si el material está en la zona sombreada con 4 < Ip < 7 se considera de frontera y se les asigna doble símbolo
|  |  | SC | Arenas arcillosas, mezclas arena-arcilla | Límites de Atteberg por encima de la linea A ó Ip > 7
Suelos de grano fino (mas del 50 % del material pasa el tamiz No 200 | limos y arcillas (Límite líquido wl<50 |  | ML | Limos inorgánicos y arena muy finas, polvo de roca, arenas finas limosas o arcillosas, o limos arcillosos con poca plasticidad | 1, Determinar el porcentaje de arenas y gravas de la curva granulometrica. 2, Dependiendo del porcentaje de fino (fracción menor que el tamiz No 200 los suelos gruesos se clasifican como sigue: Menos del 5% - GW, GP, SW, SP Mas del 12 % - GM, GC, SM, SC De 5 a 12 % - casos frontera que requieren doble símbolo
|  |  | CL | Arcillas inorganicas de plasticidad baja a media, arcillas gravosas, arcillas arenosas, arcillas limosas, arcillas magras.
|  |  | OL | Limos organicos, arcillas limosas orgánicas de baja plasticidad
| limos y arcillas (Límite líquido wl>50 |  | MH | Limos inorganicos, suelos limosos o arenosos finos micaceos o diatomaceos, suelos elasticos.
|  |  | CH | Arcillas organicas de alta plasticidad, arcillas grasas.
|  |  | OH | Arcillas organicas de plasticidad media a alta, limos orgánicos
| Suelos Altamen- te orgá- nicos |  | Pt | Turba o otros suelos altamente organicos

## Aashto (hidden)
sup
CLASIFICACION GENERAL |  | MATERIALES GRANULARES (35% O MENOS DEL TOTAL PASA EL TAMIZ NO 200) | [6 empty] | MATERIALES LIMO-ARCILLOSOS (MAS DEL 35% DEL TOTAL PASA EL TAMIZ No 200)
CLASIFICACION DE GRUPO |  | A-1 |  | A-3 | A-2 |  |  |  | A-4 | A-5 | A-6 | A-7
|  | A-1-a | A-1-b |  | A-2-4 | A-2-5 | A-2-6 | A-2-7 |  |  |  | A-7-5 | A-7-6 | 50
25.4
Porcentaje de material | [13 empty] | 25
que pasa el tamiz
No 10 | 17.9 | 50 max
No 40 | 5.1 | 30 max | 50 max | 51 min
No 200 | 1.3 | 15 max | 25 max | 10 max | 35 max | 35 max | 35 max | 35 max | 36 min | 36 min | 36 min | 36 min | 36 min
Caracteristicas de la
fraccion que pasa el
tamiz No 40
Limite líquido | NP |  |  |  | 40 max | 41 min | 40 max | 41 min | 40 max | 41 min | 40 max | 41 min | 41 min
Indice plástico | NP | 6 max | 6 max | N.P. | 10 max | 10 max | 11 min | 11 min | 10 max | 10 max | 11 min | 11`min | 11`min
Indice de Grupo | 0 | 0 |  | 0 | 0 |  | 4 max |  | 8 max | 12 max | 16 max | 20 max | 20 max
|  |  | CLASIFICACION AASHTO : |  |  |  |  | A-1-a (0)
|  | A-1-a | A-1-b | -- | A-2-4 | A-2-5 | -- | -- | -- | -- | -- | -- | --
A-1-a
A-1-a
| A | 1
| B | 1
| C | 1
| D | 1
| 0.215 | 0 |  | (0)
| A | -33.7
| B | #VALUE!
| C | #VALUE!
|  | #VALUE! |  | #VALUE!
| IG | #VALUE!
SISTEMA DE CLASIFICACION AASHTO

## Apoyo 2 (hidden)
76.2 | 0 | 3" | 76.2 | 0 | 100 | 0 | 0 | 0 | 100 | ESPECIFICACIONES
76.2 | 100 | 2 1/2" | 63.5 | 0 | 100 | 0 | 0 | 0 | 100 | Nº Malla | Abertura mm. | Especificaciones "B" | % Que Pasa
|  | 2" | 50.6 | 0 | 100 | 1439 | 5.38125 | 5.38125 | 94.61875 | 2" | 50.6
63.5 | 0 | 1 1/2" | 38.1 | 0 | 100 | 3087 | 11.54407 | 16.92532 | 83.07468 | 1 1/2" | 38.1
63.5 | 100 | 1" | 25.4 | 0 | 100 | 2906 | 10.86721 | 27.79253 | 72.20747 | 1" | 25.4
|  | 3/4" | 19.05 | 0 | 100 | 2701 | 10.10059 | 37.89312 | 62.10688 | 3/4" | 19.05
50.6 | 0 | 1/2" | 12.7 | 0 | 100 | 3482 | 13.0212 | 50.91433 | 49.08567 | 3/8" | 9.525
50.6 | 100 | 3/8" | 9.525 | 0 | 100 | 2007 | 7.505329 | 58.41966 | 41.58034 | No4 | 4.76
|  | 1/4" | 6.35 | 0 | 100 | 2052 | 7.67361 | 66.09327 | 33.90673 | 10 | 2
38.1 | 0 | No4 | 4.76 | 0 | 100 | 3641.547 | 13.61784 | 79.71111 | 20.28889 | 40 | 0.42
38.1 | 100 | 8 | 2.38 | 0 | 100 | 637.8789 | 2.385396 | 82.0965 | 17.9035 | 200 | 0.074
|  | 10 | 2 | 0 | 100 | 1345.085 | 5.030048 | 87.12655 | 12.87345
25.4 | 0 | 16 | 1.19 | 0 | 100 | 601.9091 | 2.250885 | 89.37744 | 10.62256
25.4 | 100 | 20 | 0.84 | 0 | 100 | 1484.938 | 5.553037 | 94.93047 | 5.069527
|  | 30 | 0.59 | 0 | 100 | 239.6535 | 0.8962025 | 95.82668 | 4.173324
19.05 | 0 | 40 | 0.42 | 0 | 100 | 533.3433 | 1.994478 | 97.82115 | 2.178847
19.05 | 100 | 50 | 0.3 | 0 | 100 | 51.20662 | 0.191491 | 98.01264 | 1.987356
|  | 60 | 0.25 | 0 | 100 | 195.7388 | 0.7319801 | 98.74462 | 1.255375
12.7 | 0 | 80 | 0.18 | 0 | 100 | 335.6999 | 1.255375 | 100
12.7 | 100 | 100 | 0.149 | 0 | 100
|  | 200 | 0.074 | 0 | 100 | 26741 | 100
9.525 | 0
9.525 | 100
6.35 | 0
6.35 | 100
4.76 | 0
4.76 | 100
2.38 | 0
2.38 | 100
2 | 0
2 | 100
1.19 | 0
1.19 | 100
0.84 | 0
0.84 | 100
0.59 | 0
0.59 | 100
0.42 | 0
0.42 | 100
0.3 | 0
0.3 | 100
0.25 | 0
0.25 | 100
0.18 | 0
0.18 | 100
0.149 | 0
0.149 | 100
0.074 | 0
0.074 | 100