## Granulo
|  | CARRETERA : |  | PUNO - ILAVE
|  | TRAMO : |  | Km. 1363+000 - Km. 1413+000
|  | PROYECTO : |  | ESTUDIO DEFINITIVO PARA EL MANTENIMIENTO PERÍODICO DE LA
CARRETERA PUNO - DESAGUADERO
Análisis Mecánico por Tamizado ASTM D-422
Cantera |  | RÏO ILAVE (Balsabe)
Ubicación(Km) |  | 1314+700 Km. Lado Izquierdo
Acceso (Km) |  | 2,000 m.
Calicata |  | C - 1 |  |  |  |  | HUMEDAD NATURAL
Muestra |  | M - 1 |  |  |  |  | Sh + Tara | : | 536.8
Prof. (m) |  | 0.00 - 1.50 |  |  |  |  | Ss + Tara | : | 524.05
Fecha |  | 2008-07-31 |  |  |  |  | Tara | : | 125
Datos de Ensayo: | [6 empty] | Peso Agua | : | 12.75
Peso de muestra humeda |  | : |  |  |  |  | Peso Seco | : | 399.05
Peso de muestra seca |  | : | 7029 |  |  |  | Humedad(%) | : | 3.195088
Peso de muestra lavada |  | : | 6929.031
Tamices | Abertura | Peso | %Retenido | %Retenido | % que | Especificación |  | PROP. FISICAS |  |  |  |  | 7029
ASTM | en mm. | Retenido | Parcial | Acumulado | Pasa
3" | 76.2 | 0 |  | 0 | 100 |  |  | L. Líquido | : | NP | 2674
2 1/2" | 63.5 | 0 |  | 0 | 100 |  |  | L. Plástico | : | 0 | 4355
2" | 50.6 | 0 | 0 | 0 | 100 |  |  | Ind. Plástico | : | NP
1 1/2" | 38.1 | 0 | 0 | 0 | 100 |  |  | Clas. SUCS | : | SW
1" | 25.4 | 95 | 1.351544 | 1.351544 | 98.64846 |  |  | Clas. AASHTO | : | A-1-a (0)
3/4" | 19.05 | 150 | 2.134016 | 3.48556 | 96.51444 |  |  | OBSERVACIONES
1/2" | 12.7 | 268 | 3.812776 | 7.298335 | 92.70166 | [8 empty] | 38.0424
3/8" | 9.525 | 356 | 5.064732 | 12.36307 | 87.63693 | [5 empty] | P. Grueso: | 2674 |  | 60.53536
Nº4 | 4.76 | 1805 | 25.67933 | 38.0424 | 61.9576 | [5 empty] | P. Fino: | 4355 |  | 1.42224
Nº8 | 2.38 | 1811.191 | 25.7674 | 63.8098 | 36.1902
Nº10 | 2 | 350.6509 | 4.988631 | 68.79843 | 31.20157 | [5 empty] | Total: | 7029 |  | 100
Nº16 | 1.19 | 899.9681 | 12.80364 | 81.60207 | 18.39793 | [5 empty] | Nº80 | 370.14 | 1811.191
Nº30 | 0.59 | 347.3724 | 4.941989 | 86.54406 | 13.45594 | [5 empty] | Nº10 | 71.66 | 350.6509
Nº40 | 0.42 | 480.4201 | 6.834829 | 93.37889 | 6.62111 | [5 empty] | Nº16 | 183.92 | 899.9681
Nº50 | 0.297 | 43.01174 | 0.6119184 | 93.99081 | 6.009191 | [5 empty] | Nº20 | 70.99 | 347.3724 | 7029
Nº80 | 0.18 | 146.4552 | 2.083585 | 96.07439 | 3.925606 | [5 empty] | Nº40 | 98.18 | 480.4201
Nº100 | 0.15 | 49.51978 | 0.7045067 | 96.7789 | 3.221099 | [5 empty] | Nº60 | 8.79 | 43.01174
Nº200 | 0.074 | 126.4418 | 1.798859 | 98.57776 | 1.42224 | [5 empty] | Nº80 | 29.93 | 146.4552
PASA |  | 99.96927 | 1.42224 | 100 | [6 empty] | Nº100 | 10.12 | 49.51978
[11 empty] | Nº200 | 25.84 | 126.4418
[11 empty] | PASA | 20.43 | 99.96927
[11 empty] | Porcion | 890
Diametro efectivos
D10
[12 empty] | 0.01 | 10
[12 empty] | 0.49 | 10
[12 empty] | 0.49 | 0
Cu
[12 empty] | D30 |  | 9.285714
[12 empty] | 0.01 | 30
[12 empty] | 1.92 | 30 | Cc
[12 empty] | 1.92 | 0 | 1.653465
D60
[12 empty] | 0.01 | 60
[12 empty] | 4.55 | 60
[12 empty] | 4.55 | 0
OBSERVACIONES :

## mod finez
|  | CARRETERA : |  | PUNO - ILAVE
|  | TRAMO : |  | Km. 1363+000 - Km. 1413+000
|  | PROYECTO : |  | ESTUDIO DEFINITIVO PARA EL MANTENIMIENTO PERÍODICO DE LA
CARRETERA PUNO - DESAGUADERO
Módulo de Fineza
Cantera |  | RÏO ILAVE (Balsabe)
Ubicación(Km) |  | 1314+700 Km. Lado Izquierdo
Acceso (Km) |  | 2,000 m.
Calicata |  | C - 1 |  |  |  |  | HUMEDAD NATURAL
Muestra |  | M - 1 |  |  |  |  | Sh + Tara | : | 451
Prof. (m) |  | 0.00 - 1.50 |  |  |  |  | Ss + Tara | : | 444.21
Fecha |  | 2008-07-31 |  |  |  |  | Tara | : | 125
Datos de Ensayo: | [6 empty] | Peso Agua | : | 6.79
Peso de muestra humeda |  | : |  |  |  |  | Peso Seco | : | 319.21
Peso de muestra seca |  | : | 7029 |  |  |  | Humedad(%) | : | 2.127126
Peso de muestra lavada |  | : | 6948.451
Tamices | Abertura | Peso | %Retenido | %Retenido |  | Especificación |  | PROP. FISICAS
ASTM | en mm. | Retenido | Parcial | Acumulado
3" | 76.2 | 0 |  | 0 |  |  |  | L. Líquido | : | NP
2 1/2" | 63.5 | 0 |  | 0 | 0 |  |  | L. Plástico | : | 0
2" | 50.6 | 0 | 0 | 0 |  |  |  | Ind. Plástico | : | NP
1 1/2" | 38.1 | 0 | 0 | 0 | 0 |  |  | Clas. SUCS | : | SW
1" | 25.4 | 145 | 2.062882 | 2.062882 |  |  |  | Clas. AASHTO | : | A-1-a (0)
3/4" | 19.05 | 270 | 3.841229 | 5.904112 | 5.904112 |  |  | OBSERVACIONES
1/2" | 12.7 | 680 | 9.674207 | 15.57832
3/8" | 9.525 | 620 | 8.8206 | 24.39892 | 24.39892
Nº4 | 4.76 | 1805 | 25.67933 | 50.07825 | 50.07825
Nº8 | 2.38 | 1459.35 | 20.76184 | 70.84009 | 70.84009
Nº10 | 2 | 282.5336 | 4.019542 | 74.85963
Nº16 | 1.19 | 725.1408 | 10.31641 | 85.17604 | 85.17604
Nº30 | 0.59 | 279.892 | 3.981961 | 89.158
Nº40 | 0.42 | 387.094 | 5.507099 | 94.6651 | 94.6651
Nº50 | 0.297 | 34.6563 | 0.4930474 | 95.15815 | 95.15815
Nº80 | 0.18 | 118.0049 | 1.678829 | 96.83698
Nº100 | 0.15 | 39.90009 | 0.5676496 | 97.40463 | 97.40463
Nº200 | 0.074 | 101.8793 | 1.449414 | 98.85404
PASA |  | 80.54929 | 1.145957 | 100
|  |  |  | total | 523.6253
|  |  | modulo de Fineza: |  | 5.236253

## % que pasa # 200
|  | CARRETERA : | PUNO - ILAVE
|  | TRAMO : | Km. 1363+000 - Km. 1413+000
|  | PROYECTO : | ESTUDIO DEFINITIVO PARA EL MANTENIMIENTO PERÍODICO DE LA
CARRETERA PUNO - DESAGUADERO
CANTIDAD DE MATERIAL FINO QUE PASA POR EL TAMIZ (Nº 200)
MTC E- 202-1999
AASTHO T 11
Cantera |  | RÏO ILAVE (Balsabe)
Ubicación(Km) |  | 1314+700 Km. Lado Izquierdo
Acceso (Km) |  | 2,000 m.
Calicata |  | C - 1
Muestra |  | M - 1
Prof. (m) |  | 0.00 - 1.50
Fecha |  | 39660
Datos de Ensayo:
DATOS
A | Peso de la muestra seca............................................................... |  |  |  | 7029 | Grs.
B | Peso de la muestra seca despues de lavado................................... |  |  |  | 6929.031 | Grs.
|  |  | % QUE PASA LA Nº 200 | 1.443%

## L.L & L.P
|  | CARRETERA : | PUNO - ILAVE
|  | TRAMO : | Km. 1363+000 - Km. 1413+000
|  | PROYECTO : | ESTUDIO DEFINITIVO PARA EL MANTENIMIENTO PERÍODICO DE LA
CARRETERA PUNO - DESAGUADERO
Límites de Consistencia
Cantera | : | RÏO ILAVE (Balsabe) |  | Fecha: | 2008-07-31
Ubicación(Km) | : | 1314+700 Km. Lado Izquierdo
Calicata | : | C - 1
Muestra | : | M - 1
Prof. (m) | : | 0.00 - 1.50
Límite Líquido :
ENSAYO Nº
Nº de Golpes
Recipiente Nº
R + Suelo Hum.
R + Suelo Seco
Peso de agua |  | 0 | 0 | 0
Peso de Recip. |  | 2.45 | 2.45 | 2.45
Peso de S. Seco |  | -2.45 | -2.45 | -2.45
% de Humedad |  | 0 | 0 | 0
Límite Plástico :
ENSAYO Nº
Recipiente Nº
R + Suelo Hum.
R + Suelo Seco
Peso de agua |  | 0 | 0
Peso de Recip. |  | 1.744 | 1.75
Peso de S. Seco |  | -1.744 | -1.75
% de Humedad |  | 0 | 0
[6 empty] | 25 | 0
[6 empty] | 25 | 0 | LL
[6 empty] | 10 | 0 | LL
[7 empty] | 0 | LP
Resultados |  |  |  | OBSERVACIONES :
Límite Líquido |  | NP |  | ...................................................................
Límite Plástico |  | 0 |  | ...................................................................
Ind. Plástico |  | NP |  | ...................................................................

## Apoyo (hidden)
Penetración | Molde I | Molde II | Molde III
(mm.) | Presión | Presión | Presión
| (Kg/cm2) | (Kg/cm2) | (Kg/cm2) | Molde I | Molde II | Molde III
0 | 0 | 0 | 0
0.64 | #REF! | #REF! | #REF!
1.27 | #REF! | #REF! | #REF! | #REF! | #REF! | #REF!
1.91 | #REF! | #REF! | #REF! | #REF! | #REF! | #REF!
2.54 | #REF! | #REF! | #REF! | #REF! | #REF! | #REF!
5.08 | #REF! | #REF! | #REF!
7.62 | #REF! | #REF! | #REF!
10.16 | #REF! | #REF! | #REF! |  |  |  |  | y = 8.8971x + 10.998 | y = 8.4846x + 8.7918 | y = 7.2737x + 5.7988
|  |  | Correc | 15.3 | 11.8 | 9.8 |  | R2 = 0.9492 | R2 = 0.9995 | R2 = 0.9965
|  |  |  | 11 | 7.2 | 11.2
|  |  |  | 2.54 | 2.54 | 2.54 |  | 0 | 0 | 0
|  |  |  | 2.54 | 2.54 | 2.54 |  | 2.54 | 2.54 | 2.54
|  |  |  | 0 | 0 | 0 |  | 62 | 51 | 34
|  |  |  | 0 | 0 | 0
|  |  |  | 30.57 | 28 | 19
|  |  |  | 30.57 | 28 | 19
|  |  |  | 5.798954 | 5.690169 | 6.222857
|  |  |  | 5.798954 | 5.690169 | 6.222857
|  |  |  | 0 | 0 | 0
|  |  |  | 0 | 0 | 0
C.B.R. |  |  | C.B.R.(100%) |  |  | C.B.R.(95%)
#REF! | 43.67143 |  | 43.67143 | 0 |  | 32.7 | 0
#REF! | 40 |  | 43.67143 | #REF! |  | 32.7 | #REF!
#REF! | 27.14286 |  | 0 | #REF! |  | 0 | #REF!

## Chatas y Alargadas
| CARRETERA : | PUNO - ILAVE
| TRAMO : | Km. 1363+000 - Km. 1413+000
| PROYECTO : | ESTUDIO DEFINITIVO PARA EL MANTENIMIENTO PERÍODICO DE LA
CARRETERA PUNO - DESAGUADERO
PORCENTAJE DE CHATAS Y ALARGADAS EN LOS AGREGADOS
MTC E- 211-1999
Realizado por :
Revizado por :
Fecha : | 39660
Datos de muestra |  |  |  | Cantera : | RÏO ILAVE (Balsabe)
Progresiva (Km) : | 1314+700 Km. Lado Izquierdo
Material :
Prof (m) : | 0.00 - 1.50
Tamaño del Agregado |  | A | B | C | D | E
Pasa Tamiz | Retenido T. | (g) | (g) | ( B/A)*100) | % Parcial | CxD | Observaciones
2" | 1 1/2" | 0 | 0 | 0 | 0 | 0
1 1/2" | 1" | 0 | 0 | 0 | 1.351544 | 0
1" | 3/4" | 1000 | 125 | 12.5 | 2.134016 | 26.6752 |  | 0 | 0 | 0
3/4" | 1/2" | 880 | 88 | 10 | 3.812776 | 38.12776 |  | 0 | 0 | 0
1/2" | 3/8" | 561 | 98 | 17.46881 | 5.064732 | 88.47482 |  | 95 | 95 | 10.93211
3/8" | 1/4" | 460 | 100 | 21.73913 | 12.8 | 278.2609 |  | 150 | 150 | 17.26122
1/4" | N° 4 | 290 | 0 | 0 | 12.8 | 0 |  | 268 | 624 | 71.80667
Total: |  | 3191 | 411 |  | 37.96307 | 431.5386 |  | 356 | 869 | 100
Porcentaje de Aplanadas = |  |  |  | TOTAL E | 11.36733 | %
TOTAL D
Tamaño del Agregado |  | A | B | C | D | E
Pasa Tamiz | Retenido T. | (g) | (g) | ( B/A)*100) | % Parcial | CxD | Observaciones
2" | 1 1/2" | 0 | 0 | 0 | 0 | 0
1 1/2" | 1" | 0 | 0 | 0 | 1.351544 | 0
1" | 3/4" | 1000 | 132 | 13.2 | 2.134016 | 28.16901
3/4" | 1/2" | 880 | 125 | 14.20455 | 3.812776 | 54.15874
1/2" | 3/8" | 561 | 105 | 18.71658 | 5.064732 | 94.79445
3/8" | 1/4" | 460 | 85 | 18.47826 | 12.8 | 236.5217
1/4" | N° 4 | 290 | 0 | 0 | 12.8 | 0
Total: |  | 3191 | 447 |  | 37.96307 | 413.6439
Porcentaje de Alargadas = |  |  |  | TOTAL E | 10.89596 | %
TOTAL D
Tamaño del Agregado |  | A | B | C | D | E
Pasa Tamiz | Retenido T. | (g) | (g) | ( B/A)*100) | % Parcial | CxD | Observaciones
2" | 1 1/2" | 0 | 0 | 0 | 0 | 0
1 1/2" | 1" | 0 | 0 | 0 | 1.351544 | 0
1" | 3/4" | 1000 | 733 | 73.3 | 2.134016 | 156.4234
3/4" | 1/2" | 880 | 645 | 73.29545 | 3.812776 | 279.4591
1/2" | 3/8" | 561 | 325 | 57.93226 | 5.064732 | 293.4114
3/8" | 1/4" | 460 | 275 | 59.78261 | 0 | 0
1/4" | N° 4 | 290 | 245 | 84.48276 | 25.67933 | 2169.461
Total: |  | 3191 | 2223 |  | 38.0424 | 2898.754
Porcentaje de redondeadas = |  |  |  | TOTAL E | 76.198 | %
TOTAL D
Observaciones:
Porcentaje de Chatas y Alargadas de Bancos Naturales.
:

## Caras Fracturadas
| CARRETERA : | PUNO - ILAVE
| TRAMO : | Km. 1363+000 - Km. 1413+000
| PROYECTO : | ESTUDIO DEFINITIVO PARA EL MANTENIMIENTO PERÍODICO DE LA
CARRETERA PUNO - DESAGUADERO
PORCENTAJE DE CARAS FRACTURADAS EN LOS AGREGADOS
MTC E- 210-1999
Realizado por :
Revizado por :
Fecha : | 2008-07-31
Datos de muestra |  |  |  | Cantera : | RÏO ILAVE (Balsabe)
Progresiva (Km) : | 1314+700 Km. Lado Izquierdo
Material :
Prof (m) : | 0.00 - 1.50
Con una Caras fracturada
Tamaño del Agregado |  | A | B | C | D | E
Pasa Tamiz | Retenido T. | (g) | (g) | ( B/A)*100) | % Parcial | CxD | Observaciones
2" | 1 1/2" | 0 | 0 | 0 | 0 | 0
1 1/2" | 1" | 0 | 0 | 0 | 1.351544 | 0
1" | 3/4" | 1000 | 10 | 1 | 2.134016 | 2.134016
3/4" | 1/2" | 880 | 12 | 1.363636 | 3.812776 | 5.19924
1/2" | 3/8" | 561 | 21 | 3.743316 | 5.064732 | 18.95889
3/8" | 1/4" | 460 | 0 | 0 | 0 | 0
1/4" | N° 4 | 290 | 25 | 8.62069 | 25.67933 | 221.3735
Total: |  | 3191 | 68 |  | 38.0424 | 247.6657
Porcentaje con dos o más caras fracturadas = |  |  |  | TOTAL E | 6.510254 | %
TOTAL D
Con una Caras fracturada a mas
Tamaño del Agregado |  | A | B | C | D | E
Pasa Tamiz | Retenido T. | (g) | (g) | ( B/A)*100) | % Parcial | CxD | Observaciones
2" | 1 1/2" | 0 | 0 | 0 | 0 | 0
1 1/2" | 1" | 0 | 0 | 0 | 1.351544 | 0
1" | 3/4" | 1000 | 0 | 0 | 2.134016 | 0
3/4" | 1/2" | 880 | 10 | 1.136364 | 3.812776 | 4.3327
1/2" | 3/8" | 561 | 12 | 2.139037 | 5.064732 | 10.83365
3/8" | 1/4" | 460 | 0 | 0 | 0 | 0
1/4" | N° 4 | 290 | 20 | 6.896552 | 25.67933 | 177.0988
Total: |  | 3191 | 42 |  | 38.0424 | 192.2652
Porcentaje con dos o más caras fracturadas = |  |  |  | TOTAL E | 5.053971 | %
TOTAL D
Observaciones:
Caras Angulares de Bancos Naturales.
:

## E.A.
| CARRETERA : | PUNO - ILAVE
| TRAMO : | Km. 1363+000 - Km. 1413+000
| PROYECTO : | ESTUDIO DEFINITIVO PARA EL MANTENIMIENTO PERÍODICO DE LA
CARRETERA PUNO - DESAGUADERO
ENSAYOS EQUIVALENTE DE ARENA (ASTM D-2419)
Técnico :
Fecha : | 2008-07-31
Cantera : | RÏO ILAVE (Balsabe) |  | Ubicación : | 1314+700 Km. Lado Izquierdo
Calicata : | C - 1 |  | Acceso (Km) | 2,000 m.
Muestra : | M - 1
Profundidad (m) : | 0.00 - 1.50
EQUIVALENTE DE ARENA
Nº de Ensayo |  | 1 | 2 | 3
Hora de entrada |  | 14:10 | 14:21 | 14:14
Hora de salida |  | 14:20 | 14:22 | 14:24
Hora de entrada |  | 14:21 | 14:23 | 14:25
Hora de salida |  | 14:41 | 14:43 | 14:45
Lectura Final |  | 4.8 | 4.7 | 5.5
Lectura de Arena |  | 3.5 | 3.4 | 4
% Equivalente de Arena |  | 72.91667 | 72.34043 | 72.72727
Equivalente de Arena Promedio |  | 72.66%
OBSERVACIONES:
:

## Abrasión
| CARRETERA : | PUNO - ILAVE
| TRAMO : | Km. 1363+000 - Km. 1413+000
| PROYECTO : | ESTUDIO DEFINITIVO PARA EL MANTENIMIENTO PERÍODICO DE LA
CARRETERA PUNO - DESAGUADERO
RESISTENCIA DE ABRASIÓN (ASTM C-31)
Realizado por : |  |  | Cantera | RÏO ILAVE (Balsabe)
Revisado por : |  | Ing. Adolfo Cabrera P. | potencia : | 47, 000 m3
Fecha |  | 2008-07-31
Datos de muestra
Prog. (Km.) |  | 1314+700 Km. Lado Izquierdo
Material |  | Agregado Natural
Prof (m.) |  | 0.00 - 1.50
MUESTRA Nº |  | 01
GRADACIÓN |  | "A"
PESO MUESTRA |  | 5008
3¨ - 2.1/2¨
2.1/2¨ - 2¨
2¨ - 1.1/2¨
1.1/2¨ - 1¨ |  | 1254
1¨ - 3/4¨ |  | 1253
3/4¨ - 1/2¨ |  | 1251
1/2¨ - 3/8¨ |  | 1250
3/8¨ - 1/4¨
1/4¨ - Nº 4 |  | -
Nº 4 - Nº 8 |  | -
RETENIDO Nº12 |  | 4091
PASA Nº 12 |  | 917
% DESGASTE |  | 18.3107
PROMEDIO |  | 18.31%
OBSERVACIONES:
:
:
:
:

## R(%) (hidden)
CARRETERA |  | : | #REF!
TRAMO |  | : | #REF!
0
EVALUACIÓN DE RENDIMIENTO
Cantera |  | : | RÏO ILAVE (Balsabe)
Ubicación(Km) |  | : | 1314+700 Km. Lado Izquierdo
Calicata |  | : | C - 1
Muestra |  | : | M - 1
Prof. (m) |  | : | 0.00 - 1.50
Fecha |  | : | 2008-07-31
Peso Total |  | : | 808000
Tamices | Abertura | Peso |  | %Retenido | %Retenido | % que
ASTM | en mm. | Retenido |  | Parcial | Acumulado | Pasa
62" | 157.48 |  |  |  |  | 100
60" | 152.4 | 15200 |  | 1.881188 | 1.881188 | 98.11881
40" | 101.6 | 22200 |  | 2.747525 | 2.747525 | 97.25248
20" | 50.8 | 54800 |  | 6.782178 | 6.782178 | 93.21782
18" | 45.72 | 32500 |  | 4.022277 | 4.022277 | 95.97772
17" | 43.18 | 29400 |  | 3.638614 | 3.638614 | 96.36139
16" | 40.64 | 23600 |  | 2.920792 | 6.559406 | 93.44059
15" | 38.1 | 29400 |  | 3.638614 | 10.19802 | 89.80198
14" | 35.56 | 32000 |  | 3.960396 | 14.15842 | 85.84158
13" | 33.02 | 34000 |  | 4.207921 | 18.36634 | 81.63366
12" | 30.48 | 22000 |  | 2.722772 | 21.08911 | 78.91089
11" | 27.94 | 14600 |  | 1.806931 | 22.89604 | 77.10396
10" | 25.4 | 18400 |  | 2.277228 | 25.17327 | 74.82673
9" | 22.86 | 22000 |  | 2.722772 | 27.89604 | 72.10396 | Menor<2"(Total): | 164400
8" | 20.32 | 18000 |  | 2.227723 | 30.12376 | 69.87624 | Menor<Nº(Total): | 90651.09
7" | 17.78 | 50200 |  | 6.212871 | 36.33663 | 63.66337
6" | 15.24 | 51800 |  | 6.410891 | 42.74752 | 57.25248
5" | 12.7 | 46200 |  | 5.717822 | 48.46535 | 51.53465 | Peso <2" : | 37029
4" | 10.16 | 82200 |  | 10.17327 | 58.63861 | 41.36139 | Peso <Nº4 | 599.8
3" | 76.2 | 85800 |  | 10.61881 | 69.25743 | 30.74257
2" | 50.6 | 84000 |  | 10.39604 | 79.65347 | 20.34653 | 2"
1 1/2" | 38.1 | 13958.62 |  | 1.727552 | 81.38102 | 18.61898 | 1 1/2" | 3144
1" | 25.4 | 10393.49 |  | 1.286323 | 82.66734 | 17.33266 | 1" | 2341
3/4" | 19.05 | 7076.983 |  | 0.8758642 | 83.5432 | 16.4568 | 3/4" | 1594
1/2" | 12.7 | 8266.84 |  | 1.023124 | 84.56633 | 15.43367 | 1/2" | 1862
3/8" | 9.525 | 19090.98 |  | 2.362745 | 86.92907 | 13.07093 | 3/8" | 4300
Nº4 | 4.76 | 14962 |  | 1.851733 | 88.78081 | 11.21919 | Nº4 | 3370
Nº10 | 2 | 22730.78 |  | 2.813216 | 91.59402 | 8.405978 | Nº10 | 150.4
Nº20 | 0.84 | 21612.38 |  | 2.6748 | 94.26882 | 5.731179 | Nº20 | 143
Nº40 | 0.42 | 14901.96 |  | 1.844302 | 96.11312 | 3.886877 | Nº40 | 98.6
Nº60 | 0.25 | 9143.699 |  | 1.131646 | 97.24477 | 2.755231 | Nº60 | 60.5
Nº80 | 0.18 | 4927.018 |  | 0.6097795 | 96.7229 | 3.277097 | Nº80 | 32.6
Nº100 | 0.15 | 2115.897 |  | 0.2618685 | 97.50664 | 2.493362 | Nº100 | 14
Nº200 | 0.074 | 4186.454 |  | 0.5181255 | 97.24103 | 2.758972 | Nº200 | 27.7
PASA |  | 11032.89 |  | 1.365457 | 98.60649 | 1.393514 | PASA | 73
Resultados:
Sub Base + Piedra concreto + Piedra Base :
| % (0" - 2") | : | 20.34653
| % (2" - 8") | : | 49.5297
Arena Concreto :
| % (0" - 3/8") | : | 13.07093
| #REF! |  |  | #REF! |  | #REF!
| Técnico |  |  | Ingº Suelos y Pavimentos

## D.C. (hidden)
| CARRETERA | : | PUNO - ILAVE
| TRAMO | : | Km. 1363+000 - Km. 1413+000
| PROYECTO : | : | ESTUDIO DEFINITIVO PARA EL MANTENIMIENTO PERÍODICO DE LA
CARRETERA PUNO - DESAGUADERO
DENSIDAD DE CAMPO
Datos de muestra
Cantera |  | : | RÏO ILAVE (Balsabe)
Ubicación(Km) |  | : | 1314+700 Km. Lado Izquierdo
Acceso |  | : | 2,000 m.
Calicata |  | : | C - 1
Muestra |  | : | M - 1
Prof. (m) |  | : | 0.00 - 1.50
Fecha |  | : | 2008-07-31
Peso Volumétrico Suelto :
Prueba Nº |  |  | 1 | 2
Peso arena + molde (gr.) |  |  | 11950 | 9860
Peso arena sobrante + molde (gr.) |  |  | 3040 | 1790
Peso arena:hueco+cono (gr) |  |  | 8910 | 8070
Peso arena del cono (gr) |  |  | 1600 | 1600
Peso arena en el hueco (gr) |  |  | 7310 | 6470
Densidad arena (gr/cm3) |  |  | 1.38 | 1.38
Volumen en el hueco (cm3) |  |  | 5297.101 | 4688.406
Peso muestra (gr) |  |  | 11145 | 9635
Peso grava (gr) |  |  | 0 | 0
P.e. Grava (gr/cm3) |  |  | 2.633 | 2.633
Volumen grava (cm3) |  |  | 0 | 0
Volumen muestra (cm3) |  |  | 5297.101 | 4688.406
Peso muestra (gr) |  |  | 11145 | 9635
Densidad Humeda (gr/cm3) |  |  | 2.103981 | 2.05507 | 2.079525
Humedad y Densidad Seca
Prueba Nº
Peso suelo humedo + molde (gr.) |  |  | --
Peso suelo seco + molde (gr.) |  |  | --
Peso molde (gr) |  |  | --
Peso agua (gr.) |  |  | --
Peso muestra seca (gr) |  |  | --
Humedad (%) |  |  | --
Densidad Seca (gr/cm3) |  |  | --

## Sucs (hidden)
SISTEMA UNIFICADO DE CLASIFICACION
N 200= | 1.42 | Cu = | 9.285714 |  |  |  | L.L. | 0
N 4= | 61.96 | Cc = | 1.653465 | CLASIFICACION SUCS | SW |  | I.P. | 0
L.L.= | NP | [5 empty] | CU | 9.285714
I.P.= | NP | [5 empty] | CC | 1.653465
DIVISIONES MAYORES |  |  | SIMBOLO DE GRUPO | NOMBRES TIPICOS | CRITERIOS DE CLASIFICACION PARA SUELOS GRANULARES |  |  | CLASIF | SIMBOLOS DOBLES | SIMBOLOS TRIPLES | CLASIFICACION | SIMBOLO
Suelos de grano grueso (mas del 50 % del material es mayor en tamaño que el tamiz No 200 | Gravas (mas de la mitad de la fracción gruesa es mayor que el tamiz No 4) | Gravas Limpias (poco o ningun fino) | GW | Gravas bien gradadas, mezclas gravosas, poco o ningun fino | Cu > 4 1 < Cc < 3 | [6 empty] | SW
|  |  | GP | Gravas pobremente gradadas,`mezclas grava-arena, pocos o ningun fino | No cumple todos los requisitos de gradadcion para GW
|  | Gravas con finos (cantidad apre- ciable de finos) | GM | Gravas limosas, mezcla grava- arena-limo | Límites de Atteberg por debajo de la linea A o Ip < 4 | A los materiales sobre la linea A con 4 < Ip < 7 se considera de frontera y se les asigna doble símbolo
|  |  | GC | Gravas arcillosas, mezcla gravo-areno- arcillosas | Límites de Atteberg por encima de la línea A ó Ip > 7
| Arenas (mas de la mitad de la fracción gruesa es menor que el tamiz No 4) | Arenas Limpias (poco o ningun fino) | SW | Arenas bien gradadas, arenas gravosas, pocos o ningun fino | Cu > 6 1 < Cc < 3 |  |  | SW |  |  | SW
|  |  | SP | Arenas pobremente gradadas, arenas gravosas, pocos o ningun fino | No cumple todos los requisitos de gradadcion para SW
|  | Arenas con finos (cantidad apre- ciable de finos) | SM | Arenas limosas mezcla de arena-limo | Límites de Atteberg por debajo de la linea A ó Ip < 4 | Si el material está en la zona sombreada con 4 < Ip < 7 se considera de frontera y se les asigna doble símbolo
|  |  | SC | Arenas arcillosas, mezclas arena-arcilla | Límites de Atteberg por encima de la linea A ó Ip > 7
Suelos de grano fino (mas del 50 % del material pasa el tamiz No 200 | limos y arcillas (Límite líquido wl<50 |  | ML | Limos inorgánicos y arena muy finas, polvo de roca, arenas finas limosas o arcillosas, o limos arcillosos con poca plasticidad | 1, Determinar el porcentaje de arenas y gravas de la curva granulometrica. 2, Dependiendo del porcentaje de fino (fracción menor que el tamiz No 200 los suelos gruesos se clasifican como sigue: Menos del 5% - GW, GP, SW, SP Mas del 12 % - GM, GC, SM, SC De 5 a 12 % - casos frontera que requieren doble símbolo
|  |  | CL | Arcillas inorganicas de plasticidad baja a media, arcillas gravosas, arcillas arenosas, arcillas limosas, arcillas magras.
|  |  | OL | Limos organicos, arcillas limosas orgánicas de baja plasticidad
| limos y arcillas (Límite líquido wl>50 |  | MH | Limos inorganicos, suelos limosos o arenosos finos micaceos o diatomaceos, suelos elasticos.
|  |  | CH | Arcillas organicas de alta plasticidad, arcillas grasas.
|  |  | OH | Arcillas organicas de plasticidad media a alta, limos orgánicos
| Suelos Altamen- te orgá- nicos |  | Pt | Turba o otros suelos altamente organicos

## Aashto (hidden)
sup
CLASIFICACION GENERAL |  | MATERIALES GRANULARES (35% O MENOS DEL TOTAL PASA EL TAMIZ NO 200) | [6 empty] | MATERIALES LIMO-ARCILLOSOS (MAS DEL 35% DEL TOTAL PASA EL TAMIZ No 200)
CLASIFICACION DE GRUPO |  | A-1 |  | A-3 | A-2 |  |  |  | A-4 | A-5 | A-6 | A-7
|  | A-1-a | A-1-b |  | A-2-4 | A-2-5 | A-2-6 | A-2-7 |  |  |  | A-7-5 | A-7-6 | 50
25.4
Porcentaje de material | [13 empty] | 25
que pasa el tamiz
No 10 | 31.2 | 50 max
No 40 | 6.6 | 30 max | 50 max | 51 min
No 200 | 1.4 | 15 max | 25 max | 10 max | 35 max | 35 max | 35 max | 35 max | 36 min | 36 min | 36 min | 36 min | 36 min
Caracteristicas de la
fraccion que pasa el
tamiz No 40
Limite líquido | NP |  |  |  | 40 max | 41 min | 40 max | 41 min | 40 max | 41 min | 40 max | 41 min | 41 min
Indice plástico | NP | 6 max | 6 max | N.P. | 10 max | 10 max | 11 min | 11 min | 10 max | 10 max | 11 min | 11`min | 11`min
Indice de Grupo | 0 | 0 |  | 0 | 0 |  | 4 max |  | 8 max | 12 max | 16 max | 20 max | 20 max
|  |  | CLASIFICACION AASHTO : |  |  |  |  | A-1-a (0)
|  | A-1-a | A-1-b | -- | A-2-4 | A-2-5 | -- | -- | -- | -- | -- | -- | --
A-1-a
A-1-a
| A | 1
| B | 1
| C | 1
| D | 1
| 0.215 | 0 |  | (0)
| A | -33.6
| B | #VALUE!
| C | #VALUE!
|  | #VALUE! |  | #VALUE!
| IG | #VALUE!
SISTEMA DE CLASIFICACION AASHTO

## Apoyo 2 (hidden)
76.2 | 0 | 3" | 76.2 | 0 | 100 | 0 | 0 | 0 | 100 | ESPECIFICACIONES
76.2 | 100 | 2 1/2" | 63.5 | 0 | 100 | 0 | 0 | 0 | 100 | Nº Malla | Abertura mm. | Especificaciones "B" | % Que Pasa
|  | 2" | 50.6 | 0 | 100 | 0 | 0 | 0 | 100 | 2" | 50.6
63.5 | 0 | 1 1/2" | 38.1 | 0 | 100 | 0 | 0 | 0 | 100 | 1 1/2" | 38.1
63.5 | 100 | 1" | 25.4 | 0 | 100 | 95 | 1.351544 | 1.351544 | 98.64846 | 1" | 25.4
|  | 3/4" | 19.05 | 0 | 100 | 150 | 2.134016 | 3.48556 | 96.51444 | 3/4" | 19.05
50.6 | 0 | 1/2" | 12.7 | 0 | 100 | 268 | 3.812776 | 7.298335 | 92.70166 | 3/8" | 9.525
50.6 | 100 | 3/8" | 9.525 | 0 | 100 | 356 | 5.064732 | 12.36307 | 87.63693 | No4 | 4.76
|  | 1/4" | 6.35 | 0 | 100 | 1805 | 25.67933 | 38.0424 | 61.9576 | 10 | 2
38.1 | 0 | No4 | 4.76 | 0 | 100 | 1811.191 | 25.7674 | 63.8098 | 36.1902 | 40 | 0.42
38.1 | 100 | 8 | 2.38 | 0 | 100 | 350.6509 | 4.988631 | 68.79843 | 31.20157 | 200 | 0.074
|  | 10 | 2 | 0 | 100 | 899.9681 | 12.80364 | 81.60207 | 18.39793
25.4 | 0 | 16 | 1.19 | 0 | 100 | 347.3724 | 4.941989 | 86.54406 | 13.45594
25.4 | 100 | 20 | 0.84 | 0 | 100 | 480.4201 | 6.834829 | 93.37889 | 6.62111
|  | 30 | 0.59 | 0 | 100 | 43.01174 | 0.6119184 | 93.99081 | 6.009191
19.05 | 0 | 40 | 0.42 | 0 | 100 | 146.4552 | 2.083585 | 96.07439 | 3.925606
19.05 | 100 | 50 | 0.3 | 0 | 100 | 49.51978 | 0.7045067 | 96.7789 | 3.221099
|  | 60 | 0.25 | 0 | 100 | 126.4418 | 1.798859 | 98.57776 | 1.42224
12.7 | 0 | 80 | 0.18 | 0 | 100 | 99.96927 | 1.42224 | 100
12.7 | 100 | 100 | 0.149 | 0 | 100
|  | 200 | 0.074 | 0 | 100 | 7029 | 100
9.525 | 0
9.525 | 100
6.35 | 0
6.35 | 100
4.76 | 0
4.76 | 100
2.38 | 0
2.38 | 100
2 | 0
2 | 100
1.19 | 0
1.19 | 100
0.84 | 0
0.84 | 100
0.59 | 0
0.59 | 100
0.42 | 0
0.42 | 100
0.3 | 0
0.3 | 100
0.25 | 0
0.25 | 100
0.18 | 0
0.18 | 100
0.149 | 0
0.149 | 100
0.074 | 0
0.074 | 100