## Granulo
|  | CARRETERA : |  | PUNO - ILAVE
|  | TRAMO : |  | Km. 1363+000 - Km. 1413+000
|  | PROYECTO : |  | ESTUDIO DEFINITIVO PARA EL MANTENIMIENTO PERÍODICO DE LA
CARRETERA PUNO - DESAGUADERO
Análisis Mecánico por Tamizado ASTM D-422
Cantera |  | LARAQUERI
Ubicación(Km) |  | 39+300 Km. Lado derecho carretera Puno- Moquegua
Acceso (Km) |  | 720 m.
Calicata |  | C - 1 |  |  |  |  | HUMEDAD NATURAL
Muestra |  | M - 1 |  |  |  |  | Sh + Tara | : | 523.6
Prof. (m) |  | 0.00 - 1.50 |  |  |  |  | Ss + Tara | : | 509.2
Fecha |  | 2008-07-31 |  |  |  |  | Tara | : | 125
Datos de Ensayo: | [6 empty] | Peso Agua | : | 14.4
Peso de muestra humeda |  | : |  |  |  |  | Peso Seco | : | 384.2
Peso de muestra seca |  | : | 27684 |  |  |  | Humedad(%) | : | 3.748048
Peso de muestra lavada |  | : | 27384.74
Tamices | Abertura | Peso | %Retenido | %Retenido | % que | Especificación |  | PROP. FISICAS |  |  |  |  | 27684
ASTM | en mm. | Retenido | Parcial | Acumulado | Pasa
3" | 76.2 | 2915 | 10.52955 | 10.52955 | 100 |  |  | L. Líquido | : | NP | 17110
2 1/2" | 63.5 | 0 |  | 10.52955 | 100 |  |  | L. Plástico | : | 0 | 10574
2" | 50.6 | 1748 | 6.314116 | 16.84366 | 83.15634 |  |  | Ind. Plástico | : | NP
1 1/2" | 38.1 | 1367 | 4.93787 | 21.78153 | 78.21847 |  |  | Clas. SUCS | : | GP
1" | 25.4 | 3120 | 11.27005 | 33.05158 | 66.94842 |  |  | Clas. AASHTO | : | A-1-a (0)
3/4" | 19.05 | 1735 | 6.267158 | 39.31874 | 60.68126 |  |  | OBSERVACIONES
1/2" | 12.7 | 2352 | 8.495882 | 47.81462 | 52.18538 | [8 empty] | 61.80465
3/8" | 9.525 | 1312 | 4.7392 | 52.55382 | 47.44618 | [5 empty] | P. Grueso: | 17110 |  | 37.11434
Nº4 | 4.76 | 2561 | 9.250831 | 61.80465 | 38.19535 | [5 empty] | P. Fino: | 10574 |  | 1.081003
Nº8 | 2.38 | 1978.103 | 7.145294 | 68.94995 | 31.05005
Nº10 | 2 | 443.5242 | 1.602096 | 70.55204 | 29.44796 | [5 empty] | Total: | 27684 |  | 100
Nº16 | 1.19 | 1606.885 | 5.804383 | 76.35642 | 23.64358 | [5 empty] | Nº80 | 447.29 | 1978.103
Nº30 | 0.59 | 1219.614 | 4.405484 | 80.76191 | 19.23809 | [5 empty] | Nº10 | 100.29 | 443.5242
Nº40 | 0.42 | 3248.266 | 11.73337 | 92.49528 | 7.504723 | [5 empty] | Nº16 | 363.35 | 1606.885
Nº50 | 0.297 | 450.6886 | 1.627975 | 94.12325 | 5.876748 | [5 empty] | Nº20 | 275.78 | 1219.614 | 27684
Nº80 | 0.18 | 946.6184 | 3.41937 | 97.54262 | 2.457378 | [5 empty] | Nº40 | 734.5 | 3248.266
Nº100 | 0.15 | 84.42395 | 0.3049557 | 97.84758 | 2.152422 | [5 empty] | Nº60 | 101.91 | 450.6886
Nº200 | 0.074 | 296.6115 | 1.071419 | 98.919 | 1.081003 | [5 empty] | Nº80 | 214.05 | 946.6184
PASA |  | 299.265 | 1.081003 | 100 | [6 empty] | Nº100 | 19.09 | 84.42395
[11 empty] | Nº200 | 67.07 | 296.6115
[11 empty] | PASA | 67.67 | 299.265
[11 empty] | Porcion | 2391
Diametro efectivos
D10
[12 empty] | 0.01 | 10
[12 empty] | 0.45 | 10
[12 empty] | 0.45 | 0
Cu
[12 empty] | D30 |  | 41.11111
[12 empty] | 0.01 | 30
[12 empty] | 2.15 | 30 | Cc
[12 empty] | 2.15 | 0 | 0.5552553
D60
[12 empty] | 0.01 | 60
[12 empty] | 18.5 | 60
[12 empty] | 18.5 | 0
OBSERVACIONES :

## Mod Finz
|  | CARRETERA : |  | PUNO - ILAVE
|  | TRAMO : |  | Km. 1363+000 - Km. 1413+000
|  | PROYECTO : |  | ESTUDIO DEFINITIVO PARA EL MANTENIMIENTO PERÍODICO DE LA
CARRETERA PUNO - DESAGUADERO
Análisis Mecánico por Tamizado ASTM D-422
Cantera |  | LARAQUERI
Ubicación(Km) |  | 39+300 Km. Lado derecho carretera Puno- Moquegua
Acceso (Km) |  | 720 m.
Calicata |  | C - 1 |  |  |  |  | HUMEDAD NATURAL
Muestra |  | M - 1 |  |  |  |  | Sh + Tara | : | 523.6
Prof. (m) |  | 0.00 - 1.50 |  |  |  |  | Ss + Tara | : | 509.2
Fecha |  | 2008-07-31 |  |  |  |  | Tara | : | 125
Datos de Ensayo: | [6 empty] | Peso Agua | : | 14.4
Peso de muestra humeda |  | : |  |  |  |  | Peso Seco | : | 384.2
Peso de muestra seca |  | : | 27684 |  |  |  | Humedad(%) | : | 3.748048
Peso de muestra lavada |  | : | 27384.74
Tamices | Abertura | Peso | %Retenido | %Retenido |  | Especificación |  | PROP. FISICAS
ASTM | en mm. | Retenido | Parcial | Acumulado
3" | 76.2 | 2915 | 10.52955 | 10.52955 |  |  |  | L. Líquido | : | NP
2 1/2" | 63.5 | 0 |  | 10.52955 | 10.52955 |  |  | L. Plástico | : | 0
2" | 50.6 | 1748 | 6.314116 | 16.84366 |  |  |  | Ind. Plástico | : | NP
1 1/2" | 38.1 | 1367 | 4.93787 | 21.78153 | 21.78153 |  |  | Clas. SUCS | : | GP
1" | 25.4 | 3120 | 11.27005 | 33.05158 |  |  |  | Clas. AASHTO | : | A-1-a (0)
3/4" | 19.05 | 1735 | 6.267158 | 39.31874 | 39.31874 |  |  | OBSERVACIONES
1/2" | 12.7 | 2352 | 8.495882 | 47.81462
3/8" | 9.525 | 1312 | 4.7392 | 52.55382 | 52.55382
Nº4 | 4.76 | 2561 | 9.250831 | 61.80465 | 61.80465
Nº8 | 2.38 | 1978.103 | 7.145294 | 68.94995 | 68.94995
Nº10 | 2 | 443.5242 | 1.602096 | 70.55204
Nº16 | 1.19 | 1606.885 | 5.804383 | 76.35642 | 76.35642
Nº30 | 0.59 | 1219.614 | 4.405484 | 80.76191
Nº40 | 0.42 | 3248.266 | 11.73337 | 92.49528 | 92.49528
Nº50 | 0.297 | 450.6886 | 1.627975 | 94.12325 | 94.12325
Nº80 | 0.18 | 946.6184 | 3.41937 | 97.54262
Nº100 | 0.15 | 84.42395 | 0.3049557 | 97.84758 | 97.84758
Nº200 | 0.074 | 296.6115 | 1.071419 | 98.919
PASA |  | 299.265 | 1.081003 | 100
|  |  |  | total | 615.7608
|  |  | modulo de Fineza: |  | 6.157608

## % que pasa # 200
|  | CARRETERA : | PUNO - ILAVE
|  | TRAMO : | Km. 1363+000 - Km. 1413+000
|  | PROYECTO : | ESTUDIO DEFINITIVO PARA EL MANTENIMIENTO PERÍODICO DE LA
CARRETERA PUNO - DESAGUADERO
CANTIDAD DE MATERIAL FINO QUE PASA POR EL TAMIZ (Nº 200)
MTC E- 202-1999
AASTHO T 11
Realizado por :
Revisado por :
Fecha |  | 2008-07-31
Datos de muestra
Prog. (Km.) |  | 39+300 Km. Lado derecho carretera Puno- Moquegua
Material |  | LARAQUERI
Prof (m.) |  | 0.00 - 1.50
DATOS
A | Peso de la muestra seca............................................................... |  |  |  | 27684 | Grs.
B | Peso de la muestra seca despues de lavado................................... |  |  |  | 27384.74 | Grs.
|  |  | % QUE PASA LA Nº 200 | 1.093%

## L.L & L.P
|  | CARRETERA : | PUNO - ILAVE
|  | TRAMO : | Km. 1363+000 - Km. 1413+000
|  | PROYECTO : | ESTUDIO DEFINITIVO PARA EL MANTENIMIENTO PERÍODICO DE LA
CARRETERA PUNO - DESAGUADERO
Límites de Consistencia
Cantera | : | LARAQUERI |  | Fecha: | 2008-07-31
Ubicación(Km) | : | 39+300 Km. Lado derecho carretera Puno- Moquegua
Calicata | : | C - 1
Muestra | : | M - 1
Prof. (m) | : | 0.00 - 1.50
Límite Líquido :
ENSAYO Nº
Nº de Golpes
Recipiente Nº
R + Suelo Hum.
R + Suelo Seco
Peso de agua |  | 0 | 0 | 0
Peso de Recip. |  | 2.45 | 2.45 | 2.45
Peso de S. Seco |  | -2.45 | -2.45 | -2.45
% de Humedad |  | 0 | 0 | 0
Límite Plástico :
ENSAYO Nº
Recipiente Nº
R + Suelo Hum.
R + Suelo Seco
Peso de agua |  | 0 | 0
Peso de Recip. |  | 1.744 | 1.75
Peso de S. Seco |  | -1.744 | -1.75
% de Humedad |  | 0 | 0
[6 empty] | 25 | 0
[6 empty] | 25 | 0 | LL
[6 empty] | 10 | 0 | LL
[7 empty] | 0 | LP
Resultados |  |  |  | OBSERVACIONES :
Límite Líquido |  | NP |  | ...................................................................
Límite Plástico |  | 0 |  | ...................................................................
Ind. Plástico |  | NP |  | ...................................................................

## Proctor
| CARRETERA : | PUNO - ILAVE
| TRAMO : | Km. 1363+000 - Km. 1413+000
| PROYECTO : | ESTUDIO DEFINITIVO PARA EL MANTENIMIENTO PERÍODICO DE LA
CARRETERA PUNO - DESAGUADERO
ENSAYO DE PROCTOR MODIFICADO
Datos de muestra
Cantera | : | LARAQUERI
Ubicación(Km) | : | 39+300 Km. Lado derecho carretera Puno- Moquegua
Calicata | : | C - 1
Muestra | : | M - 1
Prof. (m) | : | 0.00 - 1.50
Fecha | : | 2008-07-31
Compactación
Prueba Nº |  | 1 | 2 | 3 | 4
Numero de capas |  | 5 | 5 | 5 | 5
Numero de golpes |  | 56 | 56 | 56 | 56
Peso suelo + molde (gr.) |  | 9888 | 10062 | 10166 | 10158
Peso molde (gr.) |  | 5276 | 5276 | 5276 | 5276
Peso suelo compactado (gr.) |  | 4612 | 4786 | 4890 | 4882
Volumen del molde (cm3) |  | 2120 | 2120 | 2120 | 2120
Densidad humeda (gr/cm3) |  | 2.175472 | 2.257547 | 2.306604 | 2.30283 | 2068.161
Humedad (%)
Tara Nº
Tara + suelo húmedo (gr.) |  | 142.65 | 143.58 | 147.62 | 143.8
Tara + suelo seco (gr.) |  | 140.9 | 140.5 | 142.84 | 138.06
Peso de agua (gr.) |  | 1.75 | 3.08 | 4.78 | 5.74
Peso de tara (gr.) |  | 78.25 | 78.36 | 75.98 | 76.48
Peso de suelo seco (gr.) |  | 62.65 | 62.14 | 66.86 | 61.58
Humedad (%) |  | 2.793296 | 4.95655 | 7.149267 | 9.321208
Densidad Seca (gr/cm3) |  | 2.116356 | 2.150935 | 2.152701 | 2.106481
Máxima Densidad Seca (gr/cm3) |  | : | 2.157
Optimo Contenido de Humedad (%) |  | : | 6.35
[7 empty] | 0 | 6.35
[7 empty] | 2.157 | 6.35
[7 empty] | 2.157 | 0

## Datos
| CARRETERA : | PUNO - ILAVE
| TRAMO : | Km. 1363+000 - Km. 1413+000
| PROYECTO : | ESTUDIO DEFINITIVO PARA EL MANTENIMIENTO PERÍODICO DE LA
CARRETERA PUNO - DESAGUADERO
ENSAYO DE LA RELACION DE SOPORTE DE CALIFORNIA (C.B.R.) ASTM D-1883
Realizado por :
Revisado por :
Fecha |  | 2008-07-31
Datos de muestra
Prog. (Km.) | : | 39+300 Km. Lado derecho carretera Puno- Moquegua |  |  |  | Cantera |  | : | LARAQUERI
Material | : | LARAQUERI
Prof (m.) | : | 0.00 - 1.50
Máxima Densidad Seca (gr/cm3) : |  |  |  |  | 2.157
Optimo Contenido de Humedad (%) : |  |  |  |  | 6.35
Compactación | [6 empty] | Humedad (%)
Molde Nº |  |  | 7 | 8 | 9 |  | Tara Nº |  |  | 31 | 32 | 33
Número de capas |  |  | 5 | 5 | 5 |  | Tara+suelo húmedo (gr.) |  |  | 140.21 | 141.52 | 143.62
Número de golpes |  |  | 56 | 25 | 12 |  | Tara+suelo seco (gr.) |  |  | 133.74 | 135 | 137.09
Peso suelo + molde (gr.) |  |  | 11431 | 11207 | 11158 |  | Peso de agua (gr.) |  |  | 6.47 | 6.52 | 6.53
Peso molde (gr.) |  |  | 6581 | 6571 | 6609 |  | Peso de tara (gr.) |  |  | 31.88 | 31.32 | 32.41
Peso suelo compactado (gr.) |  |  | 4850 | 4636 | 4549 |  | Peso de suelo seco (gr.) |  |  | 101.86 | 103.68 | 104.68
Volumen del molde (cm3) |  |  | 2131 | 2115 | 2128 |  | Humedad (%) |  |  | 6.351855 | 6.28858 | 6.238059
Densidad humeda (gr/cm3) |  |  | 2.275927 | 2.191962 | 2.137688 |  | Densidad Seca (gr/cm3) |  |  | 2.139997 | 2.062274 | 2.012168 | 2117.904 | 2078.924
Aplicación de Carga
Penetración | Presión | Molde I |  | Molde II |  | Molde III
(mm.) | Patrón | Dial | Presión | Dial | Presión | Dial | Presión |  | Expansión:
| (Kg/cm2) |  | (Kg/cm2) |  | (Kg/cm2) |  | (Kg/cm2) | [6 empty] | 125 | 62.5 | 100 | 50 | 88 | 44
0.64 |  | 63 | 14.14068 | 50 | 11.22276 | 44 | 9.87603 |  | Fecha Dia | Expansión |  |  |  | 273 | 136.5 | 221 | 110.5 | 171 | 85.5
1.27 |  | 137 | 30.75037 | 111 | 24.91453 | 86 | 19.30315 |  |  | Molde I | Molde II | Molde III |  | 435 | 217.5 | 346 | 173 | 255 | 127.5
1.91 |  | 218 | 48.93124 | 173 | 38.83076 | 128 | 28.73027 |  | 0 |  |  |  |  | 598 | 299 | 451 | 225.5 | 326 | 163
2.54 | 70 | 299 | 67.11211 | 226 | 50.72688 | 163 | 36.5862 |  | 24 |  |  |  |  | 801 | 400.5 | 610 | 305 | 438 | 219
[9 empty] | 48 |  |  |  | 7.62 | 950 | 475 | 726 | 363 | 529 | 264.5
5.08 | 104 | 400 | 89.78209 | 305 | 68.45885 | 219 | 49.1557 |  | 72
96
7.62 |  | 475 | 106.6162 | 363 | 81.47725 | 265 | 59.48064

## Grafico CBR
|  | CARRETERA : | PUNO - ILAVE
|  | TRAMO : | Km. 1363+000 - Km. 1413+000
|  | PROYECTO : | ESTUDIO DEFINITIVO PARA EL MANTENIMIENTO PERÍODICO DE LA
CARRETERA PUNO - DESAGUADERO
ENSAYO DE LA RELACION DE SOPORTE DE CALIFORNIA (C.B.R.) ASTM D-1883
Realizado por :
Revisado por :
Fecha |  | 2008-07-31
Datos de muestra
Prog. (Km.) | : | 39+300 Km. Lado derecho carretera Puno- Moquegua |  | Cantera | : | LARAQUERI
Material | :
Prof (m.) | : | 0.00 - 1.50
Máxima Densidad Seca (gr/cm3) : |  |  | 2.157
Optimo Contenido de Humedad (%) : |  |  | 6.35
C.B.R. (0.1")-56 GOLPES : |  | 99.28571 | C.B.R. (0.1")-25 GOLPES : | 72.85714 |  | C.B.R. (0.1")-10 GOLPES : |  |  | 52.14286
DETERMINACION DE C.B.R.
[7 empty] | 95% DE M.D.S. : | 2.04915
[7 empty] | C.B.R. (100% M.D.S.) 0.1" : | 99.28571 | %
[7 empty] | C.B.R. (95% M.D.S.) 01" : | 69.25 | %
OBSERVACIONES:
.
CBR al 100% M.D.S.
CBR al 95% M.D.S.

## Apoyo (hidden)
Penetración | Molde I | Molde II | Molde III
(mm.) | Presión | Presión | Presión
| (Kg/cm2) | (Kg/cm2) | (Kg/cm2) | Molde I | Molde II | Molde III
0 | 0 | 0 | 0
0.64 | 14.14068 | 11.22276 | 9.87603
1.27 | 30.75037 | 24.91453 | 19.30315 | 30.75037 | 24.91453 | 19.30315
1.91 | 48.93124 | 38.83076 | 28.73027 | 48.93124 | 38.83076 | 28.73027
2.54 | 67.11211 | 50.72688 | 36.5862 | 67.11211 | 50.72688 | 36.5862
5.08 | 89.78209 | 68.45885 | 49.1557
7.62 | 106.6162 | 81.47725 | 59.48064
[8 empty] | y = 28.631x - 5.658 | y = 20.328x - 0.6022 | y = 13.612x + 2.2536
|  |  | Correc | 15.3 | 11.8 | 9.8 |  | R2 = 1 | R2 = 0.9984 | R2 = 0.9977
|  |  |  | 11 | 7.2 | 11.2
|  |  |  | 2.737618 | 2.569624 | 2.54 |  | 0.197618 | 0.02962416 | 0
|  |  |  | 2.737618 | 2.569624 | 2.54 |  | 2.737618 | 2.569624 | 2.54
|  |  |  | 0 | 0 | 0 |  | 69.5 | 51 | 36.5
|  |  |  | 0 | 0 | 0
|  |  |  | 69.5 | 51 | 36.5
|  |  |  | 69.5 | 51 | 36.5
|  |  |  | 5.798954 | 5.690169 | 6.222857
|  |  |  | 5.798954 | 5.690169 | 6.222857
|  |  |  | 0 | 0 | 0
|  |  |  | 0 | 0 | 0
C.B.R. |  |  | C.B.R.(100%) |  |  | C.B.R.(95%)
2.157 | 99.28571 |  | 99.28571 | 0 |  | 69.25 | 0
2.062274 | 72.85714 |  | 99.28571 | 2.157 |  | 69.25 | 2.04915
2.012168 | 52.14286 |  | 0 | 2.157 |  | 0 | 2.04915

## Chatas y Alargadas
| CARRETERA : | PUNO - ILAVE
| TRAMO : | Km. 1363+000 - Km. 1413+000
| PROYECTO : | ESTUDIO DEFINITIVO PARA EL MANTENIMIENTO PERÍODICO DE LA
CARRETERA PUNO - DESAGUADERO
PORCENTAJE DE CHATAS Y ALARGADAS EN LOS AGREGADOS
MTC E- 211-1999
Realizado por :
Revisado por :
Fecha | 2008-07-31
Datos de muestra |  |  |  | Cantera | LARAQUERI
Prog. (Km.) | 39+300 Km. Lado derecho carretera Puno- Moquegua
Material | LARAQUERI
Prof (m.) | 0.00 - 1.50
Tamaño del Agregado |  | A | B | C | D | E
Pasa Tamiz | Retenido T. | (g) | (g) | ( B/A)*100) | % Parcial | CxD | Observaciones
2" | 1 1/2" | 0 | 0 | 0 | 4.93787 | 0
1 1/2" | 1" | 5759.3 | 1589 | 27.59016 | 11.27005 | 310.9424
1" | 3/4" | 1724.9 | 272.8 | 15.81541 | 6.267158 | 99.11767
3/4" | 1/2" | 1003.4 | 107.1 | 10.67371 | 8.495882 | 90.68258 |  | 1748 | 1748 | 15.02493
1/2" | 3/8" | 602.8 | 85.5 | 14.18381 | 4.7392 | 67.2199 |  | 1367 | 1367 | 11.75004
3/8" | 1/4" | 0 | 0 | 0 | 0 | 0 |  | 3120 | 3120 | 26.81795
1/4" | N° 4 | 309.7 | 35.6 | 11.495 | 9.250831 | 106.3383 |  | 1735 | 1735 | 14.91319
Total: |  | 9400.1 | 2090 |  | 44.96099 | 674.3008 |  | 2352 | 3664 | 31.4939
[8 empty] | 1312 | 11634 | 100
Porcentaje de Aplanadas = |  |  |  | TOTAL E | 14.99746 | %
TOTAL D
Tamaño del Agregado |  | A | B | C | D | E
Pasa Tamiz | Retenido T. | (g) | (g) | ( B/A)*100) | % Parcial | CxD | Observaciones
2" | 1 1/2" | 0 | 0 | 0 | 4.93787 | 0
1 1/2" | 1" | 5759.3 | 503.9 | 8.749327 | 11.27005 | 98.60533
1" | 3/4" | 1724.9 | 341.6 | 19.80405 | 6.267158 | 124.1151
3/4" | 1/2" | 1003.4 | 104.2 | 10.38469 | 8.495882 | 88.22712
1/2" | 3/8" | 602.8 | 99.5 | 16.5063 | 4.7392 | 78.22667
3/8" | 1/4" | 0 | 0 | 0 | 0 | 0
1/4" | N° 4 | 309.7 | 23.3 | 7.52341 | 9.250831 | 69.59779
Total: |  | 9400.1 | 1072.5 |  | 44.96099 | 458.772
Porcentaje de Alargadas = |  |  |  | TOTAL E | 10.20378 | %
TOTAL D
Tamaño del Agregado |  | A | B | C | D | E
Pasa Tamiz | Retenido T. | (g) | (g) | ( B/A)*100) | % Parcial | CxD | Observaciones
2" | 1 1/2" | 0 | 0 | 0 | 4.93787 | 0
1 1/2" | 1" | 5759.3 | 3505 | 60.85809 | 11.27005 | 685.8736
1" | 3/4" | 1724.9 | 1040.7 | 60.33393 | 6.267158 | 378.1223
3/4" | 1/2" | 1003.4 | 726.8 | 72.43373 | 8.495882 | 615.3884
1/2" | 3/8" | 602.8 | 383 | 63.53683 | 4.7392 | 301.1137
3/8" | 1/4" | 0 | 0 | 0 | 0 | 0
1/4" | N° 4 | 309.7 | 197 | 63.60995 | 9.250831 | 588.4448
Total: |  | 9400.1 | 5852.5 |  | 44.96099 | 2568.943
Porcentaje de redondeadas = |  |  |  | TOTAL E | 57.13715 | %
TOTAL D
Observaciones:
Porcentaje de Chatas y Alargadas de Bancos Naturales.
:

## Caras Fracturadas
| CARRETERA : | PUNO - ILAVE
| TRAMO : | Km. 1363+000 - Km. 1413+000
| PROYECTO : | ESTUDIO DEFINITIVO PARA EL MANTENIMIENTO PERÍODICO DE LA
CARRETERA PUNO - DESAGUADERO
PORCENTAJE DE CARAS FRACTURADAS EN LOS AGREGADOS
MTC E- 210-1999
Realizado por : | Tec. Julio césar Shahuano
Revizado por : | Ing. Herly V. Torres
Fecha : | 2008-07-31
Datos de muestra |  |  |  | Cantera : | LARAQUERI
Progresiva (Km) : | 39+300 Km. Lado derecho carretera Puno- Moquegua
Material :
Prof (m) : | 0.00 - 1.50
Con una Caras fracturada
Tamaño del Agregado |  | A | B | C | D | E
Pasa Tamiz | Retenido T. | (g) | (g) | ( B/A)*100) | % Parcial | CxD | Observaciones
2" | 1 1/2" | 0 | 0 | 0 | 4.93787 | 0
1 1/2" | 1" | 5759.3 | 121.1 | 2.102686 | 11.27005 | 23.69737
1" | 3/4" | 1724.9 | 20.6 | 1.194272 | 6.267158 | 7.484692
3/4" | 1/2" | 1003.4 | 24.9 | 2.481563 | 8.495882 | 21.08306
1/2" | 3/8" | 602.8 | 20.7 | 3.433975 | 4.7392 | 16.27429
3/8" | 1/4" | 0 | 0 | 0 | 0 | 0
1/4" | N° 4 | 309.7 | 25.1 | 8.104617 | 9.250831 | 74.97444
Total: |  | 9400.1 | 212.4 |  | 44.96099 | 143.5139
Porcentaje con dos o más caras fracturadas = |  |  |  | TOTAL E | 3.191964 | %
TOTAL D
Con una Caras fracturada a mas
Tamaño del Agregado |  | A | B | C | D | E
Pasa Tamiz | Retenido T. | (g) | (g) | ( B/A)*100) | % Parcial | CxD | Observaciones
2" | 1 1/2" | 0 | 0 | 0 | 4.93787 | 0
1 1/2" | 1" | 5759.3 | 40.3 | 0.6997378 | 11.27005 | 7.886079
1" | 3/4" | 1724.9 | 49.2 | 2.852339 | 6.267158 | 17.87606
3/4" | 1/2" | 1003.4 | 40.4 | 4.026311 | 8.495882 | 34.20706
1/2" | 3/8" | 602.8 | 14.1 | 2.339084 | 4.7392 | 11.08539
3/8" | 1/4" | 0 | 0 | 0 | 0 | 0
1/4" | N° 4 | 309.7 | 28.7 | 9.267033 | 9.250831 | 85.72775
Total: |  | 9400.1 | 172.7 |  | 44.96099 | 156.7823
Porcentaje con dos o más caras fracturadas = |  |  |  | TOTAL E | 3.487075 | %
TOTAL D
Observaciones:
Caras Angulares de Bancos Naturales.
:

## E.A.
| CARRETERA : | PUNO - ILAVE
| TRAMO : | Km. 1363+000 - Km. 1413+000
| PROYECTO : | ESTUDIO DEFINITIVO PARA EL MANTENIMIENTO PERÍODICO DE LA
CARRETERA PUNO - DESAGUADERO
ENSAYOS EQUIVALENTE DE ARENA (ASTM D-2419)
Técnico :
Fecha : | 2008-07-31 |  |  | 39+300 Km. Lado derecho carretera Puno- Moquegua
Cantera : | LARAQUERI |  | Ubicación :
Calicata : | C - 1 |  | Acceso (Km) | 720 m.
Muestra : | M - 1
Profundidad (m) : | 0.00 - 1.50
EQUIVALENTE DE ARENA
Nº de Ensayo |  | 1 | 2 | 3
Hora de entrada |  | 15:58 | 16:00 | 16:02
Hora de salida |  | 16:08 | 16:10 | 16:12
Hora de entrada |  | 16:09 | 16:11 | 16:13
Hora de salida |  | 16:29 | 16:31 | 16:33
Lectura Final |  | 5.3 | 5.3 | 5.3
Lectura de Arena |  | 4 | 4.1 | 4.1
% Equivalente de Arena |  | 75.4717 | 77.35849 | 77.35849
Equivalente de Arena Promedio |  | 76.73%
OBSERVACIONES:
:

## Abrasión
| CARRETERA : | PUNO - ILAVE
| TRAMO : | Km. 1363+000 - Km. 1413+000
| PROYECTO : | ESTUDIO DEFINITIVO PARA EL MANTENIMIENTO PERÍODICO DE LA
CARRETERA PUNO - DESAGUADERO
RESISTENCIA DE ABRASIÓN (ASTM C-31)
Realizado por : |  | Tec. Julio césar Shahuano | Cantera | LARAQUERI
Revisado por : |  | Ing. Herly V. Torres | potencia : | 56, 000 m3
Fecha |  | 2008-07-31
Datos de muestra
Prog. (Km.) |  | 39+300 Km. Lado derecho carretera Puno- Moquegua
Material |  | Agregado Natural
Prof (m.) |  | 0.00 - 1.50
MUESTRA Nº |  | 01
GRADACIÓN |  | "A"
PESO MUESTRA |  | 10088
3¨ - 2.1/2¨ |  | 2525
2.1/2¨ - 2¨ |  | 2542
2¨ - 1.1/2¨ |  | 5021
1.1/2¨ - 1¨
1¨ - 3/4¨
3/4¨ - 1/2¨
1/2¨ - 3/8¨
3/8¨ - 1/4¨
1/4¨ - Nº 4 |  | -
Nº 4 - Nº 8 |  | -
RETENIDO Nº12 |  | 7265
PASA Nº 12 |  | 2823
% DESGASTE |  | 27.98374
PROMEDIO |  | 27.98%
OBSERVACIONES:
:
:

## R(%) (hidden)
CARRETERA |  | : | #REF!
TRAMO |  | : | #REF!
0
EVALUACIÓN DE RENDIMIENTO
Cantera |  | : | LARAQUERI
Ubicación(Km) |  | : | 39+300 Km. Lado derecho carretera Puno- Moquegua
Calicata |  | : | C - 1
Muestra |  | : | M - 1
Prof. (m) |  | : | 0.00 - 1.50
Fecha |  | : | 2008-07-31
Peso Total |  | : | 808000
Tamices | Abertura | Peso |  | %Retenido | %Retenido | % que
ASTM | en mm. | Retenido |  | Parcial | Acumulado | Pasa
62" | 157.48 |  |  |  |  | 100
60" | 152.4 | 15200 |  | 1.881188 | 1.881188 | 98.11881
40" | 101.6 | 22200 |  | 2.747525 | 2.747525 | 97.25248
20" | 50.8 | 54800 |  | 6.782178 | 6.782178 | 93.21782
18" | 45.72 | 32500 |  | 4.022277 | 4.022277 | 95.97772
17" | 43.18 | 29400 |  | 3.638614 | 3.638614 | 96.36139
16" | 40.64 | 23600 |  | 2.920792 | 6.559406 | 93.44059
15" | 38.1 | 29400 |  | 3.638614 | 10.19802 | 89.80198
14" | 35.56 | 32000 |  | 3.960396 | 14.15842 | 85.84158
13" | 33.02 | 34000 |  | 4.207921 | 18.36634 | 81.63366
12" | 30.48 | 22000 |  | 2.722772 | 21.08911 | 78.91089
11" | 27.94 | 14600 |  | 1.806931 | 22.89604 | 77.10396
10" | 25.4 | 18400 |  | 2.277228 | 25.17327 | 74.82673
9" | 22.86 | 22000 |  | 2.722772 | 27.89604 | 72.10396 | Menor<2"(Total): | 164400
8" | 20.32 | 18000 |  | 2.227723 | 30.12376 | 69.87624 | Menor<Nº(Total): | 90651.09
7" | 17.78 | 50200 |  | 6.212871 | 36.33663 | 63.66337
6" | 15.24 | 51800 |  | 6.410891 | 42.74752 | 57.25248
5" | 12.7 | 46200 |  | 5.717822 | 48.46535 | 51.53465 | Peso <2" : | 37029
4" | 10.16 | 82200 |  | 10.17327 | 58.63861 | 41.36139 | Peso <Nº4 | 599.8
3" | 76.2 | 85800 |  | 10.61881 | 69.25743 | 30.74257
2" | 50.6 | 84000 |  | 10.39604 | 79.65347 | 20.34653 | 2"
1 1/2" | 38.1 | 13958.62 |  | 1.727552 | 81.38102 | 18.61898 | 1 1/2" | 3144
1" | 25.4 | 10393.49 |  | 1.286323 | 82.66734 | 17.33266 | 1" | 2341
3/4" | 19.05 | 7076.983 |  | 0.8758642 | 83.5432 | 16.4568 | 3/4" | 1594
1/2" | 12.7 | 8266.84 |  | 1.023124 | 84.56633 | 15.43367 | 1/2" | 1862
3/8" | 9.525 | 19090.98 |  | 2.362745 | 86.92907 | 13.07093 | 3/8" | 4300
Nº4 | 4.76 | 14962 |  | 1.851733 | 88.78081 | 11.21919 | Nº4 | 3370
Nº10 | 2 | 22730.78 |  | 2.813216 | 91.59402 | 8.405978 | Nº10 | 150.4
Nº20 | 0.84 | 21612.38 |  | 2.6748 | 94.26882 | 5.731179 | Nº20 | 143
Nº40 | 0.42 | 14901.96 |  | 1.844302 | 96.11312 | 3.886877 | Nº40 | 98.6
Nº60 | 0.25 | 9143.699 |  | 1.131646 | 97.24477 | 2.755231 | Nº60 | 60.5
Nº80 | 0.18 | 4927.018 |  | 0.6097795 | 96.7229 | 3.277097 | Nº80 | 32.6
Nº100 | 0.15 | 2115.897 |  | 0.2618685 | 97.50664 | 2.493362 | Nº100 | 14
Nº200 | 0.074 | 4186.454 |  | 0.5181255 | 97.24103 | 2.758972 | Nº200 | 27.7
PASA |  | 11032.89 |  | 1.365457 | 98.60649 | 1.393514 | PASA | 73
Resultados:
Sub Base + Piedra concreto + Piedra Base :
| % (0" - 2") | : | 20.34653
| % (2" - 8") | : | 49.5297
Arena Concreto :
| % (0" - 3/8") | : | 13.07093
| #REF! |  |  | #REF! |  | #REF!
| Técnico |  |  | Ingº Suelos y Pavimentos

## D.C. (hidden)
| CARRETERA | : | PUNO - ILAVE
| TRAMO | : | Km. 1363+000 - Km. 1413+000
| PROYECTO : | : | ESTUDIO DEFINITIVO PARA EL MANTENIMIENTO PERÍODICO DE LA
CARRETERA PUNO - DESAGUADERO
DENSIDAD DE CAMPO
Datos de muestra
Cantera |  | : | LARAQUERI
Ubicación(Km) |  | : | 39+300 Km. Lado derecho carretera Puno- Moquegua
Acceso |  | : | 720 m.
Calicata |  | : | C - 1
Muestra |  | : | M - 1
Prof. (m) |  | : | 0.00 - 1.50
Fecha |  | : | 2008-07-31
Peso Volumétrico Suelto :
Prueba Nº |  |  | 1 | 2
Peso arena + molde (gr.) |  |  | 11950 | 9860
Peso arena sobrante + molde (gr.) |  |  | 3040 | 1790
Peso arena:hueco+cono (gr) |  |  | 8910 | 8070
Peso arena del cono (gr) |  |  | 1600 | 1600
Peso arena en el hueco (gr) |  |  | 7310 | 6470
Densidad arena (gr/cm3) |  |  | 1.38 | 1.38
Volumen en el hueco (cm3) |  |  | 5297.101 | 4688.406
Peso muestra (gr) |  |  | 11145 | 9635
Peso grava (gr) |  |  | 0 | 0
P.e. Grava (gr/cm3) |  |  | 2.633 | 2.633
Volumen grava (cm3) |  |  | 0 | 0
Volumen muestra (cm3) |  |  | 5297.101 | 4688.406
Peso muestra (gr) |  |  | 11145 | 9635
Densidad Humeda (gr/cm3) |  |  | 2.103981 | 2.05507 | 2.079525
Humedad y Densidad Seca
Prueba Nº
Peso suelo humedo + molde (gr.) |  |  | --
Peso suelo seco + molde (gr.) |  |  | --
Peso molde (gr) |  |  | --
Peso agua (gr.) |  |  | --
Peso muestra seca (gr) |  |  | --
Humedad (%) |  |  | --
Densidad Seca (gr/cm3) |  |  | --

## Sucs (hidden)
SISTEMA UNIFICADO DE CLASIFICACION
N 200= | 1.08 | Cu = | 41.11111 |  |  |  | L.L. | 0
N 4= | 38.2 | Cc = | 0.5552553 | CLASIFICACION SUCS | GP |  | I.P. | 0
L.L.= | NP | [5 empty] | CU | 41.11111
I.P.= | NP | [5 empty] | CC | 0.5552553
DIVISIONES MAYORES |  |  | SIMBOLO DE GRUPO | NOMBRES TIPICOS | CRITERIOS DE CLASIFICACION PARA SUELOS GRANULARES |  |  | CLASIF | SIMBOLOS DOBLES | SIMBOLOS TRIPLES | CLASIFICACION | SIMBOLO
Suelos de grano grueso (mas del 50 % del material es mayor en tamaño que el tamiz No 200 | Gravas (mas de la mitad de la fracción gruesa es mayor que el tamiz No 4) | Gravas Limpias (poco o ningun fino) | GW | Gravas bien gradadas, mezclas gravosas, poco o ningun fino | Cu > 4 1 < Cc < 3 | [6 empty] | GP
|  |  | GP | Gravas pobremente gradadas,`mezclas grava-arena, pocos o ningun fino | No cumple todos los requisitos de gradadcion para GW |  |  | GP |  |  | GP
|  | Gravas con finos (cantidad apre- ciable de finos) | GM | Gravas limosas, mezcla grava- arena-limo | Límites de Atteberg por debajo de la linea A o Ip < 4 | A los materiales sobre la linea A con 4 < Ip < 7 se considera de frontera y se les asigna doble símbolo
|  |  | GC | Gravas arcillosas, mezcla gravo-areno- arcillosas | Límites de Atteberg por encima de la línea A ó Ip > 7
| Arenas (mas de la mitad de la fracción gruesa es menor que el tamiz No 4) | Arenas Limpias (poco o ningun fino) | SW | Arenas bien gradadas, arenas gravosas, pocos o ningun fino | Cu > 6 1 < Cc < 3
|  |  | SP | Arenas pobremente gradadas, arenas gravosas, pocos o ningun fino | No cumple todos los requisitos de gradadcion para SW
|  | Arenas con finos (cantidad apre- ciable de finos) | SM | Arenas limosas mezcla de arena-limo | Límites de Atteberg por debajo de la linea A ó Ip < 4 | Si el material está en la zona sombreada con 4 < Ip < 7 se considera de frontera y se les asigna doble símbolo
|  |  | SC | Arenas arcillosas, mezclas arena-arcilla | Límites de Atteberg por encima de la linea A ó Ip > 7
Suelos de grano fino (mas del 50 % del material pasa el tamiz No 200 | limos y arcillas (Límite líquido wl<50 |  | ML | Limos inorgánicos y arena muy finas, polvo de roca, arenas finas limosas o arcillosas, o limos arcillosos con poca plasticidad | 1, Determinar el porcentaje de arenas y gravas de la curva granulometrica. 2, Dependiendo del porcentaje de fino (fracción menor que el tamiz No 200 los suelos gruesos se clasifican como sigue: Menos del 5% - GW, GP, SW, SP Mas del 12 % - GM, GC, SM, SC De 5 a 12 % - casos frontera que requieren doble símbolo
|  |  | CL | Arcillas inorganicas de plasticidad baja a media, arcillas gravosas, arcillas arenosas, arcillas limosas, arcillas magras.
|  |  | OL | Limos organicos, arcillas limosas orgánicas de baja plasticidad
| limos y arcillas (Límite líquido wl>50 |  | MH | Limos inorganicos, suelos limosos o arenosos finos micaceos o diatomaceos, suelos elasticos.
|  |  | CH | Arcillas organicas de alta plasticidad, arcillas grasas.
|  |  | OH | Arcillas organicas de plasticidad media a alta, limos orgánicos
| Suelos Altamen- te orgá- nicos |  | Pt | Turba o otros suelos altamente organicos

## Aashto (hidden)
sup
CLASIFICACION GENERAL |  | MATERIALES GRANULARES (35% O MENOS DEL TOTAL PASA EL TAMIZ NO 200) | [6 empty] | MATERIALES LIMO-ARCILLOSOS (MAS DEL 35% DEL TOTAL PASA EL TAMIZ No 200)
CLASIFICACION DE GRUPO |  | A-1 |  | A-3 | A-2 |  |  |  | A-4 | A-5 | A-6 | A-7
|  | A-1-a | A-1-b |  | A-2-4 | A-2-5 | A-2-6 | A-2-7 |  |  |  | A-7-5 | A-7-6 | 50
25.4
Porcentaje de material | [13 empty] | 25
que pasa el tamiz
No 10 | 29.4 | 50 max
No 40 | 7.5 | 30 max | 50 max | 51 min
No 200 | 1.1 | 15 max | 25 max | 10 max | 35 max | 35 max | 35 max | 35 max | 36 min | 36 min | 36 min | 36 min | 36 min
Caracteristicas de la
fraccion que pasa el
tamiz No 40
Limite líquido | NP |  |  |  | 40 max | 41 min | 40 max | 41 min | 40 max | 41 min | 40 max | 41 min | 41 min
Indice plástico | NP | 6 max | 6 max | N.P. | 10 max | 10 max | 11 min | 11 min | 10 max | 10 max | 11 min | 11`min | 11`min
Indice de Grupo | 0 | 0 |  | 0 | 0 |  | 4 max |  | 8 max | 12 max | 16 max | 20 max | 20 max
|  |  | CLASIFICACION AASHTO : |  |  |  |  | A-1-a (0)
|  | A-1-a | A-1-b | -- | A-2-4 | A-2-5 | -- | -- | -- | -- | -- | -- | --
A-1-a
A-1-a
| A | 1
| B | 1
| C | 1
| D | 1
| 0.215 | 0 |  | (0)
| A | -33.9
| B | #VALUE!
| C | #VALUE!
|  | #VALUE! |  | #VALUE!
| IG | #VALUE!
SISTEMA DE CLASIFICACION AASHTO

## Apoyo 2 (hidden)
76.2 | 0 | 3" | 76.2 | 0 | 100 | 2915 | 10.52955 | 10.52955 | 100 | ESPECIFICACIONES
76.2 | 100 | 2 1/2" | 63.5 | 0 | 100 | 0 | 0 | 10.52955 | 89.47045 | Nº Malla | Abertura mm. | Especificaciones "B" | % Que Pasa
|  | 2" | 50.6 | 0 | 100 | 1748 | 6.314116 | 16.84366 | 83.15634 | 2" | 50.6
63.5 | 0 | 1 1/2" | 38.1 | 0 | 100 | 1367 | 4.93787 | 21.78153 | 78.21847 | 1 1/2" | 38.1
63.5 | 100 | 1" | 25.4 | 0 | 100 | 3120 | 11.27005 | 33.05158 | 66.94842 | 1" | 25.4
|  | 3/4" | 19.05 | 0 | 100 | 1735 | 6.267158 | 39.31874 | 60.68126 | 3/4" | 19.05
50.6 | 0 | 1/2" | 12.7 | 0 | 100 | 2352 | 8.495882 | 47.81462 | 52.18538 | 3/8" | 9.525
50.6 | 100 | 3/8" | 9.525 | 0 | 100 | 1312 | 4.7392 | 52.55382 | 47.44618 | No4 | 4.76
|  | 1/4" | 6.35 | 0 | 100 | 2561 | 9.250831 | 61.80465 | 38.19535 | 10 | 2
38.1 | 0 | No4 | 4.76 | 0 | 100 | 1978.103 | 7.145294 | 68.94995 | 31.05005 | 40 | 0.42
38.1 | 100 | 8 | 2.38 | 0 | 100 | 443.5242 | 1.602096 | 70.55204 | 29.44796 | 200 | 0.074
|  | 10 | 2 | 0 | 100 | 1606.885 | 5.804383 | 76.35642 | 23.64358
25.4 | 0 | 16 | 1.19 | 0 | 100 | 1219.614 | 4.405484 | 80.76191 | 19.23809
25.4 | 100 | 20 | 0.84 | 0 | 100 | 3248.266 | 11.73337 | 92.49528 | 7.504723
|  | 30 | 0.59 | 0 | 100 | 450.6886 | 1.627975 | 94.12325 | 5.876748
19.05 | 0 | 40 | 0.42 | 0 | 100 | 946.6184 | 3.41937 | 97.54262 | 2.457378
19.05 | 100 | 50 | 0.3 | 0 | 100 | 84.42395 | 0.3049557 | 97.84758 | 2.152422
|  | 60 | 0.25 | 0 | 100 | 296.6115 | 1.071419 | 98.919 | 1.081003
12.7 | 0 | 80 | 0.18 | 0 | 100 | 299.265 | 1.081003 | 100
12.7 | 100 | 100 | 0.149 | 0 | 100
|  | 200 | 0.074 | 0 | 100 | 27684 | 100
9.525 | 0
9.525 | 100
6.35 | 0
6.35 | 100
4.76 | 0
4.76 | 100
2.38 | 0
2.38 | 100
2 | 0
2 | 100
1.19 | 0
1.19 | 100
0.84 | 0
0.84 | 100
0.59 | 0
0.59 | 100
0.42 | 0
0.42 | 100
0.3 | 0
0.3 | 100
0.25 | 0
0.25 | 100
0.18 | 0
0.18 | 100
0.149 | 0
0.149 | 100
0.074 | 0
0.074 | 100