## Granulo
|  | CARRETERA : |  | PUNO - ILAVE
|  | TRAMO : |  | Km. 1363+000 - Km. 1413+000
|  | PROYECTO : |  | ESTUDIO DEFINITIVO PARA EL MANTENIMIENTO PERÍODICO DE LA
CARRETERA PUNO - DESAGUADERO
Análisis Mecánico por Tamizado ASTM D-422
Cantera |  | PICHACANI
Ubicación(Km) |  | 12+000 Km. Lado derecho carretera Cutimbo- Pichacani
Acceso (Km) |  | 250 m.
Calicata |  | C - 1 |  |  |  |  | HUMEDAD NATURAL
Muestra |  | M - 1 |  |  |  |  | Sh + Tara | : | 676.32
Prof. (m) |  | 0.00 - 1.50 |  |  |  |  | Ss + Tara | : | 657.7
Fecha |  | 2008-07-31 |  |  |  |  | Tara | : | 125
Datos de Ensayo: | [6 empty] | Peso Agua | : | 18.62
Peso de muestra humeda |  | : |  |  |  |  | Peso Seco | : | 532.7
Peso de muestra seca |  | : | 36817 |  |  |  | Humedad(%) | : | 3.495401
Peso de muestra lavada |  | : | 36512.55
Tamices | Abertura | Peso | %Retenido | %Retenido | % que | Especificación |  | PROP. FISICAS |  |  |  |  | 36817
ASTM | en mm. | Retenido | Parcial | Acumulado | Pasa
3" | 76.2 | 4613 | 12.52954 | 12.52954 | 100 |  |  | L. Líquido | : | NP | 28886
2 1/2" | 63.5 | 2706 | 7.349866 | 19.8794 | 100 |  |  | L. Plástico | : | 0 | 7931
2" | 50.6 | 1262 | 3.427764 | 23.30717 | 76.69283 |  |  | Ind. Plástico | : | NP
1 1/2" | 38.1 | 3441 | 9.346226 | 32.65339 | 67.34661 |  |  | Clas. SUCS | : | GP
1" | 25.4 | 7959 | 21.61773 | 54.27112 | 45.72888 |  |  | Clas. AASHTO | : | A-1-a (0)
3/4" | 19.05 | 2225 | 6.043404 | 60.31453 | 39.68547 |  |  | OBSERVACIONES
1/2" | 12.7 | 2561 | 6.956026 | 67.27055 | 32.72945 | [8 empty] | 78.45832
3/8" | 9.525 | 1440 | 3.911237 | 71.18179 | 28.81821 | [5 empty] | P. Grueso: | 28886 |  | 20.71476
Nº4 | 4.76 | 2679 | 7.27653 | 78.45832 | 21.54168 | [5 empty] | P. Fino: | 7931 |  | 0.8269219
Nº8 | 2.38 | 1869.706 | 5.078377 | 83.5367 | 16.4633
Nº10 | 2 | 549.994 | 1.493859 | 85.03056 | 14.96944 | [5 empty] | Total: | 36817 |  | 100
Nº16 | 1.19 | 1250.082 | 3.395394 | 88.42595 | 11.57405 | [5 empty] | Nº80 | 355.52 | 1869.706
Nº30 | 0.59 | 616.8894 | 1.675556 | 90.10151 | 9.898493 | [5 empty] | Nº10 | 104.58 | 549.994
Nº40 | 0.42 | 1518.61 | 4.124753 | 94.22626 | 5.77374 | [5 empty] | Nº16 | 237.7 | 1250.082
Nº50 | 0.297 | 460.5898 | 1.251025 | 95.47728 | 4.522716 | [5 empty] | Nº20 | 117.3 | 616.8894 | 36817
Nº80 | 0.18 | 902.615 | 2.451626 | 97.92891 | 2.07109 | [5 empty] | Nº40 | 288.76 | 1518.61
Nº100 | 0.15 | 174.759 | 0.4746694 | 98.40358 | 1.596421 | [5 empty] | Nº60 | 87.58 | 460.5898
Nº200 | 0.074 | 283.3063 | 0.7694987 | 99.17308 | 0.8269219 | [5 empty] | Nº80 | 171.63 | 902.615
PASA |  | 304.4478 | 0.8269219 | 100 | [6 empty] | Nº100 | 33.23 | 174.759
[11 empty] | Nº200 | 53.87 | 283.3063
[11 empty] | PASA | 57.89 | 304.4478
[11 empty] | Porcion | 1508.06
Diametro efectivos
D10
[12 empty] | 0.01 | 10
[12 empty] | 0.6 | 10
[12 empty] | 0.6 | 0
Cu
[12 empty] | D30 |  | 55.83333
[12 empty] | 0.01 | 30
[12 empty] | 10.2 | 30 | Cc
[12 empty] | 10.2 | 0 | 5.176119
D60
[12 empty] | 0.01 | 60
[12 empty] | 33.5 | 60
[12 empty] | 33.5 | 0
OBSERVACIONES :

## mod de finz
|  | CARRETERA : |  | PUNO - ILAVE
|  | TRAMO : |  | Km. 1363+000 - Km. 1413+000
|  | PROYECTO : |  | ESTUDIO DEFINITIVO PARA EL MANTENIMIENTO PERÍODICO DE LA
CARRETERA PUNO - DESAGUADERO
Análisis Mecánico por Tamizado ASTM D-422
Cantera |  | PICHACANI
Ubicación(Km) |  | 12+000 Km. Lado derecho carretera Cutimbo- Pichacani
Acceso (Km) |  | 250 m.
Calicata |  | C - 1 |  |  |  |  | HUMEDAD NATURAL
Muestra |  | M - 1 |  |  |  |  | Sh + Tara | : | 451
Prof. (m) |  | 0.00 - 1.50 |  |  |  |  | Ss + Tara | : | 444.21
Fecha |  | 2008-07-31 |  |  |  |  | Tara | : | 125
Datos de Ensayo: | [6 empty] | Peso Agua | : | 6.79
Peso de muestra humeda |  | : |  |  |  |  | Peso Seco | : | 319.21
Peso de muestra seca |  | : | 36817 |  |  |  | Humedad(%) | : | 2.127126
Peso de muestra lavada |  | : | 36512.55
Tamices | Abertura | Peso | %Retenido | %Retenido |  | Especificación |  | PROP. FISICAS
ASTM | en mm. | Retenido | Parcial | Acumulado
3" | 76.2 | 4613 | 12.52954 | 12.52954 |  |  |  | L. Líquido | : | NP
2 1/2" | 63.5 | 2706 | 7.349866 | 19.8794 | 19.8794 |  |  | L. Plástico | : | 0
2" | 50.6 | 1262 | 3.427764 | 23.30717 |  |  |  | Ind. Plástico | : | NP
1 1/2" | 38.1 | 3441 | 9.346226 | 32.65339 | 32.65339 |  |  | Clas. SUCS | : | GP
1" | 25.4 | 7959 | 21.61773 | 54.27112 |  |  |  | Clas. AASHTO | : | A-1-a (0)
3/4" | 19.05 | 2225 | 6.043404 | 60.31453 | 60.31453 |  |  | OBSERVACIONES
1/2" | 12.7 | 2561 | 6.956026 | 67.27055
3/8" | 9.525 | 1440 | 3.911237 | 71.18179 | 71.18179
Nº4 | 4.76 | 2679 | 7.27653 | 78.45832 | 78.45832
Nº8 | 2.38 | 1869.706 | 5.078377 | 83.5367 | 83.5367
Nº10 | 2 | 549.994 | 1.493859 | 85.03056
Nº16 | 1.19 | 1250.082 | 3.395394 | 88.42595 | 88.42595
Nº30 | 0.59 | 616.8894 | 1.675556 | 90.10151
Nº40 | 0.42 | 1518.61 | 4.124753 | 94.22626 | 94.22626
Nº50 | 0.297 | 460.5898 | 1.251025 | 95.47728 | 95.47728
Nº80 | 0.18 | 902.615 | 2.451626 | 97.92891
Nº100 | 0.15 | 174.759 | 0.4746694 | 98.40358 | 98.40358
Nº200 | 0.074 | 283.3063 | 0.7694987 | 99.17308
PASA |  | 304.4478 | 0.8269219 | 100
|  |  |  | total | 722.5572
|  |  | modulo de Fineza: |  | 7.225572

## % que pasa # 200
|  | CARRETERA : | PUNO - ILAVE
|  | TRAMO : | Km. 1363+000 - Km. 1413+000
|  | PROYECTO : | ESTUDIO DEFINITIVO PARA EL MANTENIMIENTO PERÍODICO DE LA
CARRETERA PUNO - DESAGUADERO
CANTIDAD DE MATERIAL FINO QUE PASA POR EL TAMIZ (Nº 200)
MTC E- 202-1999
AASTHO T 11
Realizado por :
Revisado por :
Fecha |  | 2008-07-31
Datos de muestra
Prog. (Km.) |  | 12+000 Km. Lado derecho carretera Cutimbo- Pichacani
Material |  | PICHACANI
Prof (m.) |  | 0.00 - 1.50
DATOS
A | Peso de la muestra seca............................................................... |  |  |  | 36817 | Grs.
B | Peso de la muestra seca despues de lavado................................... |  |  |  | 36512.55 | Grs.
|  |  | % QUE PASA LA Nº 200 | 0.8338%

## L.L & L.P
|  | CARRETERA : | PUNO - ILAVE
|  | TRAMO : | Km. 1363+000 - Km. 1413+000
|  | PROYECTO : | ESTUDIO DEFINITIVO PARA EL MANTENIMIENTO PERÍODICO DE LA
CARRETERA PUNO - DESAGUADERO
Límites de Consistencia
Cantera | : | PICHACANI |  | Fecha: | 2008-07-31
Ubicación(Km) | : | 12+000 Km. Lado derecho carretera Cutimbo- Pichacani
Calicata | : | C - 1
Muestra | : | M - 1
Prof. (m) | : | 0.00 - 1.50
Límite Líquido :
ENSAYO Nº
Nº de Golpes
Recipiente Nº
R + Suelo Hum.
R + Suelo Seco
Peso de agua |  | 0 | 0 | 0
Peso de Recip. |  | 2.45 | 2.45 | 2.45
Peso de S. Seco |  | -2.45 | -2.45 | -2.45
% de Humedad |  | 0 | 0 | 0
Límite Plástico :
ENSAYO Nº
Recipiente Nº
R + Suelo Hum.
R + Suelo Seco
Peso de agua |  | 0 | 0
Peso de Recip. |  | 1.744 | 1.75
Peso de S. Seco |  | -1.744 | -1.75
% de Humedad |  | 0 | 0
[6 empty] | 25 | 0
[6 empty] | 25 | 0 | LL
[6 empty] | 10 | 0 | LL
[7 empty] | 0 | LP
Resultados |  |  |  | OBSERVACIONES :
Límite Líquido |  | NP |  | ...................................................................
Límite Plástico |  | 0 |  | ...................................................................
Ind. Plástico |  | NP |  | ...................................................................

## Proctor
| CARRETERA : | PUNO - ILAVE
| TRAMO : | Km. 1363+000 - Km. 1413+000
| PROYECTO : | ESTUDIO DEFINITIVO PARA EL MANTENIMIENTO PERÍODICO DE LA
CARRETERA PUNO - DESAGUADERO
ENSAYO DE PROCTOR MODIFICADO
Datos de muestra
Cantera | : | PICHACANI
Ubicación(Km) | : | 12+000 Km. Lado derecho carretera Cutimbo- Pichacani
Calicata | : | C - 1
Muestra | : | M - 1
Prof. (m) | : | 0.00 - 1.50
Fecha | : | 2008-07-31
Compactación
Prueba Nº |  | 1 | 2 | 3 | 4
Numero de capas |  | 5 | 5 | 5 | 5
Numero de golpes |  | 56 | 56 | 56 | 56
Peso suelo + molde (gr.) |  | 9743 | 9990 | 10099 | 10100
Peso molde (gr.) |  | 5276 | 5276 | 5276 | 5276
Peso suelo compactado (gr.) |  | 4467 | 4714 | 4823 | 4824
Volumen del molde (cm3) |  | 2120 | 2120 | 2120 | 2120
Densidad humeda (gr/cm3) |  | 2.107075 | 2.223585 | 2.275 | 2.275472 | 2003.139
Humedad (%)
Tara Nº
Tara + suelo húmedo (gr.) |  | 126.99 | 128.45 | 145.69 | 138.5
Tara + suelo seco (gr.) |  | 125.48 | 126.03 | 141.07 | 133.68
Peso de agua (gr.) |  | 1.51 | 2.42 | 4.62 | 4.82
Peso de tara (gr.) |  | 89.56 | 88.78 | 85.65 | 86.55
Peso de suelo seco (gr.) |  | 35.92 | 37.25 | 55.42 | 47.13
Humedad (%) |  | 4.203786 | 6.496644 | 8.336341 | 10.22703
Densidad Seca (gr/cm3) |  | 2.022072 | 2.087939 | 2.099942 | 2.06435
Máxima Densidad Seca (gr/cm3) |  | : | 2.101
Optimo Contenido de Humedad (%) |  | : | 7.85
[7 empty] | 0 | 7.85
[7 empty] | 2.101 | 7.85
[7 empty] | 2.101 | 0

## Datos
| CARRETERA : | PUNO - ILAVE
| TRAMO : | Km. 1363+000 - Km. 1413+000
| PROYECTO : | ESTUDIO DEFINITIVO PARA EL MANTENIMIENTO PERÍODICO DE LA
CARRETERA PUNO - DESAGUADERO
ENSAYO DE LA RELACION DE SOPORTE DE CALIFORNIA (C.B.R.) ASTM D-1883
Realizado por :
Revisado por :
Fecha |  | 2008-07-31
Datos de muestra
Prog. (Km.) | : | 12+000 Km. Lado derecho carretera Cutimbo- Pichacani |  |  |  | Cantera |  | : | PICHACANI
Material | : | PICHACANI
Prof (m.) | : | 0.00 - 1.50
Máxima Densidad Seca (gr/cm3) : |  |  |  |  | 2.101
Optimo Contenido de Humedad (%) : |  |  |  |  | 7.85
Compactación | [6 empty] | Humedad (%)
Molde Nº |  |  | 1 | 2 | 3 |  | Tara Nº |  |  | 25 | 29 | 30
Número de capas |  |  | 5 | 5 | 5 |  | Tara+suelo húmedo (gr.) |  |  | 167.5 | 177 | 145.6
Número de golpes |  |  | 56 | 25 | 12 |  | Tara+suelo seco (gr.) |  |  | 157.76 | 166.49 | 137.4
Peso suelo + molde (gr.) |  |  | 13756 | 11277 | 10869 |  | Peso de agua (gr.) |  |  | 9.74 | 10.51 | 8.2
Peso molde (gr.) |  |  | 6666 | 6707 | 6562 |  | Peso de tara (gr.) |  |  | 32.52 | 32.45 | 32.66
Peso suelo compactado (gr.) |  |  | 7090 | 4570 | 4307 |  | Peso de suelo seco (gr.) |  |  | 125.24 | 134.04 | 104.74
Volumen del molde (cm3) |  |  | 3132 | 2133 | 2087 |  | Humedad (%) |  |  | 7.777068 | 7.840943 | 7.82891
Densidad humeda (gr/cm3) |  |  | 2.263729 | 2.142522 | 2.063728 |  | Densidad Seca (gr/cm3) |  |  | 2.100381 | 1.986743 | 1.913891 | 3096.07 | 2049.327
[15 empty] | 48 | 40.8
Aplicación de Carga | [14 empty] | 137 | 116.45
Penetración | Presión | Molde I |  | Molde II |  | Molde III | [8 empty] | 225 | 191.25
(mm.) | Patrón | Dial | Presión | Dial | Presión | Dial | Presión |  | Expansión: | [5 empty] | 312 | 265.2
| (Kg/cm2) |  | (Kg/cm2) |  | (Kg/cm2) |  | (Kg/cm2) | [8 empty] | 0
0.64 |  | 41 | 9.202665 | 47 | 10.5494 | 45 | 10.10049 |  | Fecha Dia | Expansión |  |  |  |  | 410 | 348.5
1.27 |  | 117 | 26.26126 | 114 | 25.5879 | 96 | 21.5477 |  |  | Molde I | Molde II | Molde III |  |  |  | 0
1.91 |  | 191 | 42.87095 | 166 | 37.25957 | 131 | 29.40364 |  | 0 | [5 empty] | 513 | 436.05
2.54 | 70 | 265 | 59.48064 | 221 | 49.60461 | 165 | 37.03511 |  | 24
[9 empty] | 48 |  |  |  | 7.62
5.08 | 104 | 349 | 78.33488 | 306 | 68.6833 | 216 | 48.48233 |  | 72
96
7.62 |  | 436 | 97.86248 | 388 | 87.08863 | 270 | 60.60291

## Grafico CBR
|  | CARRETERA : | PUNO - ILAVE
|  | TRAMO : | Km. 1363+000 - Km. 1413+000
|  | PROYECTO : | ESTUDIO DEFINITIVO PARA EL MANTENIMIENTO PERÍODICO DE LA
CARRETERA PUNO - DESAGUADERO
ENSAYO DE LA RELACION DE SOPORTE DE CALIFORNIA (C.B.R.) ASTM D-1883
Realizado por :
Revisado por :
Fecha |  | 2008-07-31
Datos de muestra
Prog. (Km.) | : | 12+000 Km. Lado derecho carretera Cutimbo- Pichacani |  | Cantera | : | PICHACANI
Material | :
Prof (m.) | : | 0.00 - 1.50
Máxima Densidad Seca (gr/cm3) : |  |  | 2.101
Optimo Contenido de Humedad (%) : |  |  | 7.85
C.B.R. (0.1")-56 GOLPES : |  | 92.85714 | C.B.R. (0.1")-25 GOLPES : | 71.42857 |  | C.B.R. (0.1")-10 GOLPES : |  |  | 52.85714
DETERMINACION DE C.B.R.
[7 empty] | 95% DE M.D.S. : | 1.99595
[7 empty] | C.B.R. (100% M.D.S.) 0.1" : | 92.85714 | %
[7 empty] | C.B.R. (95% M.D.S.) 01" : | 73.5 | %
OBSERVACIONES:
.
CBR al 100% M.D.S.
CBR al 95% M.D.S.

## Apoyo (hidden)
Penetración | Molde I | Molde II | Molde III
(mm.) | Presión | Presión | Presión
| (Kg/cm2) | (Kg/cm2) | (Kg/cm2) | Molde I | Molde II | Molde III
0 | 0 | 0 | 0
0.64 | 9.202665 | 10.5494 | 10.10049
1.27 | 26.26126 | 25.5879 | 21.5477 | 26.26126 | 25.5879 | 21.5477
1.91 | 42.87095 | 37.25957 | 29.40364 | 42.87095 | 37.25957 | 29.40364
2.54 | 59.48064 | 49.60461 | 37.03511 | 59.48064 | 49.60461 | 37.03511
5.08 | 78.33488 | 68.6833 | 48.48233
7.62 | 97.86248 | 87.08863 | 60.60291
[8 empty] | y = 26.156x - 7.0007 | y = 18.909x + 1.4308 | y = 12.195x + 6.077
|  |  | Correc | 15.3 | 11.8 | 9.8 |  | R2 = 1 | R2 = 0.9996 | R2 = 1
|  |  |  | 11 | 7.2 | 11.2
|  |  |  | 2.807652 | 2.54 | 2.54 |  | 0.2676518 | 0 | 0
|  |  |  | 2.807652 | 2.54 | 2.54 |  | 2.807652 | 2.54 | 2.54
|  |  |  | 0 | 0 | 0 |  | 65 | 50 | 37
|  |  |  | 0 | 0 | 0
|  |  |  | 65 | 50 | 37
|  |  |  | 65 | 50 | 37
|  |  |  | 5.798954 | 5.690169 | 6.222857
|  |  |  | 5.798954 | 5.690169 | 6.222857
|  |  |  | 0 | 0 | 0
|  |  |  | 0 | 0 | 0
C.B.R. |  |  | C.B.R.(100%) |  |  | C.B.R.(95%)
2.101 | 92.85714 |  | 92.85714 | 0 |  | 73.5 | 0
1.986743 | 71.42857 |  | 92.85714 | 2.101 |  | 73.5 | 1.99595
1.913891 | 52.85714 |  | 0 | 2.101 |  | 0 | 1.99595

## Chatas y Alargadas
| CARRETERA : | PUNO - ILAVE
| TRAMO : | Km. 1363+000 - Km. 1413+000
| PROYECTO : | ESTUDIO DEFINITIVO PARA EL MANTENIMIENTO PERÍODICO DE LA
CARRETERA PUNO - DESAGUADERO
PORCENTAJE DE CHATAS Y ALARGADAS EN LOS AGREGADOS
MTC E- 211-1999
Realizado por :
Revisado por :
Fecha | 2008-07-31
Datos de muestra |  |  |  | Cantera | PICHACANI
Prog. (Km.) | 12+000 Km. Lado derecho carretera Cutimbo- Pichacani
Material | PICHACANI
Prof (m.) | 0.00 - 1.50
Tamaño del Agregado |  | A | B | C | D | E
Pasa Tamiz | Retenido T. | (g) | (g) | ( B/A)*100) | % Parcial | CxD | Observaciones
2" | 1 1/2" | 3448 | 592.6 | 17.18677 | 9.346226 | 160.6315
1 1/2" | 1" | 7956.77 | 885.3 | 11.12637 | 21.61773 | 240.527
1" | 3/4" | 2216.54 | 361.8 | 16.32274 | 6.043404 | 98.64489 |  | 1262 | 1262 | 6.681491
3/4" | 1/2" | 1164.17 | 213.1 | 18.30489 | 6.956026 | 127.3293 |  | 3441 | 3441 | 18.21792
1/2" | 3/8" | 721.33 | 85.3 | 11.82538 | 3.911237 | 46.25185 |  | 7959 | 7959 | 42.13787
3/8" | 1/4" | 0 | 0 | 0 | 0 | 0 |  | 2225 | 2225 | 11.77997
1/4" | N° 4 | 346.55 | 38.7 | 11.16722 | 7.27653 | 81.25861 |  | 2561 | 4001 | 21.18276
Total: |  | 15853.36 | 2176.8 |  | 55.15115 | 754.6431 |  | 1440 | 18888 | 100
Porcentaje de Aplanadas = |  |  |  | TOTAL E | 13.68318 | %
TOTAL D
Tamaño del Agregado |  | A | B | C | D | E
Pasa Tamiz | Retenido T. | (g) | (g) | ( B/A)*100) | % Parcial | CxD | Observaciones
2" | 1 1/2" | 3448 | 235.5 | 6.830046 | 9.346226 | 63.83516
1 1/2" | 1" | 7956.77 | 1603 | 20.14637 | 21.61773 | 435.5187
1" | 3/4" | 2216.54 | 536.5 | 24.20439 | 6.043404 | 146.2769
3/4" | 1/2" | 1164.17 | 122.3 | 10.50534 | 6.956026 | 73.07541
1/2" | 3/8" | 721.33 | 118.9 | 16.48344 | 3.911237 | 64.47064
3/8" | 1/4" | 0 | 0 | 0 | 0 | 0
1/4" | N° 4 | 346.55 | 42.4 | 12.23489 | 7.27653 | 89.02752
Total: |  | 15853.36 | 2658.6 |  | 55.15115 | 872.2043
Porcentaje de Alargadas = |  |  |  | TOTAL E | 15.8148 | %
TOTAL D
Tamaño del Agregado |  | A | B | C | D | E
Pasa Tamiz | Retenido T. | (g) | (g) | ( B/A)*100) | % Parcial | CxD | Observaciones
2" | 1 1/2" | 3448 | 2620 | 75.98608 | 9.346226 | 710.1831
1 1/2" | 1" | 7956.77 | 5298 | 66.58481 | 21.61773 | 1439.412
1" | 3/4" | 2216.54 | 1032.2 | 46.56807 | 6.043404 | 281.4297
3/4" | 1/2" | 1164.17 | 519.6 | 44.63266 | 6.956026 | 310.4659
1/2" | 3/8" | 721.33 | 313.6 | 43.47525 | 3.911237 | 170.042
3/8" | 1/4" | 0 | 0 | 0 | 0 | 0
1/4" | N° 4 | 346.55 | 123.3 | 35.57928 | 7.27653 | 258.8937
Total: |  | 15853.36 | 9906.7 |  | 55.15115 | 3170.427
Porcentaje de redondeadas = |  |  |  | TOTAL E | 57.48614 | %
TOTAL D
Observaciones:
Porcentaje de Chatas y Alargadas de Bancos Naturales.
:

## Caras Fracturadas
| CARRETERA : | PUNO - ILAVE
| TRAMO : | Km. 1363+000 - Km. 1413+000
| PROYECTO : | ESTUDIO DEFINITIVO PARA EL MANTENIMIENTO PERÍODICO DE LA
CARRETERA PUNO - DESAGUADERO
PORCENTAJE DE CARAS FRACTURADAS EN LOS AGREGADOS
MTC E- 210-1999
Realizado por :
Revizado por :
Fecha : | 2008-07-31
Datos de muestra |  |  |  | Cantera : | PICHACANI
Progresiva (Km) : | 12+000 Km. Lado derecho carretera Cutimbo- Pichacani
Material :
Prof (m) : | 0.00 - 1.50
Con una Caras fracturada
Tamaño del Agregado |  | A | B | C | D | E
Pasa Tamiz | Retenido T. | (g) | (g) | ( B/A)*100) | % Parcial | CxD | Observaciones
2" | 1 1/2" | 3448 | 0 | 0 | 9.346226 | 0
1 1/2" | 1" | 7956.77 | 75.5 | 0.9488775 | 21.61773 | 20.51258
1" | 3/4" | 2216.54 | 38.6 | 1.741453 | 6.043404 | 10.5243
3/4" | 1/2" | 1164.17 | 151.6 | 13.02215 | 6.956026 | 90.58243
1/2" | 3/8" | 721.33 | 136 | 18.85406 | 3.911237 | 73.7427
3/8" | 1/4" | 0 | 0 | 0 | 0 | 0
1/4" | N° 4 | 346.55 | 39.1 | 11.28264 | 7.27653 | 82.09849
Total: |  | 15853.36 | 440.8 |  | 55.15115 | 277.4605
Porcentaje con dos o más caras fracturadas = |  |  |  | TOTAL E | 5.03091 | %
TOTAL D
Con una Caras fracturada a mas
Tamaño del Agregado |  | A | B | C | D | E
Pasa Tamiz | Retenido T. | (g) | (g) | ( B/A)*100) | % Parcial | CxD | Observaciones
2" | 1 1/2" | 0 | 0 | 0 | 9.346226 | 0
1 1/2" | 1" | 5759.3 | 95 | 1.649506 | 21.61773 | 35.65858
1" | 3/4" | 1724.9 | 247.5 | 14.34866 | 6.043404 | 86.71473
3/4" | 1/2" | 1003.4 | 157.6 | 15.7066 | 6.956026 | 109.2555
1/2" | 3/8" | 602.8 | 67.5 | 11.19774 | 3.911237 | 43.79703
3/8" | 1/4" | 0 | 0 | 0 | 0 | 0
1/4" | N° 4 | 309.7 | 103.2 | 33.32257 | 7.27653 | 242.4727
Total: |  | 9400.1 | 670.8 |  | 55.15115 | 517.8985
Porcentaje con dos o más caras fracturadas = |  |  |  | TOTAL E | 9.390529 | %
TOTAL D
Observaciones:
Caras Angulares de Bancos Naturales.
:

## E.A.
| CARRETERA : | PUNO - ILAVE
| TRAMO : | Km. 1363+000 - Km. 1413+000
| PROYECTO : | ESTUDIO DEFINITIVO PARA EL MANTENIMIENTO PERÍODICO DE LA
CARRETERA PUNO - DESAGUADERO
ENSAYOS EQUIVALENTE DE ARENA (ASTM D-2419)
Técnico :
Fecha : | 2008-07-31 |  |  | 12+000 Km. Lado derecho carretera Cutimbo- Pichacani
Cantera : | PICHACANI |  | Ubicación :
Calicata : | C - 1 |  | Acceso (Km) | 250 m.
Muestra : | M - 1
Profundidad (m) : | 0.00 - 1.50
EQUIVALENTE DE ARENA
Nº de Ensayo |  | 1 | 2 | 3
Hora de entrada |  | 9:01 | 9:03 | 9:05
Hora de salida |  | 9:11 | 9:13 | 9:15
Hora de entrada |  | 9:12 | 9:14 | 9:16
Hora de salida |  | 9:32 | 9:34 | 9:36
Lectura Final |  | 5.5 | 5.4 | 5.5
Lectura de Arena |  | 3.8 | 3.8 | 3.9
% Equivalente de Arena |  | 69.09091 | 70.37037 | 70.90909
Equivalente de Arena Promedio |  | 70.12%
OBSERVACIONES:
:

## Abrasión
| CARRETERA : | PUNO - ILAVE
| TRAMO : | Km. 1363+000 - Km. 1413+000
| PROYECTO : | ESTUDIO DEFINITIVO PARA EL MANTENIMIENTO PERÍODICO DE LA
CARRETERA PUNO - DESAGUADERO
RESISTENCIA DE ABRASIÓN (ASTM C-31)
Realizado por : |  |  | Cantera | PICHACANI
Revisado por : |  | Ing. Adolfo Cabrera P. | potencia : | 49, 000 m3
Fecha |  | 2008-07-31
Datos de muestra
Prog. (Km.) |  | 12+000 Km. Lado derecho carretera Cutimbo- Pichacani
Material |  | Agregado Natural
Prof (m.) |  | 0.00 - 1.50
MUESTRA Nº |  | 01
GRADACIÓN |  | "A"
PESO MUESTRA |  | 10088
3¨ - 2.1/2¨ |  | 2544
2.1/2¨ - 2¨ |  | 2511
2¨ - 1.1/2¨ |  | 5033
1.1/2¨ - 1¨
1¨ - 3/4¨
3/4¨ - 1/2¨
1/2¨ - 3/8¨
3/8¨ - 1/4¨
1/4¨ - Nº 4 |  | -
Nº 4 - Nº 8 |  | -
RETENIDO Nº12 |  | 7866
PASA Nº 12 |  | 2222
% DESGASTE |  | 22.02617
PROMEDIO |  | 22.03%
OBSERVACIONES:
:
:

## R(%) (hidden)
CARRETERA |  | : | #REF!
TRAMO |  | : | #REF!
0
EVALUACIÓN DE RENDIMIENTO
Cantera |  | : | PICHACANI
Ubicación(Km) |  | : | 12+000 Km. Lado derecho carretera Cutimbo- Pichacani
Calicata |  | : | C - 1
Muestra |  | : | M - 1
Prof. (m) |  | : | 0.00 - 1.50
Fecha |  | : | 2008-07-31
Peso Total |  | : | 808000
Tamices | Abertura | Peso |  | %Retenido | %Retenido | % que
ASTM | en mm. | Retenido |  | Parcial | Acumulado | Pasa
62" | 157.48 |  |  |  |  | 100
60" | 152.4 | 15200 |  | 1.881188 | 1.881188 | 98.11881
40" | 101.6 | 22200 |  | 2.747525 | 2.747525 | 97.25248
20" | 50.8 | 54800 |  | 6.782178 | 6.782178 | 93.21782
18" | 45.72 | 32500 |  | 4.022277 | 4.022277 | 95.97772
17" | 43.18 | 29400 |  | 3.638614 | 3.638614 | 96.36139
16" | 40.64 | 23600 |  | 2.920792 | 6.559406 | 93.44059
15" | 38.1 | 29400 |  | 3.638614 | 10.19802 | 89.80198
14" | 35.56 | 32000 |  | 3.960396 | 14.15842 | 85.84158
13" | 33.02 | 34000 |  | 4.207921 | 18.36634 | 81.63366
12" | 30.48 | 22000 |  | 2.722772 | 21.08911 | 78.91089
11" | 27.94 | 14600 |  | 1.806931 | 22.89604 | 77.10396
10" | 25.4 | 18400 |  | 2.277228 | 25.17327 | 74.82673
9" | 22.86 | 22000 |  | 2.722772 | 27.89604 | 72.10396 | Menor<2"(Total): | 164400
8" | 20.32 | 18000 |  | 2.227723 | 30.12376 | 69.87624 | Menor<Nº(Total): | 90651.09
7" | 17.78 | 50200 |  | 6.212871 | 36.33663 | 63.66337
6" | 15.24 | 51800 |  | 6.410891 | 42.74752 | 57.25248
5" | 12.7 | 46200 |  | 5.717822 | 48.46535 | 51.53465 | Peso <2" : | 37029
4" | 10.16 | 82200 |  | 10.17327 | 58.63861 | 41.36139 | Peso <Nº4 | 599.8
3" | 76.2 | 85800 |  | 10.61881 | 69.25743 | 30.74257
2" | 50.6 | 84000 |  | 10.39604 | 79.65347 | 20.34653 | 2"
1 1/2" | 38.1 | 13958.62 |  | 1.727552 | 81.38102 | 18.61898 | 1 1/2" | 3144
1" | 25.4 | 10393.49 |  | 1.286323 | 82.66734 | 17.33266 | 1" | 2341
3/4" | 19.05 | 7076.983 |  | 0.8758642 | 83.5432 | 16.4568 | 3/4" | 1594
1/2" | 12.7 | 8266.84 |  | 1.023124 | 84.56633 | 15.43367 | 1/2" | 1862
3/8" | 9.525 | 19090.98 |  | 2.362745 | 86.92907 | 13.07093 | 3/8" | 4300
Nº4 | 4.76 | 14962 |  | 1.851733 | 88.78081 | 11.21919 | Nº4 | 3370
Nº10 | 2 | 22730.78 |  | 2.813216 | 91.59402 | 8.405978 | Nº10 | 150.4
Nº20 | 0.84 | 21612.38 |  | 2.6748 | 94.26882 | 5.731179 | Nº20 | 143
Nº40 | 0.42 | 14901.96 |  | 1.844302 | 96.11312 | 3.886877 | Nº40 | 98.6
Nº60 | 0.25 | 9143.699 |  | 1.131646 | 97.24477 | 2.755231 | Nº60 | 60.5
Nº80 | 0.18 | 4927.018 |  | 0.6097795 | 96.7229 | 3.277097 | Nº80 | 32.6
Nº100 | 0.15 | 2115.897 |  | 0.2618685 | 97.50664 | 2.493362 | Nº100 | 14
Nº200 | 0.074 | 4186.454 |  | 0.5181255 | 97.24103 | 2.758972 | Nº200 | 27.7
PASA |  | 11032.89 |  | 1.365457 | 98.60649 | 1.393514 | PASA | 73
Resultados:
Sub Base + Piedra concreto + Piedra Base :
| % (0" - 2") | : | 20.34653
| % (2" - 8") | : | 49.5297
Arena Concreto :
| % (0" - 3/8") | : | 13.07093
| #REF! |  |  | #REF! |  | #REF!
| Técnico |  |  | Ingº Suelos y Pavimentos

## D.C. (hidden)
| CARRETERA | : | PUNO - ILAVE
| TRAMO | : | Km. 1363+000 - Km. 1413+000
| PROYECTO : | : | ESTUDIO DEFINITIVO PARA EL MANTENIMIENTO PERÍODICO DE LA
CARRETERA PUNO - DESAGUADERO
DENSIDAD DE CAMPO
Datos de muestra
Cantera |  | : | PICHACANI
Ubicación(Km) |  | : | 12+000 Km. Lado derecho carretera Cutimbo- Pichacani
Acceso |  | : | 250 m.
Calicata |  | : | C - 1
Muestra |  | : | M - 1
Prof. (m) |  | : | 0.00 - 1.50
Fecha |  | : | 2008-07-31
Peso Volumétrico Suelto :
Prueba Nº |  |  | 1 | 2
Peso arena + molde (gr.) |  |  | 11950 | 9860
Peso arena sobrante + molde (gr.) |  |  | 3040 | 1790
Peso arena:hueco+cono (gr) |  |  | 8910 | 8070
Peso arena del cono (gr) |  |  | 1600 | 1600
Peso arena en el hueco (gr) |  |  | 7310 | 6470
Densidad arena (gr/cm3) |  |  | 1.38 | 1.38
Volumen en el hueco (cm3) |  |  | 5297.101 | 4688.406
Peso muestra (gr) |  |  | 11145 | 9635
Peso grava (gr) |  |  | 0 | 0
P.e. Grava (gr/cm3) |  |  | 2.633 | 2.633
Volumen grava (cm3) |  |  | 0 | 0
Volumen muestra (cm3) |  |  | 5297.101 | 4688.406
Peso muestra (gr) |  |  | 11145 | 9635
Densidad Humeda (gr/cm3) |  |  | 2.103981 | 2.05507 | 2.079525
Humedad y Densidad Seca
Prueba Nº
Peso suelo humedo + molde (gr.) |  |  | --
Peso suelo seco + molde (gr.) |  |  | --
Peso molde (gr) |  |  | --
Peso agua (gr.) |  |  | --
Peso muestra seca (gr) |  |  | --
Humedad (%) |  |  | --
Densidad Seca (gr/cm3) |  |  | --

## Sucs (hidden)
SISTEMA UNIFICADO DE CLASIFICACION
N 200= | 0.83 | Cu = | 55.83333 |  |  |  | L.L. | 0
N 4= | 21.54 | Cc = | 5.176119 | CLASIFICACION SUCS | GP |  | I.P. | 0
L.L.= | NP | [5 empty] | CU | 55.83333
I.P.= | NP | [5 empty] | CC | 5.176119
DIVISIONES MAYORES |  |  | SIMBOLO DE GRUPO | NOMBRES TIPICOS | CRITERIOS DE CLASIFICACION PARA SUELOS GRANULARES |  |  | CLASIF | SIMBOLOS DOBLES | SIMBOLOS TRIPLES | CLASIFICACION | SIMBOLO
Suelos de grano grueso (mas del 50 % del material es mayor en tamaño que el tamiz No 200 | Gravas (mas de la mitad de la fracción gruesa es mayor que el tamiz No 4) | Gravas Limpias (poco o ningun fino) | GW | Gravas bien gradadas, mezclas gravosas, poco o ningun fino | Cu > 4 1 < Cc < 3 | [6 empty] | GP
|  |  | GP | Gravas pobremente gradadas,`mezclas grava-arena, pocos o ningun fino | No cumple todos los requisitos de gradadcion para GW |  |  | GP |  |  | GP
|  | Gravas con finos (cantidad apre- ciable de finos) | GM | Gravas limosas, mezcla grava- arena-limo | Límites de Atteberg por debajo de la linea A o Ip < 4 | A los materiales sobre la linea A con 4 < Ip < 7 se considera de frontera y se les asigna doble símbolo
|  |  | GC | Gravas arcillosas, mezcla gravo-areno- arcillosas | Límites de Atteberg por encima de la línea A ó Ip > 7
| Arenas (mas de la mitad de la fracción gruesa es menor que el tamiz No 4) | Arenas Limpias (poco o ningun fino) | SW | Arenas bien gradadas, arenas gravosas, pocos o ningun fino | Cu > 6 1 < Cc < 3
|  |  | SP | Arenas pobremente gradadas, arenas gravosas, pocos o ningun fino | No cumple todos los requisitos de gradadcion para SW
|  | Arenas con finos (cantidad apre- ciable de finos) | SM | Arenas limosas mezcla de arena-limo | Límites de Atteberg por debajo de la linea A ó Ip < 4 | Si el material está en la zona sombreada con 4 < Ip < 7 se considera de frontera y se les asigna doble símbolo
|  |  | SC | Arenas arcillosas, mezclas arena-arcilla | Límites de Atteberg por encima de la linea A ó Ip > 7
Suelos de grano fino (mas del 50 % del material pasa el tamiz No 200 | limos y arcillas (Límite líquido wl<50 |  | ML | Limos inorgánicos y arena muy finas, polvo de roca, arenas finas limosas o arcillosas, o limos arcillosos con poca plasticidad | 1, Determinar el porcentaje de arenas y gravas de la curva granulometrica. 2, Dependiendo del porcentaje de fino (fracción menor que el tamiz No 200 los suelos gruesos se clasifican como sigue: Menos del 5% - GW, GP, SW, SP Mas del 12 % - GM, GC, SM, SC De 5 a 12 % - casos frontera que requieren doble símbolo
|  |  | CL | Arcillas inorganicas de plasticidad baja a media, arcillas gravosas, arcillas arenosas, arcillas limosas, arcillas magras.
|  |  | OL | Limos organicos, arcillas limosas orgánicas de baja plasticidad
| limos y arcillas (Límite líquido wl>50 |  | MH | Limos inorganicos, suelos limosos o arenosos finos micaceos o diatomaceos, suelos elasticos.
|  |  | CH | Arcillas organicas de alta plasticidad, arcillas grasas.
|  |  | OH | Arcillas organicas de plasticidad media a alta, limos orgánicos
| Suelos Altamen- te orgá- nicos |  | Pt | Turba o otros suelos altamente organicos

## Aashto (hidden)
sup
CLASIFICACION GENERAL |  | MATERIALES GRANULARES (35% O MENOS DEL TOTAL PASA EL TAMIZ NO 200) | [6 empty] | MATERIALES LIMO-ARCILLOSOS (MAS DEL 35% DEL TOTAL PASA EL TAMIZ No 200)
CLASIFICACION DE GRUPO |  | A-1 |  | A-3 | A-2 |  |  |  | A-4 | A-5 | A-6 | A-7
|  | A-1-a | A-1-b |  | A-2-4 | A-2-5 | A-2-6 | A-2-7 |  |  |  | A-7-5 | A-7-6 | 50
25.4
Porcentaje de material | [13 empty] | 25
que pasa el tamiz
No 10 | 15 | 50 max
No 40 | 5.8 | 30 max | 50 max | 51 min
No 200 | 0.8 | 15 max | 25 max | 10 max | 35 max | 35 max | 35 max | 35 max | 36 min | 36 min | 36 min | 36 min | 36 min
Caracteristicas de la
fraccion que pasa el
tamiz No 40
Limite líquido | NP |  |  |  | 40 max | 41 min | 40 max | 41 min | 40 max | 41 min | 40 max | 41 min | 41 min
Indice plástico | NP | 6 max | 6 max | N.P. | 10 max | 10 max | 11 min | 11 min | 10 max | 10 max | 11 min | 11`min | 11`min
Indice de Grupo | 0 | 0 |  | 0 | 0 |  | 4 max |  | 8 max | 12 max | 16 max | 20 max | 20 max
|  |  | CLASIFICACION AASHTO : |  |  |  |  | A-1-a (0)
|  | A-1-a | A-1-b | -- | A-2-4 | A-2-5 | -- | -- | -- | -- | -- | -- | --
A-1-a
A-1-a
| A | 1
| B | 1
| C | 1
| D | 1
| 0.215 | 0 |  | (0)
| A | -34.2
| B | #VALUE!
| C | #VALUE!
|  | #VALUE! |  | #VALUE!
| IG | #VALUE!
SISTEMA DE CLASIFICACION AASHTO

## Apoyo 2 (hidden)
76.2 | 0 | 3" | 76.2 | 0 | 100 | 4613 | 12.52954 | 12.52954 | 100 | ESPECIFICACIONES
76.2 | 100 | 2 1/2" | 63.5 | 0 | 100 | 2706 | 7.349866 | 19.8794 | 80.1206 | Nº Malla | Abertura mm. | Especificaciones "B" | % Que Pasa
|  | 2" | 50.6 | 0 | 100 | 1262 | 3.427764 | 23.30717 | 76.69283 | 2" | 50.6
63.5 | 0 | 1 1/2" | 38.1 | 0 | 100 | 3441 | 9.346226 | 32.65339 | 67.34661 | 1 1/2" | 38.1
63.5 | 100 | 1" | 25.4 | 0 | 100 | 7959 | 21.61773 | 54.27112 | 45.72888 | 1" | 25.4
|  | 3/4" | 19.05 | 0 | 100 | 2225 | 6.043404 | 60.31453 | 39.68547 | 3/4" | 19.05
50.6 | 0 | 1/2" | 12.7 | 0 | 100 | 2561 | 6.956026 | 67.27055 | 32.72945 | 3/8" | 9.525
50.6 | 100 | 3/8" | 9.525 | 0 | 100 | 1440 | 3.911237 | 71.18179 | 28.81821 | No4 | 4.76
|  | 1/4" | 6.35 | 0 | 100 | 2679 | 7.27653 | 78.45832 | 21.54168 | 10 | 2
38.1 | 0 | No4 | 4.76 | 0 | 100 | 1869.706 | 5.078377 | 83.5367 | 16.4633 | 40 | 0.42
38.1 | 100 | 8 | 2.38 | 0 | 100 | 549.994 | 1.493859 | 85.03056 | 14.96944 | 200 | 0.074
|  | 10 | 2 | 0 | 100 | 1250.082 | 3.395394 | 88.42595 | 11.57405
25.4 | 0 | 16 | 1.19 | 0 | 100 | 616.8894 | 1.675556 | 90.10151 | 9.898493
25.4 | 100 | 20 | 0.84 | 0 | 100 | 1518.61 | 4.124753 | 94.22626 | 5.77374
|  | 30 | 0.59 | 0 | 100 | 460.5898 | 1.251025 | 95.47728 | 4.522716
19.05 | 0 | 40 | 0.42 | 0 | 100 | 902.615 | 2.451626 | 97.92891 | 2.07109
19.05 | 100 | 50 | 0.3 | 0 | 100 | 174.759 | 0.4746694 | 98.40358 | 1.596421
|  | 60 | 0.25 | 0 | 100 | 283.3063 | 0.7694987 | 99.17308 | 0.8269219
12.7 | 0 | 80 | 0.18 | 0 | 100 | 304.4478 | 0.8269219 | 100
12.7 | 100 | 100 | 0.149 | 0 | 100
|  | 200 | 0.074 | 0 | 100 | 36817 | 100
9.525 | 0
9.525 | 100
6.35 | 0
6.35 | 100
4.76 | 0
4.76 | 100
2.38 | 0
2.38 | 100
2 | 0
2 | 100
1.19 | 0
1.19 | 100
0.84 | 0
0.84 | 100
0.59 | 0
0.59 | 100
0.42 | 0
0.42 | 100
0.3 | 0
0.3 | 100
0.25 | 0
0.25 | 100
0.18 | 0
0.18 | 100
0.149 | 0
0.149 | 100
0.074 | 0
0.074 | 100