## Granulo
|  | CARRETERA : |  | PUNO - ILAVE
|  | TRAMO : |  | Km. 1363+000 - Km. 1413+000
|  | PROYECTO : |  | ESTUDIO DEFINITIVO PARA EL MANTENIMIENTO PERÍODICO DE LA
CARRETERA PUNO - DESAGUADERO
Análisis Mecánico por Tamizado ASTM D-422
Cantera |  | TOTORANI
Ubicación(Km) |  | 20+700 Km. de Ilave
Acceso (Km) |  | 750 m.
Calicata |  | C - 1 |  |  |  |  | HUMEDAD NATURAL
Muestra |  | M - 1 |  |  |  |  | Sh + Tara | : | 789
Prof. (m) |  | 0.00 - 1.50 |  |  |  |  | Ss + Tara | : | 769.95
Fecha |  | 2008-07-31 |  |  |  |  | Tara | : | 125
Datos de Ensayo: | [6 empty] | Peso Agua | : | 19.05
Peso de muestra humeda |  | : |  |  |  |  | Peso Seco | : | 644.95
Peso de muestra seca |  | : | 29735 |  |  |  | Humedad(%) | : | 2.953717
Peso de muestra lavada |  | : | 29611.66
Tamices | Abertura | Peso | %Retenido | %Retenido | % que | Especificación |  | PROP. FISICAS |  |  |  |  | 29735
ASTM | en mm. | Retenido | Parcial | Acumulado | Pasa
3" | 76.2 | 3965 | 13.33445 | 13.33445 | 100 |  |  | L. Líquido | : | NP | 21713
2 1/2" | 63.5 | 2751 | 9.251724 | 22.58618 | 100 |  |  | L. Plástico | : | 0 | 8022
2" | 50.6 | 3682 | 12.38271 | 34.96889 | 65.03111 |  |  | Ind. Plástico | : | NP
1 1/2" | 38.1 | 1771 | 5.955944 | 40.92484 | 59.07516 |  |  | Clas. SUCS | : | GW
1" | 25.4 | 2425 | 8.155372 | 49.08021 | 50.91979 |  |  | Clas. AASHTO | : | A-1-a (0)
3/4" | 19.05 | 1875 | 6.3057 | 55.38591 | 44.61409 |  |  | OBSERVACIONES
1/2" | 12.7 | 2111 | 7.099378 | 62.48529 | 37.51471 | [8 empty] | 73.02169
3/8" | 9.525 | 981 | 3.299142 | 65.78443 | 34.21557 | [5 empty] | P. Grueso: | 21713 |  | 26.56351
Nº4 | 4.76 | 2152 | 7.237262 | 73.02169 | 26.97831 | [5 empty] | P. Fino: | 8022 |  | 0.4147943
Nº8 | 2.38 | 1688.522 | 5.678567 | 78.70026 | 21.29974
Nº10 | 2 | 662.1291 | 2.226767 | 80.92703 | 19.07297 | [5 empty] | Total: | 29735 |  | 100
Nº16 | 1.19 | 1092.592 | 3.674432 | 84.60146 | 15.39854 | [5 empty] | Nº80 | 255.32 | 1688.522
Nº30 | 0.59 | 753.9886 | 2.535694 | 87.13715 | 12.86285 | [5 empty] | Nº10 | 100.12 | 662.1291
Nº40 | 0.42 | 2123.085 | 7.140022 | 94.27717 | 5.722826 | [5 empty] | Nº16 | 165.21 | 1092.592
Nº50 | 0.297 | 412.2104 | 1.38628 | 95.66345 | 4.336546 | [5 empty] | Nº20 | 114.01 | 753.9886 | 29735
Nº80 | 0.18 | 812.8475 | 2.733639 | 98.39709 | 1.602907 | [5 empty] | Nº40 | 321.03 | 2123.085
Nº100 | 0.15 | 67.78689 | 0.22797 | 98.62506 | 1.374937 | [5 empty] | Nº60 | 62.33 | 412.2104
Nº200 | 0.074 | 285.4985 | 0.9601431 | 99.58521 | 0.4147943 | [5 empty] | Nº80 | 122.91 | 812.8475
PASA |  | 123.3391 | 0.4147943 | 100 | [6 empty] | Nº100 | 10.25 | 67.78689
[11 empty] | Nº200 | 43.17 | 285.4985
[11 empty] | PASA | 18.65 | 123.3391
[11 empty] | Porcion | 1213
Diametro efectivos
D10
[12 empty] | 0.01 | 10
[12 empty] | 0.51 | 10
[12 empty] | 0.51 | 0
Cu
[12 empty] | D30 |  | 78.43137
[12 empty] | 0.01 | 30
[12 empty] | 6.15 | 30 | Cc
[12 empty] | 6.15 | 0 | 1.854044
D60
[12 empty] | 0.01 | 60
[12 empty] | 40 | 60
[12 empty] | 40 | 0
OBSERVACIONES :

## modulo de fineza
|  | CARRETERA : |  | PUNO - ILAVE
|  | TRAMO : |  | Km. 1363+000 - Km. 1413+000
|  | PROYECTO : |  | ESTUDIO DEFINITIVO PARA EL MANTENIMIENTO PERÍODICO DE LA
CARRETERA PUNO - DESAGUADERO
Módulo de Fineza
Cantera |  | TOTORANI
Ubicación(Km) |  | 20+700 Km. de Ilave
Acceso (Km) |  | 750 m.
Calicata |  | C - 1 |  |  |  |  | HUMEDAD NATURAL
Muestra |  | M - 1 |  |  |  |  | Sh + Tara | : | 451
Prof. (m) |  | 0.00 - 1.50 |  |  |  |  | Ss + Tara | : | 444.21
Fecha |  | 2008-07-31 |  |  |  |  | Tara | : | 125
Datos de Ensayo: | [6 empty] | Peso Agua | : | 6.79
Peso de muestra humeda |  | : |  |  |  |  | Peso Seco | : | 319.21
Peso de muestra seca |  | : | 29735 |  |  |  | Humedad(%) | : | 2.127126
Peso de muestra lavada |  | : | 29611.66
Tamices | Abertura | Peso | %Retenido | %Retenido |  | Especificación |  | PROP. FISICAS
ASTM | en mm. | Retenido | Parcial | Acumulado
3" | 76.2 | 3965 | 13.33445 | 13.33445 |  |  |  | L. Líquido | : | NP
2 1/2" | 63.5 | 2751 | 9.251724 | 22.58618 | 22.58618 |  |  | L. Plástico | : | 0
2" | 50.6 | 3682 | 12.38271 | 34.96889 |  |  |  | Ind. Plástico | : | NP
1 1/2" | 38.1 | 1771 | 5.955944 | 40.92484 | 40.92484 |  |  | Clas. SUCS | : | GW
1" | 25.4 | 2425 | 8.155372 | 49.08021 |  |  |  | Clas. AASHTO | : | A-1-a (0)
3/4" | 19.05 | 1875 | 6.3057 | 55.38591 | 55.38591 |  |  | OBSERVACIONES
1/2" | 12.7 | 2111 | 7.099378 | 62.48529
3/8" | 9.525 | 981 | 3.299142 | 65.78443 | 65.78443
Nº4 | 4.76 | 2152 | 7.237262 | 73.02169 | 73.02169
Nº8 | 2.38 | 1688.522 | 5.678567 | 78.70026 | 78.70026
Nº10 | 2 | 662.1291 | 2.226767 | 80.92703
Nº16 | 1.19 | 1092.592 | 3.674432 | 84.60146 | 84.60146
Nº30 | 0.59 | 753.9886 | 2.535694 | 87.13715
Nº40 | 0.42 | 2123.085 | 7.140022 | 94.27717 | 94.27717
Nº50 | 0.297 | 412.2104 | 1.38628 | 95.66345 | 95.66345
Nº80 | 0.18 | 812.8475 | 2.733639 | 98.39709
Nº100 | 0.15 | 67.78689 | 0.22797 | 98.62506 | 98.62506
Nº200 | 0.074 | 285.4985 | 0.9601431 | 99.58521
PASA |  | 123.3391 | 0.4147943 | 100
|  |  |  | total | 709.5704
|  |  | modulo de Fineza: |  | 7.095704

## % que pasa # 200
|  | CARRETERA : | PUNO - ILAVE
|  | TRAMO : | Km. 1363+000 - Km. 1413+000
|  | PROYECTO : | ESTUDIO DEFINITIVO PARA EL MANTENIMIENTO PERÍODICO DE LA
CARRETERA PUNO - DESAGUADERO
CANTIDAD DE MATERIAL FINO QUE PASA POR EL TAMIZ (Nº 200)
MTC E- 202-1999
AASTHO T 11
Realizado por :
Revisado por :
Fecha |  | 2008-07-31
Datos de muestra
Prog. (Km.) |  | 20+700 Km. de Ilave
Material |  | TOTORANI
Prof (m.) |  | 0.00 - 1.50
DATOS
A | Peso de la muestra seca............................................................... |  |  |  | 29735 | Grs.
B | Peso de la muestra seca despues de lavado................................... |  |  |  | 29611.66 | Grs.
|  |  | % QUE PASA LA Nº 200 | 0.4165%

## L.L & L.P
|  | CARRETERA : | PUNO - ILAVE
|  | TRAMO : | Km. 1363+000 - Km. 1413+000
|  | PROYECTO : | ESTUDIO DEFINITIVO PARA EL MANTENIMIENTO PERÍODICO DE LA
CARRETERA PUNO - DESAGUADERO
Límites de Consistencia
Cantera | : | TOTORANI |  | Fecha: | 2008-07-31
Ubicación(Km) | : | 20+700 Km. de Ilave
Calicata | : | C - 1
Muestra | : | M - 1
Prof. (m) | : | 0.00 - 1.50
Límite Líquido :
ENSAYO Nº
Nº de Golpes
Recipiente Nº
R + Suelo Hum.
R + Suelo Seco
Peso de agua |  | 0 | 0 | 0
Peso de Recip. |  | 2.45 | 2.45 | 2.45
Peso de S. Seco |  | -2.45 | -2.45 | -2.45
% de Humedad |  | 0 | 0 | 0
Límite Plástico :
ENSAYO Nº
Recipiente Nº
R + Suelo Hum.
R + Suelo Seco
Peso de agua |  | 0 | 0
Peso de Recip. |  | 1.744 | 1.75
Peso de S. Seco |  | -1.744 | -1.75
% de Humedad |  | 0 | 0
[6 empty] | 25 | 0
[6 empty] | 25 | 0 | LL
[6 empty] | 10 | 0 | LL
[7 empty] | 0 | LP
Resultados |  |  |  | OBSERVACIONES :
Límite Líquido |  | NP |  | ...................................................................
Límite Plástico |  | 0 |  | ...................................................................
Ind. Plástico |  | NP |  | ...................................................................

## Proctor
| CARRETERA : | PUNO - ILAVE
| TRAMO : | Km. 1363+000 - Km. 1413+000
| PROYECTO : | ESTUDIO DEFINITIVO PARA EL MANTENIMIENTO PERÍODICO DE LA
CARRETERA PUNO - DESAGUADERO
ENSAYO DE PROCTOR MODIFICADO
Datos de muestra
Cantera | : | TOTORANI
Ubicación(Km) | : | 20+700 Km. de Ilave
Calicata | : | C - 1
Muestra | : | M - 1
Prof. (m) | : | 0.00 - 1.50
Fecha | : | 2008-07-31
Compactación
Prueba Nº |  | 1 | 2 | 3 | 4
Numero de capas |  | 5 | 5 | 5 | 5
Numero de golpes |  | 56 | 56 | 56 | 56
Peso suelo + molde (gr.) |  | 9882 | 10052 | 10147 | 10093
Peso molde (gr.) |  | 5276 | 5276 | 5276 | 5276
Peso suelo compactado (gr.) |  | 4606 | 4776 | 4871 | 4817
Volumen del molde (cm3) |  | 2120 | 2120 | 2120 | 2120
Densidad humeda (gr/cm3) |  | 2.172642 | 2.25283 | 2.297642 | 2.27217 | 2065.471
Humedad (%)
Tara Nº
Tara + suelo húmedo (gr.) |  | 135.2 | 142.5 | 147.65 | 142.58
Tara + suelo seco (gr.) |  | 133.09 | 138.93 | 142.09 | 136.4
Peso de agua (gr.) |  | 2.11 | 3.57 | 5.56 | 6.18
Peso de tara (gr.) |  | 77.8 | 79.58 | 71.74 | 74.64
Peso de suelo seco (gr.) |  | 55.29 | 59.35 | 70.35 | 61.76
Humedad (%) |  | 3.816242 | 6.015164 | 7.90334 | 10.00648
Densidad Seca (gr/cm3) |  | 2.092776 | 2.125007 | 2.129352 | 2.065487
Máxima Densidad Seca (gr/cm3) |  | : | 2.133
Optimo Contenido de Humedad (%) |  | : | 7.35
[7 empty] | 0 | 7.35
[7 empty] | 2.133 | 7.35
[7 empty] | 2.133 | 0

## Datos
| CARRETERA : | PUNO - ILAVE
| TRAMO : | Km. 1363+000 - Km. 1413+000
| PROYECTO : | ESTUDIO DEFINITIVO PARA EL MANTENIMIENTO PERÍODICO DE LA
CARRETERA PUNO - DESAGUADERO
ENSAYO DE LA RELACION DE SOPORTE DE CALIFORNIA (C.B.R.) ASTM D-1883
Realizado por :
Revisado por :
Fecha |  | 2008-07-31
Datos de muestra
Prog. (Km.) | : | 20+700 Km. de Ilave |  |  |  | Cantera |  | : | TOTORANI
Material | : | TOTORANI
Prof (m.) | : | 0.00 - 1.50
Máxima Densidad Seca (gr/cm3) : |  |  |  |  | 2.133
Optimo Contenido de Humedad (%) : |  |  |  |  | 7.35
Compactación | [6 empty] | Humedad (%)
Molde Nº |  |  | 4 | 5 | 6 |  | Tara Nº |  |  | 28 | 27 | 26
Número de capas |  |  | 5 | 5 | 5 |  | Tara+suelo húmedo (gr.) |  |  | 142.5 | 135.45 | 136.45
Número de golpes |  |  | 56 | 25 | 12 |  | Tara+suelo seco (gr.) |  |  | 135.1 | 128.41 | 129.36
Peso suelo + molde (gr.) |  |  | 11451 | 11267 | 11198 |  | Peso de agua (gr.) |  |  | 7.4 | 7.04 | 7.09
Peso molde (gr.) |  |  | 6582 | 6522 | 6681 |  | Peso de tara (gr.) |  |  | 32.47 | 32.65 | 31.98
Peso suelo compactado (gr.) |  |  | 4869 | 4745 | 4517 |  | Peso de suelo seco (gr.) |  |  | 102.63 | 95.76 | 97.38
Volumen del molde (cm3) |  |  | 2132 | 2136 | 2105 |  | Humedad (%) |  |  | 7.210367 | 7.351713 | 7.280756
Densidad humeda (gr/cm3) |  |  | 2.283771 | 2.221442 | 2.145843 |  | Densidad Seca (gr/cm3) |  |  | 2.130177 | 2.069312 | 2.000213 | 2126.201 | 2127.803
Aplicación de Carga
Penetración | Presión | Molde I |  | Molde II |  | Molde III
(mm.) | Patrón | Dial | Presión | Dial | Presión | Dial | Presión |  | Expansión: | [5 empty] | 112 | 52.64 | 95 | 52.25 | 90 | 54
| (Kg/cm2) |  | (Kg/cm2) |  | (Kg/cm2) |  | (Kg/cm2) | [7 empty] | 271 | 127.37 | 220 | 121 | 192 | 115.2
0.64 |  | 53 | 11.89613 | 52 | 11.67167 | 54 | 12.12058 |  | Fecha Dia | Expansión |  |  |  |  | 451 | 211.97 | 341 | 187.55 | 271 | 162.6
1.27 |  | 127 | 28.50581 | 121 | 27.15908 | 115 | 25.81235 |  |  | Molde I | Molde II | Molde III |  |  | 605 | 284.35 | 436 | 239.8 | 336 | 201.6
1.91 |  | 212 | 47.58451 | 188 | 42.19758 | 162 | 36.36175 |  | 0 | [5 empty] | 0 | 0 | 0 | 0 | 0 | 0
2.54 | 70 | 284 | 63.74529 | 240 | 53.86926 | 202 | 45.33996 |  | 24 | [5 empty] | 810 | 380.7 | 600 | 330 | 451 | 270.6
[9 empty] | 48 |  |  |  | 7.62 |  | 0 | 0 | 0 | 0 | 0 | 0
5.08 | 104 | 381 | 85.51744 | 330 | 74.07023 | 271 | 60.82737 |  | 72 | [5 empty] | 999 | 469.53 | 725 | 398.75 | 552 | 331.2
[9 empty] | 96 | [5 empty] | 0
7.62 |  | 470 | 105.494 | 399 | 89.55764 | 331 | 74.29468 | [7 empty] | 0
0

## Grafico CBR
|  | CARRETERA : | PUNO - ILAVE
|  | TRAMO : | Km. 1363+000 - Km. 1413+000
|  | PROYECTO : | ESTUDIO DEFINITIVO PARA EL MANTENIMIENTO PERÍODICO DE LA
CARRETERA PUNO - DESAGUADERO
ENSAYO DE LA RELACION DE SOPORTE DE CALIFORNIA (C.B.R.) ASTM D-1883
Realizado por :
Revisado por :
Fecha |  | 2008-07-31
Datos de muestra
Prog. (Km.) | : | 20+700 Km. de Ilave |  | Cantera | : | TOTORANI
Material | :
Prof (m.) | : | 0.00 - 1.50
Máxima Densidad Seca (gr/cm3) : |  |  | 2.133
Optimo Contenido de Humedad (%) : |  |  | 7.35
C.B.R. (0.1")-56 GOLPES : |  | 97.14286 | C.B.R. (0.1")-25 GOLPES : | 77.14286 |  | C.B.R. (0.1")-10 GOLPES : |  |  | 64.28571
DETERMINACION DE C.B.R.
[7 empty] | 95% DE M.D.S. : | 2.02635
[7 empty] | C.B.R. (100% M.D.S.) 0.1" : | 97.14286 | %
[7 empty] | C.B.R. (95% M.D.S.) 01" : | 69.25 | %
OBSERVACIONES:
.
CBR al 100% M.D.S.
CBR al 95% M.D.S.

## Apoyo (hidden)
Penetración | Molde I | Molde II | Molde III
(mm.) | Presión | Presión | Presión
| (Kg/cm2) | (Kg/cm2) | (Kg/cm2) | Molde I | Molde II | Molde III
0 | 0 | 0 | 0
0.64 | 11.89613 | 11.67167 | 12.12058
1.27 | 28.50581 | 27.15908 | 25.81235 | 28.50581 | 27.15908 | 25.81235
1.91 | 47.58451 | 42.19758 | 36.36175 | 47.58451 | 42.19758 | 36.36175
2.54 | 63.74529 | 53.86926 | 45.33996 | 63.74529 | 53.86926 | 45.33996
5.08 | 85.51744 | 74.07023 | 60.82737
7.62 | 105.494 | 89.55764 | 74.29468
[8 empty] | y = 35.354x - 7.778 | y = 22.983x + 0.9959 | y = 15.379x + 6.5154
|  |  | Correc | 15.3 | 11.8 | 9.8 |  | R2 = 0.9983 | R2 = 0.9956 | R2 = 0.9982
|  |  |  | 11 | 7.2 | 11.2
|  |  |  | 2.760003 | 2.54 | 2.54 |  | 0.2200034 | 0 | 0
|  |  |  | 2.760003 | 2.54 | 2.54 |  | 2.760003 | 2.54 | 2.54
|  |  |  | 0 | 0 | 0 |  | 68 | 54 | 45
|  |  |  | 0 | 0 | 0
|  |  |  | 68 | 54 | 45
|  |  |  | 68 | 54 | 45
|  |  |  | 5.798954 | 5.690169 | 6.222857
|  |  |  | 5.798954 | 5.690169 | 6.222857
|  |  |  | 0 | 0 | 0
|  |  |  | 0 | 0 | 0
C.B.R. |  |  | C.B.R.(100%) |  |  | C.B.R.(95%)
2.133 | 97.14286 |  | 97.14286 | 0 |  | 69.25 | 0
2.069312 | 77.14286 |  | 97.14286 | 2.133 |  | 69.25 | 2.02635
2.000213 | 64.28571 |  | 0 | 2.133 |  | 0 | 2.02635

## Chatas y Alargadas
| CARRETERA : | PUNO - ILAVE
| TRAMO : | Km. 1363+000 - Km. 1413+000
| PROYECTO : | ESTUDIO DEFINITIVO PARA EL MANTENIMIENTO PERÍODICO DE LA
CARRETERA PUNO - DESAGUADERO
PORCENTAJE DE CHATAS Y ALARGADAS EN LOS AGREGADOS
MTC E- 211-1999
Realizado por :
Revisado por :
Fecha | 2008-07-31
Datos de muestra |  |  |  | Cantera | TOTORANI
Prog. (Km.) | 20+700 Km. de Ilave
Material | TOTORANI
Prof (m.) | 0.00 - 1.50
Tamaño del Agregado |  | A | B | C | D | E
Pasa Tamiz | Retenido T. | (g) | (g) | ( B/A)*100) | % Parcial | CxD | Observaciones
2" | 1 1/2" | 1728 | 296 | 17.12963 | 5.955944 | 102.0231
1 1/2" | 1" | 6873 | 1237 | 17.99796 | 8.155372 | 146.7801
1" | 3/4" | 2589 | 327 | 12.63036 | 6.3057 | 79.64326
3/4" | 1/2" | 1087 | 160 | 14.71941 | 7.099378 | 104.4987 |  | 3682 | 3682 | 28.66485
1/2" | 3/8" | 662 | 86 | 12.99094 | 3.299142 | 42.85895 |  | 1771 | 1771 | 13.78747
3/8" | 1/4" | 0 | 0 | 0 | 0 | 0 |  | 2425 | 2425 | 18.87894
1/4" | N° 4 | 338 | 38 | 11.2426 | 7.237262 | 81.36567 |  | 1875 | 1875 | 14.59712
Total: |  | 13277 | 2144 |  | 38.0528 | 557.1698 |  | 2111 | 3092 | 24.07162
[8 empty] | 981 | 12845 | 100
Porcentaje de Aplanadas = |  |  |  | TOTAL E | 14.64202 | %
TOTAL D
Tamaño del Agregado |  | A | B | C | D | E
Pasa Tamiz | Retenido T. | (g) | (g) | ( B/A)*100) | % Parcial | CxD | Observaciones
2" | 1 1/2" | 1728 | 120 | 6.944444 | 5.955944 | 41.36072
1 1/2" | 1" | 6873 | 1060 | 15.42267 | 8.155372 | 125.7776
1" | 3/4" | 2589 | 442 | 17.07223 | 6.3057 | 107.6524
3/4" | 1/2" | 1087 | 109 | 10.0276 | 7.099378 | 71.18971
1/2" | 3/8" | 662 | 106 | 16.01208 | 3.299142 | 52.82615
3/8" | 1/4" | 0 | 0 | 0 | 0 | 0
1/4" | N° 4 | 338 | 38 | 11.2426 | 7.237262 | 81.36567
Total: |  | 13277 | 1875 |  | 38.0528 | 480.1722
Porcentaje de Alargadas = |  |  |  | TOTAL E | 12.61858 | %
TOTAL D
Tamaño del Agregado |  | A | B | C | D | E
Pasa Tamiz | Retenido T. | (g) | (g) | ( B/A)*100) | % Parcial | CxD | Observaciones
2" | 1 1/2" | 1728 | 1312 | 75.92593 | 5.955944 | 452.2106
1 1/2" | 1" | 6873 | 4410 | 64.16412 | 8.155372 | 523.2823
1" | 3/4" | 2589 | 1640 | 63.34492 | 6.3057 | 399.4341
3/4" | 1/2" | 1087 | 630 | 57.95768 | 7.099378 | 411.4635
1/2" | 3/8" | 662 | 349 | 52.71903 | 3.299142 | 173.9276
3/8" | 1/4" | 0 | 0 | 0 | 0 | 0
1/4" | N° 4 | 338 | 162 | 47.92899 | 7.237262 | 346.8747
Total: |  | 13277 | 8503 |  | 38.0528 | 2307.193
Porcentaje de redondeadas = |  |  |  | TOTAL E | 60.63135 | %
TOTAL D
Observaciones:
Porcentaje de Chatas y Alargadas de Bancos Naturales.
:

## Caras Fracturadas
| CARRETERA : | PUNO - ILAVE
| TRAMO : | Km. 1363+000 - Km. 1413+000
| PROYECTO : | ESTUDIO DEFINITIVO PARA EL MANTENIMIENTO PERÍODICO DE LA
CARRETERA PUNO - DESAGUADERO
PORCENTAJE DE CARAS FRACTURADAS EN LOS AGREGADOS
MTC E- 210-1999
Realizado por :
Revizado por :
Fecha : | 2008-07-31
Datos de muestra |  |  |  | Cantera : | TOTORANI
Progresiva (Km) : | 20+700 Km. de Ilave
Material :
Prof (m) : | 0.00 - 1.50
Con una Caras fracturada
Tamaño del Agregado |  | A | B | C | D | E
Pasa Tamiz | Retenido T. | (g) | (g) | ( B/A)*100) | % Parcial | CxD | Observaciones
2" | 1 1/2" | 1728 | 0 | 0 | 5.955944 | 0
1 1/2" | 1" | 6873 | 98 | 1.425869 | 8.155372 | 11.6285
1" | 3/4" | 2589 | 32 | 1.235998 | 6.3057 | 7.793836
3/4" | 1/2" | 1087 | 89 | 8.187672 | 7.099378 | 58.12738
1/2" | 3/8" | 662 | 80 | 12.08459 | 3.299142 | 39.86879
3/8" | 1/4" | 0 | 0 | 0 | 0 | 0
1/4" | N° 4 | 338 | 34 | 10.05917 | 7.237262 | 72.80087
Total: |  | 13277 | 333 |  | 38.0528 | 190.2194
Porcentaje con dos o más caras fracturadas = |  |  |  | TOTAL E | 4.998827 | %
TOTAL D
Con una Caras fracturada a mas
Tamaño del Agregado |  | A | B | C | D | E
Pasa Tamiz | Retenido T. | (g) | (g) | ( B/A)*100) | % Parcial | CxD | Observaciones
2" | 1 1/2" | 1728 | 0 | 0 | 5.955944 | 0
1 1/2" | 1" | 6873 | 68 | 0.9893787 | 8.155372 | 8.068752
1" | 3/4" | 2589 | 148 | 5.716493 | 6.3057 | 36.04649
3/4" | 1/2" | 1087 | 99 | 9.107636 | 7.099378 | 64.65855
1/2" | 3/8" | 662 | 41 | 6.193353 | 3.299142 | 20.43276
3/8" | 1/4" | 0 | 0 | 0 | 0 | 0
1/4" | N° 4 | 338 | 66 | 19.52663 | 7.237262 | 141.3193
Total: |  | 13277 | 422 |  | 38.0528 | 270.5259
Porcentaje con dos o más caras fracturadas = |  |  |  | TOTAL E | 7.109224 | %
TOTAL D
Observaciones:
Caras Angulares de Bancos Naturales.
:

## E.A.
| CARRETERA : | PUNO - ILAVE
| TRAMO : | Km. 1363+000 - Km. 1413+000
| PROYECTO : | ESTUDIO DEFINITIVO PARA EL MANTENIMIENTO PERÍODICO DE LA
CARRETERA PUNO - DESAGUADERO
ENSAYOS EQUIVALENTE DE ARENA (ASTM D-2419)
Técnico :
Fecha : | 2008-07-31
Cantera : | TOTORANI |  | Ubicación : | 20+700 Km. de Ilave
Calicata : | C - 1 |  | Acceso (Km) | 750 m.
Muestra : | M - 1
Profundidad (m) : | 0.00 - 1.50
EQUIVALENTE DE ARENA
Nº de Ensayo |  | 1 | 2 | 3
Hora de entrada |  | 8:18 | 8:20 | 8:22
Hora de salida |  | 8:28 | 8:30 | 8:32
Hora de entrada |  | 8:29 | 8:31 | 8:33
Hora de salida |  | 8:49 | 8:51 | 8:53
Lectura Final |  | 4.6 | 4.8 | 4.8
Lectura de Arena |  | 3.6 | 3.9 | 3.9
% Equivalente de Arena |  | 78.26087 | 81.25 | 81.25
Equivalente de Arena Promedio |  | 80.25%
OBSERVACIONES:
:

## Abrasión
| CARRETERA : | PUNO - ILAVE
| TRAMO : | Km. 1363+000 - Km. 1413+000
| PROYECTO : | ESTUDIO DEFINITIVO PARA EL MANTENIMIENTO PERÍODICO DE LA
CARRETERA PUNO - DESAGUADERO
RESISTENCIA DE ABRASIÓN (ASTM C-31)
Realizado por : |  |  | Cantera | TOTORANI
Revisado por : |  | Ing. Adolfo Cabrera P. | potencia : | 60, 000 m3
Fecha |  | 2008-07-31
Datos de muestra
Prog. (Km.) |  | 20+700 Km. de Ilave
Material |  | Agregado Natural
Prof (m.) |  | 0.00 - 1.50
MUESTRA Nº |  | 01
GRADACIÓN |  | "A"
PESO MUESTRA |  | 10063
3¨ - 2.1/2¨ |  | 2512
2.1/2¨ - 2¨ |  | 2541
2¨ - 1.1/2¨ |  | 5010
1.1/2¨ - 1¨
1¨ - 3/4¨
3/4¨ - 1/2¨
1/2¨ - 3/8¨
3/8¨ - 1/4¨
1/4¨ - Nº 4 |  | -
Nº 4 - Nº 8 |  | -
RETENIDO Nº12 |  | 7985
PASA Nº 12 |  | 2078
% DESGASTE |  | 20.64991
PROMEDIO |  | 20.65%
OBSERVACIONES:
:
:

## R(%) (hidden)
CARRETERA |  | : | #REF!
TRAMO |  | : | #REF!
0
EVALUACIÓN DE RENDIMIENTO
Cantera |  | : | TOTORANI
Ubicación(Km) |  | : | 20+700 Km. de Ilave
Calicata |  | : | C - 1
Muestra |  | : | M - 1
Prof. (m) |  | : | 0.00 - 1.50
Fecha |  | : | 2008-07-31
Peso Total |  | : | 808000
Tamices | Abertura | Peso |  | %Retenido | %Retenido | % que
ASTM | en mm. | Retenido |  | Parcial | Acumulado | Pasa
62" | 157.48 |  |  |  |  | 100
60" | 152.4 | 15200 |  | 1.881188 | 1.881188 | 98.11881
40" | 101.6 | 22200 |  | 2.747525 | 2.747525 | 97.25248
20" | 50.8 | 54800 |  | 6.782178 | 6.782178 | 93.21782
18" | 45.72 | 32500 |  | 4.022277 | 4.022277 | 95.97772
17" | 43.18 | 29400 |  | 3.638614 | 3.638614 | 96.36139
16" | 40.64 | 23600 |  | 2.920792 | 6.559406 | 93.44059
15" | 38.1 | 29400 |  | 3.638614 | 10.19802 | 89.80198
14" | 35.56 | 32000 |  | 3.960396 | 14.15842 | 85.84158
13" | 33.02 | 34000 |  | 4.207921 | 18.36634 | 81.63366
12" | 30.48 | 22000 |  | 2.722772 | 21.08911 | 78.91089
11" | 27.94 | 14600 |  | 1.806931 | 22.89604 | 77.10396
10" | 25.4 | 18400 |  | 2.277228 | 25.17327 | 74.82673
9" | 22.86 | 22000 |  | 2.722772 | 27.89604 | 72.10396 | Menor<2"(Total): | 164400
8" | 20.32 | 18000 |  | 2.227723 | 30.12376 | 69.87624 | Menor<Nº(Total): | 90651.09
7" | 17.78 | 50200 |  | 6.212871 | 36.33663 | 63.66337
6" | 15.24 | 51800 |  | 6.410891 | 42.74752 | 57.25248
5" | 12.7 | 46200 |  | 5.717822 | 48.46535 | 51.53465 | Peso <2" : | 37029
4" | 10.16 | 82200 |  | 10.17327 | 58.63861 | 41.36139 | Peso <Nº4 | 599.8
3" | 76.2 | 85800 |  | 10.61881 | 69.25743 | 30.74257
2" | 50.6 | 84000 |  | 10.39604 | 79.65347 | 20.34653 | 2"
1 1/2" | 38.1 | 13958.62 |  | 1.727552 | 81.38102 | 18.61898 | 1 1/2" | 3144
1" | 25.4 | 10393.49 |  | 1.286323 | 82.66734 | 17.33266 | 1" | 2341
3/4" | 19.05 | 7076.983 |  | 0.8758642 | 83.5432 | 16.4568 | 3/4" | 1594
1/2" | 12.7 | 8266.84 |  | 1.023124 | 84.56633 | 15.43367 | 1/2" | 1862
3/8" | 9.525 | 19090.98 |  | 2.362745 | 86.92907 | 13.07093 | 3/8" | 4300
Nº4 | 4.76 | 14962 |  | 1.851733 | 88.78081 | 11.21919 | Nº4 | 3370
Nº10 | 2 | 22730.78 |  | 2.813216 | 91.59402 | 8.405978 | Nº10 | 150.4
Nº20 | 0.84 | 21612.38 |  | 2.6748 | 94.26882 | 5.731179 | Nº20 | 143
Nº40 | 0.42 | 14901.96 |  | 1.844302 | 96.11312 | 3.886877 | Nº40 | 98.6
Nº60 | 0.25 | 9143.699 |  | 1.131646 | 97.24477 | 2.755231 | Nº60 | 60.5
Nº80 | 0.18 | 4927.018 |  | 0.6097795 | 96.7229 | 3.277097 | Nº80 | 32.6
Nº100 | 0.15 | 2115.897 |  | 0.2618685 | 97.50664 | 2.493362 | Nº100 | 14
Nº200 | 0.074 | 4186.454 |  | 0.5181255 | 97.24103 | 2.758972 | Nº200 | 27.7
PASA |  | 11032.89 |  | 1.365457 | 98.60649 | 1.393514 | PASA | 73
Resultados:
Sub Base + Piedra concreto + Piedra Base :
| % (0" - 2") | : | 20.34653
| % (2" - 8") | : | 49.5297
Arena Concreto :
| % (0" - 3/8") | : | 13.07093
| #REF! |  |  | #REF! |  | #REF!
| Técnico |  |  | Ingº Suelos y Pavimentos

## D.C. (hidden)
| CARRETERA | : | PUNO - ILAVE
| TRAMO | : | Km. 1363+000 - Km. 1413+000
| PROYECTO : | : | ESTUDIO DEFINITIVO PARA EL MANTENIMIENTO PERÍODICO DE LA
CARRETERA PUNO - DESAGUADERO
DENSIDAD DE CAMPO
Datos de muestra
Cantera |  | : | TOTORANI
Ubicación(Km) |  | : | 20+700 Km. de Ilave
Acceso |  | : | 750 m.
Calicata |  | : | C - 1
Muestra |  | : | M - 1
Prof. (m) |  | : | 0.00 - 1.50
Fecha |  | : | 2008-07-31
Peso Volumétrico Suelto :
Prueba Nº |  |  | 1 | 2
Peso arena + molde (gr.) |  |  | 11950 | 9860
Peso arena sobrante + molde (gr.) |  |  | 3040 | 1790
Peso arena:hueco+cono (gr) |  |  | 8910 | 8070
Peso arena del cono (gr) |  |  | 1600 | 1600
Peso arena en el hueco (gr) |  |  | 7310 | 6470
Densidad arena (gr/cm3) |  |  | 1.38 | 1.38
Volumen en el hueco (cm3) |  |  | 5297.101 | 4688.406
Peso muestra (gr) |  |  | 11145 | 9635
Peso grava (gr) |  |  | 0 | 0
P.e. Grava (gr/cm3) |  |  | 2.633 | 2.633
Volumen grava (cm3) |  |  | 0 | 0
Volumen muestra (cm3) |  |  | 5297.101 | 4688.406
Peso muestra (gr) |  |  | 11145 | 9635
Densidad Humeda (gr/cm3) |  |  | 2.103981 | 2.05507 | 2.079525
Humedad y Densidad Seca
Prueba Nº
Peso suelo humedo + molde (gr.) |  |  | --
Peso suelo seco + molde (gr.) |  |  | --
Peso molde (gr) |  |  | --
Peso agua (gr.) |  |  | --
Peso muestra seca (gr) |  |  | --
Humedad (%) |  |  | --
Densidad Seca (gr/cm3) |  |  | --

## Sucs (hidden)
SISTEMA UNIFICADO DE CLASIFICACION
N 200= | 0.41 | Cu = | 78.43137 |  |  |  | L.L. | 0
N 4= | 26.98 | Cc = | 1.854044 | CLASIFICACION SUCS | GW |  | I.P. | 0
L.L.= | NP | [5 empty] | CU | 78.43137
I.P.= | NP | [5 empty] | CC | 1.854044
DIVISIONES MAYORES |  |  | SIMBOLO DE GRUPO | NOMBRES TIPICOS | CRITERIOS DE CLASIFICACION PARA SUELOS GRANULARES |  |  | CLASIF | SIMBOLOS DOBLES | SIMBOLOS TRIPLES | CLASIFICACION | SIMBOLO
Suelos de grano grueso (mas del 50 % del material es mayor en tamaño que el tamiz No 200 | Gravas (mas de la mitad de la fracción gruesa es mayor que el tamiz No 4) | Gravas Limpias (poco o ningun fino) | GW | Gravas bien gradadas, mezclas gravosas, poco o ningun fino | Cu > 4 1 < Cc < 3 |  |  | GW |  |  | GW | GW
|  |  | GP | Gravas pobremente gradadas,`mezclas grava-arena, pocos o ningun fino | No cumple todos los requisitos de gradadcion para GW
|  | Gravas con finos (cantidad apre- ciable de finos) | GM | Gravas limosas, mezcla grava- arena-limo | Límites de Atteberg por debajo de la linea A o Ip < 4 | A los materiales sobre la linea A con 4 < Ip < 7 se considera de frontera y se les asigna doble símbolo
|  |  | GC | Gravas arcillosas, mezcla gravo-areno- arcillosas | Límites de Atteberg por encima de la línea A ó Ip > 7
| Arenas (mas de la mitad de la fracción gruesa es menor que el tamiz No 4) | Arenas Limpias (poco o ningun fino) | SW | Arenas bien gradadas, arenas gravosas, pocos o ningun fino | Cu > 6 1 < Cc < 3
|  |  | SP | Arenas pobremente gradadas, arenas gravosas, pocos o ningun fino | No cumple todos los requisitos de gradadcion para SW
|  | Arenas con finos (cantidad apre- ciable de finos) | SM | Arenas limosas mezcla de arena-limo | Límites de Atteberg por debajo de la linea A ó Ip < 4 | Si el material está en la zona sombreada con 4 < Ip < 7 se considera de frontera y se les asigna doble símbolo
|  |  | SC | Arenas arcillosas, mezclas arena-arcilla | Límites de Atteberg por encima de la linea A ó Ip > 7
Suelos de grano fino (mas del 50 % del material pasa el tamiz No 200 | limos y arcillas (Límite líquido wl<50 |  | ML | Limos inorgánicos y arena muy finas, polvo de roca, arenas finas limosas o arcillosas, o limos arcillosos con poca plasticidad | 1, Determinar el porcentaje de arenas y gravas de la curva granulometrica. 2, Dependiendo del porcentaje de fino (fracción menor que el tamiz No 200 los suelos gruesos se clasifican como sigue: Menos del 5% - GW, GP, SW, SP Mas del 12 % - GM, GC, SM, SC De 5 a 12 % - casos frontera que requieren doble símbolo
|  |  | CL | Arcillas inorganicas de plasticidad baja a media, arcillas gravosas, arcillas arenosas, arcillas limosas, arcillas magras.
|  |  | OL | Limos organicos, arcillas limosas orgánicas de baja plasticidad
| limos y arcillas (Límite líquido wl>50 |  | MH | Limos inorganicos, suelos limosos o arenosos finos micaceos o diatomaceos, suelos elasticos.
|  |  | CH | Arcillas organicas de alta plasticidad, arcillas grasas.
|  |  | OH | Arcillas organicas de plasticidad media a alta, limos orgánicos
| Suelos Altamen- te orgá- nicos |  | Pt | Turba o otros suelos altamente organicos

## Aashto (hidden)
sup
CLASIFICACION GENERAL |  | MATERIALES GRANULARES (35% O MENOS DEL TOTAL PASA EL TAMIZ NO 200) | [6 empty] | MATERIALES LIMO-ARCILLOSOS (MAS DEL 35% DEL TOTAL PASA EL TAMIZ No 200)
CLASIFICACION DE GRUPO |  | A-1 |  | A-3 | A-2 |  |  |  | A-4 | A-5 | A-6 | A-7
|  | A-1-a | A-1-b |  | A-2-4 | A-2-5 | A-2-6 | A-2-7 |  |  |  | A-7-5 | A-7-6 | 50
25.4
Porcentaje de material | [13 empty] | 25
que pasa el tamiz
No 10 | 19.1 | 50 max
No 40 | 5.7 | 30 max | 50 max | 51 min
No 200 | 0.4 | 15 max | 25 max | 10 max | 35 max | 35 max | 35 max | 35 max | 36 min | 36 min | 36 min | 36 min | 36 min
Caracteristicas de la
fraccion que pasa el
tamiz No 40
Limite líquido | NP |  |  |  | 40 max | 41 min | 40 max | 41 min | 40 max | 41 min | 40 max | 41 min | 41 min
Indice plástico | NP | 6 max | 6 max | N.P. | 10 max | 10 max | 11 min | 11 min | 10 max | 10 max | 11 min | 11`min | 11`min
Indice de Grupo | 0 | 0 |  | 0 | 0 |  | 4 max |  | 8 max | 12 max | 16 max | 20 max | 20 max
|  |  | CLASIFICACION AASHTO : |  |  |  |  | A-1-a (0)
|  | A-1-a | A-1-b | -- | A-2-4 | A-2-5 | -- | -- | -- | -- | -- | -- | --
A-1-a
A-1-a
| A | 1
| B | 1
| C | 1
| D | 1
| 0.215 | 0 |  | (0)
| A | -34.6
| B | #VALUE!
| C | #VALUE!
|  | #VALUE! |  | #VALUE!
| IG | #VALUE!
SISTEMA DE CLASIFICACION AASHTO

## Apoyo 2 (hidden)
76.2 | 0 | 3" | 76.2 | 0 | 100 | 3965 | 13.33445 | 13.33445 | 100 | ESPECIFICACIONES
76.2 | 100 | 2 1/2" | 63.5 | 0 | 100 | 2751 | 9.251724 | 22.58618 | 77.41382 | Nº Malla | Abertura mm. | Especificaciones "B" | % Que Pasa
|  | 2" | 50.6 | 0 | 100 | 3682 | 12.38271 | 34.96889 | 65.03111 | 2" | 50.6
63.5 | 0 | 1 1/2" | 38.1 | 0 | 100 | 1771 | 5.955944 | 40.92484 | 59.07516 | 1 1/2" | 38.1
63.5 | 100 | 1" | 25.4 | 0 | 100 | 2425 | 8.155372 | 49.08021 | 50.91979 | 1" | 25.4
|  | 3/4" | 19.05 | 0 | 100 | 1875 | 6.3057 | 55.38591 | 44.61409 | 3/4" | 19.05
50.6 | 0 | 1/2" | 12.7 | 0 | 100 | 2111 | 7.099378 | 62.48529 | 37.51471 | 3/8" | 9.525
50.6 | 100 | 3/8" | 9.525 | 0 | 100 | 981 | 3.299142 | 65.78443 | 34.21557 | No4 | 4.76
|  | 1/4" | 6.35 | 0 | 100 | 2152 | 7.237262 | 73.02169 | 26.97831 | 10 | 2
38.1 | 0 | No4 | 4.76 | 0 | 100 | 1688.522 | 5.678567 | 78.70026 | 21.29974 | 40 | 0.42
38.1 | 100 | 8 | 2.38 | 0 | 100 | 662.1291 | 2.226767 | 80.92703 | 19.07297 | 200 | 0.074
|  | 10 | 2 | 0 | 100 | 1092.592 | 3.674432 | 84.60146 | 15.39854
25.4 | 0 | 16 | 1.19 | 0 | 100 | 753.9886 | 2.535694 | 87.13715 | 12.86285
25.4 | 100 | 20 | 0.84 | 0 | 100 | 2123.085 | 7.140022 | 94.27717 | 5.722826
|  | 30 | 0.59 | 0 | 100 | 412.2104 | 1.38628 | 95.66345 | 4.336546
19.05 | 0 | 40 | 0.42 | 0 | 100 | 812.8475 | 2.733639 | 98.39709 | 1.602907
19.05 | 100 | 50 | 0.3 | 0 | 100 | 67.78689 | 0.22797 | 98.62506 | 1.374937
|  | 60 | 0.25 | 0 | 100 | 285.4985 | 0.9601431 | 99.58521 | 0.4147943
12.7 | 0 | 80 | 0.18 | 0 | 100 | 123.3391 | 0.4147943 | 100
12.7 | 100 | 100 | 0.149 | 0 | 100
|  | 200 | 0.074 | 0 | 100 | 29735 | 100
9.525 | 0
9.525 | 100
6.35 | 0
6.35 | 100
4.76 | 0
4.76 | 100
2.38 | 0
2.38 | 100
2 | 0
2 | 100
1.19 | 0
1.19 | 100
0.84 | 0
0.84 | 100
0.59 | 0
0.59 | 100
0.42 | 0
0.42 | 100
0.3 | 0
0.3 | 100
0.25 | 0
0.25 | 100
0.18 | 0
0.18 | 100
0.149 | 0
0.149 | 100
0.074 | 0
0.074 | 100