## 1364+400
ENSAYOS DE DENSIDAD DE CAMPO
(NORMA AASHTO T-191)
PROYECTO : | ESTUDIO DEFINITIVO PARA EL MANTENIMIENTO PERIODICO DE LA CARRETERA PUNO - DESAGUADERO
TRAMO : | PUNO - ILAVE
UBICACIÓN : | 1364+400 |  | MATERIAL : | FECHA : | 2008-07-20
CALICATA N° : | CDA - 01
PROGRESIVA |  | MUESTRA: | MUESTRA: | MUESTRA: | MUESTRA:
|  | PROF. 0.025 - 0.38 | PROF.0.38 - 1.50 |  | PROF:
Lado Derecho
Peso del Material + Recipiente |  | 4270 | 3810
Peso del Recipiente |  | 0 | 0
Peso de Material Neto |  | 4270 | 3810
Peso de la Arena + Frasco |  | 6832 | 6530
Peso de Arena que Queda |  | 2370 | 2211
Peso de la Arena en el Embudo |  | 1726 | 1726
Peso de la Arena en el Hueco |  | 2736 | 2593
Densidad de Arena |  | 1.4 | 1.4
Volumen del Hueco |  | 1954.286 | 1852.143
Peso de la Grava Secada al Aire |  | 700 | 320
Volumen de la Grava Desplazada |  | 267.1756 | 122.1374
Peso Neto del Suelo |  | 3570 | 3490
Volumen del Suelo |  | 1687.11 | 1730.005
Densidad Humeda |  | 2.116044 | 2.017335
% de la Humedad Contenida |  | 4.846939 | 7.117853
Densidad Seca |  | 2.018222 | 1.883285
Máx. Densidad Determinada en Curva |  | 2.11 | 2.01
Porcentaje de Compactación |  | 95.65035 | 93.69578
Porcentaje de Compactación Especifica
Espesor Compactado
CONTROL DE HUMEDAD
Peso recipiente + suelo húmedo |  | 411 | 459
Peso recipiente + suelo seco |  | 392 | 428.5
Peso de agua |  | 19 | 30.5
Peso de recipiente
Peso de suelo seco |  | 392 | 428.5
Contenido de humedad |  | 4.846939 | 7.117853
OBSERVACIONES: |  | PESO ESPECIFICO |  | 2.62
_______________________
ING.RESPONSABLE

## 1365+400
ENSAYOS DE DENSIDAD DE CAMPO
(NORMA AASHTO T-191)
PROYECTO : | ESTUDIO DEFINITIVO PARA EL MANTENIMIENTO PERIODICO DE LA CARRETERA PUNO - ILAVE
TRAMO : | PUNO - ILAVE
UBICACIÓN : | 1365+400 |  | MATERIAL : | FECHA : | 2008-07-20
CALICATA N° : | CDA - 02
PROGRESIVA |  | MUESTRA: | MUESTRA: | MUESTRA: | MUESTRA:
|  | PROF:0.025 - 0.355 | PROF:0.355 - 1.50 | PROF: | PROF:
Lado Cento |  | DERECHO | DERECHO
Peso del Material + Recipiente |  | 4948 | 6398
Peso del Recipiente |  | 0 | 0
Peso de Material Neto |  | 4948 | 6398
Peso de la Arena + Frasco |  | 6985 | 7005
Peso de Arena que Queda |  | 2007 | 1080
Peso de la Rena en el Embudo |  | 1726 | 1726
Peso de la Arena en el Hueco |  | 3252 | 4199
Densidad de Arena |  | 1.4 | 1.4
Volumen del Hueco |  | 2322.857 | 2999.286
Peso de la Grava Secada al Aire |  | 285 | 462
Volumen de la Grava Desplazada |  | 109.6154 | 177.6923
Peso Neto del Suelo |  | 4663 | 5936
Volumen del Suelo |  | 2213.242 | 2821.593
Densidad Humeda |  | 2.106864 | 2.103776
% de la Humedad Contenida |  | 5.633803 | 7.944515
Densidad Seca |  | 1.994498 | 1.948942
Máx. Densidad Determinada en Curva |  | 2.1 | 2.04
Porcentaje de Compactación |  | 94.9761 | 95.53637
Porcentaje de Compactación Especifica
Espesor Compactado
CONTROL DE HUMEDAD
Peso recipiente + suelo húmedo |  | 540 | 428
Peso recipiente + suelo seco |  | 511.2 | 396.5
Peso de agua |  | 28.8 | 31.5
Peso de recipiente
Peso de suelo seco |  | 511.2 | 396.5
Contenido de humedad |  | 5.633803 | 7.944515
OBSERVACIONES: |  | PESO ESPECIFICO |  | 2.6
_______________________
ING.RESPONSABLE

## 1374+800
ENSAYOS DE DENSIDAD DE CAMPO
(NORMA AASHTO T-191)
PROYECTO : | ESTUDIO DEFINITIVO PARA EL MATENIMIENTO PERIODICO DE LA CARRETERA PUNO - ILAVE
TRAMO : | PUNO - ILAVE
UBICACIÓN : | 1374+800 |  | MATERIAL : | FECHA : | 2008-07-20
CALICATA N° : | CDA - 03
PROGRESIVA |  | MUESTRA: | MUESTRA: | MUESTRA: | MUESTRA:
|  | PROF:0.025 - 0.45 | PROF:0.45 - 0.70 | PROF:0.70 - 1.50 | PROF:
Lado IZQUIERDO |  | IZQUIERDO | IZQUIERDO | IZQUIERDO
Peso del Material + Recipiente |  | 4003 | 4395 | 3970
Peso del Recipiente |  | 0 | 0 | 0
Peso de Material Neto |  | 4003 | 4395 | 3970
Peso de la Arena + Frasco |  | 7085 | 7022 | 7022
Peso de Arena que Queda |  | 2776 | 2475 | 2475
Peso de la Rena en el Embudo |  | 1726 | 1726 | 1726
Peso de la Arena en el Hueco |  | 2583 | 2821 | 2821
Densidad de Arena |  | 1.4 | 1.4 | 1.4
Volumen del Hueco |  | 1845 | 2015 | 2015
Peso de la Grava Secada al Aire |  | 469 | 460 | 361
Volumen de la Grava Desplazada |  | 177.6515 | 174.2424 | 136.7424
Peso Neto del Suelo |  | 3534 | 3935 | 3609
Volumen del Suelo |  | 1667.348 | 1840.758 | 1878.258
Densidad Humeda |  | 2.119533 | 2.137707 | 1.921462
% de la Humedad Contenida |  | 4.951351 | 8.8 | 6.8
Densidad Seca |  | 2.019538 | 1.964804 | 1.799121
Máx. Densidad Determinada en Curva |  | 2.11 | 2.076 | 2.06
Porcentaje de Compactación |  | 95.71272 | 94.64374 | 87.33599
Porcentaje de Compactación Especifica
Espesor Compactado
CONTROL DE HUMEDAD
Peso recipiente + suelo húmedo |  | 485.4 | 544 | 534
Peso recipiente + suelo seco |  | 462.5 | 500 | 500
Peso de agua |  | 22.9 | 44 | 34
Peso de recipiente
Peso de suelo seco |  | 462.5 | 500 | 500
Contenido de humedad |  | 4.951351 | 8.8 | 6.8
OBSERVACIONES: |  | PESO ESPECIFICO |  | 2.64
_______________________
ING.RESPONSABLE

## 1377+300
ENSAYOS DE DENSIDAD DE CAMPO
(NORMA AASHTO T-191)
PROYECTO : | ESTUDIO DEFINITIVO PARA EL MEJORAMIENTO Y REHABILITACION DE LA CARRETERA SICUANI - EL DESCANSO - YAURI
TRAMO : | COLPAHUAYCO - LANGUI
UBICACIÓN : | 1377+300 |  | MATERIAL : | FECHA : | 2008-07-20
CALICATA N° : | CDA - 04
PROGRESIVA |  | MUESTRA:BASE | MUESTRA:SUB-BASE | MUESTRA: | MUESTRA:
|  | PROF:0.150 - 0.350 | PROF:0.350 - 0.600 | PROF: | PROF:
Lado DERECHO |  | DERECHO | DERECHO
Peso del Material + Recipiente |  | 4988 | 5070
Peso del Recipiente |  | 0 | 0
Peso de Material Neto |  | 4988 | 5070
Peso de la Arena + Frasco |  | 6950 | 6951
Peso de Arena que Queda |  | 1936 | 1810
Peso de la Rena en el Embudo |  | 1726 | 1726
Peso de la Arena en el Hueco |  | 3288 | 3415
Densidad de Arena |  | 1.4 | 1.4
Volumen del Hueco |  | 2348.571 | 2439.286
Peso de la Grava Secada al Aire |  | 475 | 1405
Volumen de la Grava Desplazada |  | 177.2388 | 524.2537
Peso Neto del Suelo |  | 4513 | 3665
Volumen del Suelo |  | 2171.333 | 1915.032
Densidad Humeda |  | 2.078447 | 1.913806
% de la Humedad Contenida |  | 5.252101 | 10.77258
Densidad Seca |  | 1.974732 | 1.727689
Máx. Densidad Determinada en Curva |  | 2.066 | 1.84
Porcentaje de Compactación |  | 95.58239 | 93.89617
Porcentaje de Compactación Especifica
Espesor Compactado
CONTROL DE HUMEDAD
Peso recipiente + suelo húmedo |  | 501 | 509
Peso recipiente + suelo seco |  | 476 | 459.5
Peso de agua |  | 25 | 49.5
Peso de recipiente
Peso de suelo seco |  | 476 | 459.5
Contenido de humedad |  | 5.252101 | 10.77258
OBSERVACIONES: |  | PESO ESPECIFICO |  | 2.68
_______________________
ING.RESPONSABLE

## 1380+900
ENSAYOS DE DENSIDAD DE CAMPO
(NORMA AASHTO T-191)
PROYECTO : | ESTUDIO DEFINITIVO PARA EL MANTENIMIENTO PERIODICO DE LA CARRETERA PUNO - ILAVE
TRAMO : | PUNO - ILAVE
UBICACIÓN : | 1380+900 |  | MATERIAL : | FECHA : | 2008-07-20
CALICATA N° : | CDA - 05
PROGRESIVA |  | MUESTRA: | MUESTRA: | MUESTRA: | MUESTRA:
|  | PROF:0.060 - 0.260 | PROF:0.260 - 1.50 |  | PROF:
Lado Derecho
Peso del Material + Recipiente |  | 4360 | 3728
Peso del Recipiente |  | 0 | 0
Peso de Material Neto |  | 4360 | 3728
Peso de la Arena + Frasco |  | 6832 | 6530
Peso de Arena que Queda |  | 2370 | 2211
Peso de la Arena en el Embudo |  | 1726 | 1726
Peso de la Arena en el Hueco |  | 2736 | 2593
Densidad de Arena |  | 1.4 | 1.4
Volumen del Hueco |  | 1954.286 | 1852.143
Peso de la Grava Secada al Aire |  | 700 | 120
Volumen de la Grava Desplazada |  | 267.1756 | 45.80153
Peso Neto del Suelo |  | 3660 | 3608
Volumen del Suelo |  | 1687.11 | 1806.341
Densidad Humeda |  | 2.16939 | 1.997408
% de la Humedad Contenida |  | 5.637755 | 5.017503
Densidad Seca |  | 2.053612 | 1.901976
Máx. Densidad Determinada en Curva |  | 2.11 | 2.07
Porcentaje de Compactación |  | 97.3276 | 91.8829
Porcentaje de Compactación Especifica
Espesor Compactado
CONTROL DE HUMEDAD
Peso recipiente + suelo húmedo |  | 414.1 | 450
Peso recipiente + suelo seco |  | 392 | 428.5
Peso de agua |  | 22.1 | 21.5
Peso de recipiente
Peso de suelo seco |  | 392 | 428.5
Contenido de humedad |  | 5.637755 | 5.017503
OBSERVACIONES: |  | PESO ESPECIFICO |  | 2.62
_______________________
ING.RESPONSABLE

## 1381+300
ENSAYOS DE DENSIDAD DE CAMPO
(NORMA AASHTO T-191)
PROYECTO : | ESTUDIO DEFINITIVO PARA EL MEJORAMIENTO Y REHABILITACION DE LA CARRETERA SICUANI - EL DESCANSO - YAURI
TRAMO : | COLPAHUAYCO - LANGUI
UBICACIÓN : | 1381+300 |  | MATERIAL : | FECHA : | 2008-07-20
CALICATA N° : | CDA - 06
PROGRESIVA |  | MUESTRA: | MUESTRA: | MUESTRA: | MUESTRA:
|  | PROF:0.060 - 0.210 | PROF:0.210 - 1.50 | PROF: | PROF:
Lado Derecho
Peso del Material + Recipiente |  | 4295 | 4058
Peso del Recipiente |  | 0 | 0
Peso de Material Neto |  | 4295 | 4058
Peso de la Arena + Frasco |  | 6832 | 6530
Peso de Arena que Queda |  | 2370 | 2211
Peso de la Arena en el Embudo |  | 1726 | 1726
Peso de la Arena en el Hueco |  | 2736 | 2593
Densidad de Arena |  | 1.4 | 1.4
Volumen del Hueco |  | 1954.286 | 1852.143
Peso de la Grava Secada al Aire |  | 700 | 120
Volumen de la Grava Desplazada |  | 267.1756 | 45.80153
Peso Neto del Suelo |  | 3595 | 3938
Volumen del Suelo |  | 1687.11 | 1806.341
Densidad Humeda |  | 2.130863 | 2.180097
% de la Humedad Contenida |  | 5.739796 | 7.351225
Densidad Seca |  | 2.015195 | 2.030808
Máx. Densidad Determinada en Curva |  | 2.11 | 2.15
Porcentaje de Compactación |  | 95.50685 | 94.45619
Porcentaje de Compactación Especifica
Espesor Compactado
CONTROL DE HUMEDAD
Peso recipiente + suelo húmedo |  | 414.5 | 460
Peso recipiente + suelo seco |  | 392 | 428.5
Peso de agua |  | 22.5 | 31.5
Peso de recipiente
Peso de suelo seco |  | 392 | 428.5
Contenido de humedad |  | 5.739796 | 7.351225
OBSERVACIONES: |  | PESO ESPECIFICO |  | 2.62
_______________________
ING.RESPONSABLE

## 1381+750
ENSAYOS DE DENSIDAD DE CAMPO
(NORMA AASHTO T-191)
PROYECTO : | ESTUDIO DEFINITIVO PARA EL MANTENIMIENTO PERIODICO DE LA CARRETERA PUNO - ILAVE
TRAMO : | PUNO - ILAVE
UBICACIÓN : | 1381+750 |  | MATERIAL : | FECHA : | 2008-07-21
CALICATA N° : | CDA - 07
PROGRESIVA |  | MUESTRA: | MUESTRA: | MUESTRA: | MUESTRA:
|  | PROF:0.040 - 0.240 | PROF:0.240 - 1.50 | PROF: | PROF:
Lado IZQUIERDO |  | IZQUIERDO | IZQUIERDO
Peso del Material + Recipiente |  | 4355 | 4000
Peso del Recipiente |  | 0 | 0
Peso de Material Neto |  | 4355 | 4000
Peso de la Arena + Frasco |  | 6832 | 6530
Peso de Arena que Queda |  | 2370 | 2211
Peso de la Arena en el Embudo |  | 1726 | 1726
Peso de la Arena en el Hueco |  | 2736 | 2593
Densidad de Arena |  | 1.4 | 1.4
Volumen del Hueco |  | 1954.286 | 1852.143
Peso de la Grava Secada al Aire |  | 700 | 328
Volumen de la Grava Desplazada |  | 267.1756 | 125.1908
Peso Neto del Suelo |  | 3655 | 3672
Volumen del Suelo |  | 1687.11 | 1726.952
Densidad Humeda |  | 2.166426 | 2.12629
% de la Humedad Contenida |  | 5.739796 | 6.884481
Densidad Seca |  | 2.048828 | 1.989334
Máx. Densidad Determinada en Curva |  | 2.11 | 2.14
Porcentaje de Compactación |  | 97.10085 | 92.95954
Porcentaje de Compactación Especifica
Espesor Compactado
CONTROL DE HUMEDAD
Peso recipiente + suelo húmedo |  | 414.5 | 458
Peso recipiente + suelo seco |  | 392 | 428.5
Peso de agua |  | 22.5 | 29.5
Peso de recipiente
Peso de suelo seco |  | 392 | 428.5
Contenido de humedad |  | 5.739796 | 6.884481
OBSERVACIONES: |  | PESO ESPECIFICO |  | 2.62
_______________________
ING.RESPONSABLE

## 1382+000
ENSAYOS DE DENSIDAD DE CAMPO
(NORMA AASHTO T-191)
PROYECTO : | ESTUDIO DEFINITIVO PARA EL MATENIMIENTO PERIODICO DE LA CARRETERA PUNO - DESAGUADERO
TRAMO : | PUNO - ILAVE
UBICACIÓN : | 1382+000 |  | MATERIAL : | FECHA : | 2008-07-21
CALICATA N° : | CDA - 08
PROGRESIVA |  | MUESTRA: | MUESTRA: | MUESTRA: | MUESTRA:
|  | PROF:0.020 - 0.170 | PROF:0.170 - 1.50 | PROF: | PROF:
Lado DERECHO |  | DERECHO | DERECHO
Peso del Material + Recipiente |  | 4255 | 4020
Peso del Recipiente |  | 0 | 0
Peso de Material Neto |  | 4255 | 4020
Peso de la Arena + Frasco |  | 6832 | 6530
Peso de Arena que Queda |  | 2370 | 2211
Peso de la Arena en el Embudo |  | 1726 | 1726
Peso de la Arena en el Hueco |  | 2736 | 2593
Densidad de Arena |  | 1.4 | 1.4
Volumen del Hueco |  | 1954.286 | 1852.143
Peso de la Grava Secada al Aire |  | 789 | 628
Volumen de la Grava Desplazada |  | 298.8636 | 237.8788
Peso Neto del Suelo |  | 3466 | 3392
Volumen del Suelo |  | 1655.422 | 1614.264
Densidad Humeda |  | 2.093726 | 2.101267
% de la Humedad Contenida |  | 6.071429 | 5.950992
Densidad Seca |  | 1.973883 | 1.983244
Máx. Densidad Determinada en Curva |  | 2.11 | 2.14
Porcentaje de Compactación |  | 93.54896 | 92.67497
Porcentaje de Compactación Especifica
Espesor Compactado
CONTROL DE HUMEDAD
Peso recipiente + suelo húmedo |  | 415.8 | 454
Peso recipiente + suelo seco |  | 392 | 428.5
Peso de agua |  | 23.8 | 25.5
Peso de recipiente
Peso de suelo seco |  | 392 | 428.5
Contenido de humedad |  | 6.071429 | 5.950992
OBSERVACIONES: |  | PESO ESPECIFICO |  | 2.64
_______________________
ING.RESPONSABLE

## 1382+800
ENSAYOS DE DENSIDAD DE CAMPO
(NORMA AASHTO T-191)
PROYECTO : | ESTUDIO DEFINITIVO PARA EL MANTENIMIENTO PERIODICO DE LA CARRETERA PUNO - DESAGUADERO
TRAMO : | PUNO - ILAVE
UBICACIÓN : | 1382+800 |  | MATERIAL : | FECHA : | 2008-07-21
CALICATA N° : | CDA - 09
PROGRESIVA |  | MUESTRA: | MUESTRA: | MUESTRA: | MUESTRA:
|  | PROF:0.040 - 0.240 | PROF:0.240 - 1.00 | PROF:1.00 - 1.50 | PROF:
Lado Derecho
Peso del Material + Recipiente |  | 4475 | 3920
Peso del Recipiente |  | 0 | 0
Peso de Material Neto |  | 4475 | 3920
Peso de la Arena + Frasco |  | 6832 | 6530
Peso de Arena que Queda |  | 2370 | 2211
Peso de la Arena en el Embudo |  | 1726 | 1726
Peso de la Arena en el Hueco |  | 2736 | 2593
Densidad de Arena |  | 1.4 | 1.4
Volumen del Hueco |  | 1954.286 | 1852.143
Peso de la Grava Secada al Aire |  | 801 | 328
Volumen de la Grava Desplazada |  | 308.0769 | 126.1538
Peso Neto del Suelo |  | 3674 | 3592
Volumen del Suelo |  | 1646.209 | 1725.989
Densidad Humeda |  | 2.231795 | 2.081126
% de la Humedad Contenida |  | 6.632653 | 5.250875
Densidad Seca |  | 2.092975 | 1.9773
Máx. Densidad Determinada en Curva |  | 2.157 | 2.157
Porcentaje de Compactación |  | 97.03175 | 91.66899
Porcentaje de Compactación Especifica
Espesor Compactado
CONTROL DE HUMEDAD
Peso recipiente + suelo húmedo |  | 418 | 451
Peso recipiente + suelo seco |  | 392 | 428.5
Peso de agua |  | 26 | 22.5
Peso de recipiente
Peso de suelo seco |  | 392 | 428.5
Contenido de humedad |  | 6.632653 | 5.250875
OBSERVACIONES: |  | PESO ESPECIFICO |  | 2.6
_______________________
ING.RESPONSABLE

## 1383+400
ENSAYOS DE DENSIDAD DE CAMPO
(NORMA AASHTO T-191)
PROYECTO : | ESTUDIO DEFINITIVO PARA EL MANTENIMIENTO PERIODICO DE LA CARRETERA PUNO - DESAGUADERO
TRAMO : | PUNO - DESAGUADERO
UBICACIÓN : | 1383+400 |  | MATERIAL : | FECHA : | 2008-07-21
CALICATA N° : | CDA - 10
PROGRESIVA |  | MUESTRA: | MUESTRA: | MUESTRA: | MUESTRA:
|  | PROF:0.040 - 0.190 | PROF:0.190 - 1.20 |  | PROF:
Lado Derecho
Peso del Material + Recipiente |  | 4296 | 3878
Peso del Recipiente |  | 0 | 0
Peso de Material Neto |  | 4296 | 3878
Peso de la Arena + Frasco |  | 6832 | 6530
Peso de Arena que Queda |  | 2370 | 2211
Peso de la Arena en el Embudo |  | 1726 | 1726
Peso de la Arena en el Hueco |  | 2736 | 2593
Densidad de Arena |  | 1.4 | 1.4
Volumen del Hueco |  | 1954.286 | 1852.143
Peso de la Grava Secada al Aire |  | 719 | 424
Volumen de la Grava Desplazada |  | 276.5385 | 163.0769
Peso Neto del Suelo |  | 3577 | 3454
Volumen del Suelo |  | 1677.747 | 1689.066
Densidad Humeda |  | 2.132026 | 2.044917
% de la Humedad Contenida |  | 4.591837 | 4.550758
Densidad Seca |  | 2.038424 | 1.955909
Máx. Densidad Determinada en Curva |  | 2.11 | 2.11
Porcentaje de Compactación |  | 96.60779 | 92.69709
Porcentaje de Compactación Especifica
Espesor Compactado
CONTROL DE HUMEDAD
Peso recipiente + suelo húmedo |  | 410 | 448
Peso recipiente + suelo seco |  | 392 | 428.5
Peso de agua |  | 18 | 19.5
Peso de recipiente
Peso de suelo seco |  | 392 | 428.5
Contenido de humedad |  | 4.591837 | 4.550758
OBSERVACIONES: |  | PESO ESPECIFICO |  | 2.6
_______________________
ING.RESPONSABLE

## 1386+300
ENSAYOS DE DENSIDAD DE CAMPO
(NORMA AASHTO T-191)
PROYECTO : | ESTUDIO DEFINITIVO PARA EL MANTENIMIENTO PERIODICO DE LA CARRETERA PUNO - DESAGUADERO
TRAMO : | PUNO - ILAVE
UBICACIÓN : | 1386+300 |  | MATERIAL : | FECHA : | 2008-07-21
CALICATA N° : | CDA - 11
PROGRESIVA |  | MUESTRA: | MUESTRA: | MUESTRA: | MUESTRA:
|  | PROF:0.040 - 0.390 | PROF:0.390 - 0.890 |  | PROF:
Lado Derecho |  | DERECHO | DERECHO
Peso del Material + Recipiente |  | 4220 | 3958
Peso del Recipiente |  | 0 | 0
Peso de Material Neto |  | 4220 | 3958
Peso de la Arena + Frasco |  | 6832 | 6530
Peso de Arena que Queda |  | 2370 | 2211
Peso de la Arena en el Embudo |  | 1726 | 1726
Peso de la Arena en el Hueco |  | 2736 | 2593
Densidad de Arena |  | 1.4 | 1.4
Volumen del Hueco |  | 1954.286 | 1852.143
Peso de la Grava Secada al Aire |  | 822 | 398
Volumen de la Grava Desplazada |  | 318.6047 | 154.2636
Peso Neto del Suelo |  | 3398 | 3560
Volumen del Suelo |  | 1635.681 | 1697.879
Densidad Humeda |  | 2.077422 | 2.096733
% de la Humedad Contenida |  | 5.102041 | 7.934656
Densidad Seca |  | 1.976576 | 1.942595
Máx. Densidad Determinada en Curva |  | 2.11 | 2.11
Porcentaje de Compactación |  | 93.67661 | 92.06612
Porcentaje de Compactación Especifica
Espesor Compactado
CONTROL DE HUMEDAD
Peso recipiente + suelo húmedo |  | 412 | 462.5
Peso recipiente + suelo seco |  | 392 | 428.5
Peso de agua |  | 20 | 34
Peso de recipiente
Peso de suelo seco |  | 392 | 428.5
Contenido de humedad |  | 5.102041 | 7.934656
OBSERVACIONES: |  | PESO ESPECIFICO |  | 2.58
_______________________
ING.RESPONSABLE

## 1392+500
ENSAYOS DE DENSIDAD DE CAMPO
(NORMA AASHTO T-191)
PROYECTO : | ESTUDIO DEFINITIVO PARA EL MANTENIMIENTO PERIODICO DE LA CARRETERA PUNO - DESAGUADERO
TRAMO : | PUNO - ILAVE
UBICACIÓN : | 1392+500 |  | MATERIAL : | FECHA : | 2008-07-21
CALICATA N° : | CDA - 12
PROGRESIVA |  | MUESTRA: | MUESTRA: | MUESTRA: | MUESTRA:
|  | PROF:0.035 - 0.44 | PROF:0.44 - 1.50 |  | PROF:
Lado Derecho |  | DERECHO | DERECHO
Peso del Material + Recipiente |  | 4100 | 4078
Peso del Recipiente |  | 0 | 0
Peso de Material Neto |  | 4100 | 4078
Peso de la Arena + Frasco |  | 6832 | 6530
Peso de Arena que Queda |  | 2370 | 2211
Peso de la Arena en el Embudo |  | 1726 | 1726
Peso de la Arena en el Hueco |  | 2736 | 2593
Densidad de Arena |  | 1.4 | 1.4
Volumen del Hueco |  | 1954.286 | 1852.143
Peso de la Grava Secada al Aire |  | 413 | 466
Volumen de la Grava Desplazada |  | 158.8462 | 179.2308
Peso Neto del Suelo |  | 3687 | 3612
Volumen del Suelo |  | 1795.44 | 1672.912
Densidad Humeda |  | 2.053536 | 2.159109
% de la Humedad Contenida |  | 4.591837 | 11.55193
Densidad Seca |  | 1.963381 | 1.93552
Máx. Densidad Determinada en Curva |  | 2.11 | 2.11
Porcentaje de Compactación |  | 93.05123 | 91.73078
Porcentaje de Compactación Especifica
Espesor Compactado
CONTROL DE HUMEDAD
Peso recipiente + suelo húmedo |  | 410 | 478
Peso recipiente + suelo seco |  | 392 | 428.5
Peso de agua |  | 18 | 49.5
Peso de recipiente
Peso de suelo seco |  | 392 | 428.5
Contenido de humedad |  | 4.591837 | 11.55193
OBSERVACIONES: |  | PESO ESPECIFICO |  | 2.6
_______________________
ING.RESPONSABLE

## 1407+500
ENSAYOS DE DENSIDAD DE CAMPO
(NORMA AASHTO T-191)
PROYECTO : | ESTUDIO DEFINITIVO PARA EL MANTENIMIENTO PERIODICO DE LA CARRETERA PUNO - DESAGUADERO
TRAMO : | PUNO - ILAVE
UBICACIÓN : | 1407+500 |  | MATERIAL : | FECHA : | 2008-07-21
CALICATA N° : | CDA - 13
PROGRESIVA |  | MUESTRA: | MUESTRA: | MUESTRA: | MUESTRA:
|  | PROF:0.040 - 0.440 | PROF:0.440 - 0.740 | PRO.0.740 - 1.50 | PROF:
Lado Derecho |  | DERECHO | DERECHO
Peso del Material + Recipiente |  | 4198 | 3900 | 3028
Peso del Recipiente |  | 0 | 0 | 0
Peso de Material Neto |  | 4198 | 3900 | 3028
Peso de la Arena + Frasco |  | 6832 | 6530 | 6830
Peso de Arena que Queda |  | 2370 | 2211 | 2211
Peso de la Arena en el Embudo |  | 1726 | 1726 | 1726
Peso de la Arena en el Hueco |  | 2736 | 2593 | 2893
Densidad de Arena |  | 1.4 | 1.4 | 1.4
Volumen del Hueco |  | 1954.286 | 1852.143 | 2066.429
Peso de la Grava Secada al Aire |  | 375 | 310 | 300
Volumen de la Grava Desplazada |  | 144.2308 | 119.2308 | 115.3846
Peso Neto del Suelo |  | 3823 | 3590 | 2728
Volumen del Suelo |  | 1810.055 | 1732.912 | 1951.044
Densidad Humeda |  | 2.112091 | 2.071657 | 1.398226
% de la Humedad Contenida |  | 4.336735 | 8.751459 | 19.95333
Densidad Seca |  | 2.024302 | 1.904947 | 1.165642
Máx. Densidad Determinada en Curva |  | 2.11 | 2.03 | 1.42
Porcentaje de Compactación |  | 95.93848 | 93.83974 | 82.08743
Porcentaje de Compactación Especifica
Espesor Compactado
CONTROL DE HUMEDAD
Peso recipiente + suelo húmedo |  | 409 | 466 | 514
Peso recipiente + suelo seco |  | 392 | 428.5 | 428.5
Peso de agua |  | 17 | 37.5 | 85.5
Peso de recipiente
Peso de suelo seco |  | 392 | 428.5 | 428.5
Contenido de humedad |  | 4.336735 | 8.751459 | 19.95333
OBSERVACIONES: |  | PESO ESPECIFICO |  | 2.6
_______________________
ING.RESPONSABLE

## 1408+300
ENSAYOS DE DENSIDAD DE CAMPO
(NORMA AASHTO T-191)
PROYECTO : | ESTUDIO DEFINITIVO PARA EL MANTENIMIENTO PERIODICO DE LA CARRETERA PUNO - DESAGUADERO
TRAMO : | PUNO - ILAVE
UBICACIÓN : | 1408+300 |  | MATERIAL : | FECHA : | 2008-07-21
CALICATA N° : | CDA - 14
PROGRESIVA |  | MUESTRA: | MUESTRA: | MUESTRA: | MUESTRA:
|  | PROF:0.030 - 0.380 | PROF:0.380 - 0.480 | PRO.0.480 - 1.50 | PROF:
Lado Derecho |  | DERECHO | DERECHO
Peso del Material + Recipiente |  | 4298 | 3700 | 3128
Peso del Recipiente |  | 0 | 0 | 0
Peso de Material Neto |  | 4298 | 3700 | 3128
Peso de la Arena + Frasco |  | 6832 | 6530 | 6830
Peso de Arena que Queda |  | 2370 | 2211 | 2212
Peso de la Arena en el Embudo |  | 1726 | 1726 | 1726
Peso de la Arena en el Hueco |  | 2736 | 2593 | 2892
Densidad de Arena |  | 1.4 | 1.4 | 1.4
Volumen del Hueco |  | 1954.286 | 1852.143 | 2065.714
Peso de la Grava Secada al Aire |  | 718 | 295 | 278
Volumen de la Grava Desplazada |  | 276.1538 | 113.4615 | 106.9231
Peso Neto del Suelo |  | 3580 | 3405 | 2850
Volumen del Suelo |  | 1678.132 | 1738.681 | 1958.791
Densidad Humeda |  | 2.133325 | 1.958381 | 1.454979
% de la Humedad Contenida |  | 7.653061 | 5.250875 | 19.95333
Densidad Seca |  | 1.981666 | 1.860679 | 1.212954
Máx. Densidad Determinada en Curva |  | 2.06 | 2.01 | 1.42
Porcentaje de Compactación |  | 96.1974 | 92.57109 | 85.41931
Porcentaje de Compactación Especifica
Espesor Compactado
CONTROL DE HUMEDAD
Peso recipiente + suelo húmedo |  | 422 | 451 | 514
Peso recipiente + suelo seco |  | 392 | 428.5 | 428.5
Peso de agua |  | 30 | 22.5 | 85.5
Peso de recipiente
Peso de suelo seco |  | 392 | 428.5 | 428.5
Contenido de humedad |  | 7.653061 | 5.250875 | 19.95333
OBSERVACIONES: |  | PESO ESPECIFICO |  | 2.6
_______________________
ING.RESPONSABLE

## 1410+700
ENSAYOS DE DENSIDAD DE CAMPO
(NORMA AASHTO T-191)
PROYECTO : | ESTUDIO DEFINITIVO PARA EL MANTENIMIENTO PERIODICO DE LS CARRETERA PUNO - DESAGUADERO
TRAMO : | PUNO - ILAVE
UBICACIÓN : | 1410+700 |  | MATERIAL : | FECHA : | 2008-07-21
CALICATA N° : | CDA - 15
PROGRESIVA |  | MUESTRA: | MUESTRA: | MUESTRA: | MUESTRA:
|  | PROF:0.045 - 0.45 | PROF:0.045 - 0.650 | PROF:0.650 - 1.050 | PROF:1.050 - 1.500
Lado Derecho |  | DERECHO | DERECHO | DERECHO | DERECHO
Peso del Material + Recipiente |  | 4292 | 3690 | 3095 | 2440
Peso del Recipiente |  | 0 | 0 | 0 | 0
Peso de Material Neto |  | 4292 | 3690 | 3095 | 2440
Peso de la Arena + Frasco |  | 6832 | 6530 | 6830 | 6728
Peso de Arena que Queda |  | 2370 | 2211 | 2212 | 2614
Peso de la Arena en el Embudo |  | 1726 | 1726 | 1726 | 1726
Peso de la Arena en el Hueco |  | 2736 | 2593 | 2892 | 2388
Densidad de Arena |  | 1.4 | 1.4 | 1.4 | 1.4
Volumen del Hueco |  | 1954.286 | 1852.143 | 2065.714 | 1705.714
Peso de la Grava Secada al Aire |  | 658 | 314 | 298 | 144
Volumen de la Grava Desplazada |  | 251.145 | 119.8473 | 113.7405 | 54.96183
Peso Neto del Suelo |  | 3634 | 3376 | 2797 | 2296
Volumen del Suelo |  | 1703.141 | 1732.296 | 1951.974 | 1650.752
Densidad Humeda |  | 2.133705 | 1.948859 | 1.432909 | 1.390881
% de la Humedad Contenida |  | 7.52551 | 6.184364 | 18.64802 | 20.93567
Densidad Seca |  | 1.984371 | 1.835354 | 1.207697 | 1.1501
Máx. Densidad Determinada en Curva |  | 2.07 | 2.01 | 1.42 | 1.44
Porcentaje de Compactación |  | 95.86334 | 91.31115 | 85.04908 | 79.86804
Porcentaje de Compactación Especifica
Espesor Compactado
CONTROL DE HUMEDAD
Peso recipiente + suelo húmedo |  | 421.5 | 455 | 509 | 517
Peso recipiente + suelo seco |  | 392 | 428.5 | 429 | 427.5
Peso de agua |  | 29.5 | 26.5 | 80 | 89.5
Peso de recipiente
Peso de suelo seco |  | 392 | 428.5 | 429 | 427.5
Contenido de humedad |  | 7.52551 | 6.184364 | 18.64802 | 20.93567
OBSERVACIONES: |  | PESO ESPECIFICO |  | 2.62
_______________________
ING.RESPONSABLE

## 1412+450
ENSAYOS DE DENSIDAD DE CAMPO
(NORMA AASHTO T-191)
PROYECTO : | ESTUDIO DEFINITIVO PARA EL MATENIMIENTO PERIODICO DE LA CARRETERA PUNO-DESAGUADERO
TRAMO : | PUNO - ILAVE
UBICACIÓN : | 1412+450 |  | MATERIAL : | FECHA : | 2008-07-21
CALICATA N° : | CDA - 16
PROGRESIVA |  | MUESTRA: | MUESTRA: | MUESTRA: | MUESTRA:
|  | PROF:0.020 - 0.30 | PROF:0.30 - 1.50 |  | PROF:
Lado IZQUIERDO |  | IZQUIERDO | IZQUIERDO
Peso del Material + Recipiente |  | 4120 | 3902
Peso del Recipiente |  | 0 | 0
Peso de Material Neto |  | 4120 | 3902
Peso de la Arena + Frasco |  | 6832 | 6530
Peso de Arena que Queda |  | 2370 | 2211
Peso de la Arena en el Embudo |  | 1726 | 1726
Peso de la Arena en el Hueco |  | 2736 | 2593
Densidad de Arena |  | 1.4 | 1.4
Volumen del Hueco |  | 1954.286 | 1852.143
Peso de la Grava Secada al Aire |  | 424 | 362
Volumen de la Grava Desplazada |  | 161.8321 | 138.1679
Peso Neto del Suelo |  | 3696 | 3540
Volumen del Suelo |  | 1792.454 | 1713.975
Densidad Humeda |  | 2.061978 | 2.065374
% de la Humedad Contenida |  | 7.397959 | 8.518086
Densidad Seca |  | 1.919942 | 1.903254
Máx. Densidad Determinada en Curva |  | 2.06 | 2.03
Porcentaje de Compactación |  | 93.20104 | 93.75634
Porcentaje de Compactación Especifica
Espesor Compactado
CONTROL DE HUMEDAD
Peso recipiente + suelo húmedo |  | 421 | 465
Peso recipiente + suelo seco |  | 392 | 428.5
Peso de agua |  | 29 | 36.5
Peso de recipiente
Peso de suelo seco |  | 392 | 428.5
Contenido de humedad |  | 7.397959 | 8.518086
OBSERVACIONES: |  | PESO ESPECIFICO |  | 2.62
_______________________
ING.RESPONSABLE