## Granulo
|  | CARRETERA : |  | PUNO - ILAVE
|  | TRAMO : |  | Km. 1363+000 - Km. 1413+000
|  | PROYECTO : |  | ESTUDIO DEFINITIVO PARA EL MANTENIMIENTO PERIÓDICO DE LA
CARRETERA PUNO - DESAGUADERO TRAMO PUNO - ILAVE
Análisis Mecánico por Tamizado ASTM D-422
Ubicación(Km) |  | 1364+400 Km.
Calicata |  | CDA - 1 | [5 empty] | HUMEDAD NATURAL
Muestra |  | M - 1 | [5 empty] | Sh + Tara | : | 470.39
Prof. (m) |  | 0.03 - 0.38 | [5 empty] | Ss + Tara | : | 457.5
Fecha |  | 2008-07-30 | [5 empty] | Tara | : | 0
Datos de Ensayo: | [7 empty] | Peso Agua | : | 12.89
Peso de muestra humeda |  | : | [5 empty] | Peso Seco | : | 457.5
Peso de muestra seca |  | : | 8094 |  |  |  |  | Humedad(%) | : | 2.817486
Peso de muestra lavada |  | : | 6887.032
Tamices | Abertura | Peso | %Retenido | %Retenido | % que | Especificación |  |  | PROP. FISICAS
ASTM | en mm. | Retenido | Parcial | Acumulado | Pasa
3" | 76.2 | [7 empty] | L. Líquido | : | 20.8 | 4553
2 1/2" | 63.5 | 0 |  |  | 100 |  |  |  | L. Plástico | : | 13.58424
2" | 50.6 | 550 | 6.795157 | 6.795157 | 93.20484 | 100 | - | 100 | Ind. Plástico | : | 7.215763
1 1/2" | 38.1 | 285 | 3.521127 | 10.31628 | 89.68372 |  |  |  | Clas. SUCS | : | GC |  |  |  |  | 50.6 | 100 | 100
1" | 25.4 | 285 | 3.521127 | 13.83741 | 86.16259 |  |  |  | Clas. AASHTO | : | A-2-4 (0) |  |  |  |  | 9.525 | 30 | 65
3/4" | 19.05 | 521 | 6.436867 | 20.27428 | 79.72572 |  |  |  | OBSERVACIONES | [6 empty] | 4.76 | 25 | 55
1/2" | 12.7 | 215 | 2.656289 | 22.93057 | 77.06943 | [9 empty] | 43.74846 | 2 | 15 | 40
3/8" | 9.525 | 485 | 5.992093 | 28.92266 | 71.07734 | 30 | - | 65 |  |  |  | P. Grueso: | 3541 |  | 41.33966 | 0.42 | 8 | 20
Nº4 | 4.76 | 1200 | 14.8258 | 43.74846 | 56.25154 | 25 | - | 55 |  |  |  | P. Fino: | 4553 |  | 14.91188 | 0.074 | 2 | 8
Nº10 | 2 | 791.8737 | 9.783465 | 53.53192 | 46.46808 | 15 | - | 40 |  |  |  | Total: | 8094 |  | 100
Nº20 | 0.84 | 368.2208 | 4.549305 | 58.08123 | 41.91877 | [6 empty] | Nº10 | 79.57 | 791.8737
Nº40 | 0.42 | 454.3048 | 5.612859 | 63.69409 | 36.30591 | 8 | - | 20 |  |  |  | Nº20 | 37 | 368.2208
Nº50 | 0.297 | 178.7363 | 2.208257 | 65.90234 | 34.09766 | [6 empty] | Nº40 | 45.65 | 454.3048 | 8094
Nº100 | 0.15 | 876.1664 | 10.82489 | 76.72723 | 23.27277 | [6 empty] | Nº50 | 17.96 | 178.7363
Nº200 | 0.074 | 676.7301 | 8.360885 | 85.08812 | 14.91188 | 2 | - | 8 |  |  |  | Nº100 | 88.04 | 876.1664
PASA |  | 1206.968 | 14.91188 | 100 | [7 empty] | Nº200 | 68 | 676.7301
[12 empty] | PASA | 121.28 | 1206.968
[12 empty] | Porcion | 457.5
Diametro efectivos
D10
[13 empty] | 0.01 | 10
[13 empty] | 0.03 | 10
[13 empty] | 0.03 | 0
Cu
[13 empty] | D30 |  | 193.3333
[13 empty] | 0.01 | 30
[13 empty] | 0.22 | 30 | Cc
[13 empty] | 0.22 | 0 | 0.2781609
D60
[13 empty] | 0.01 | 60
[13 empty] | 5.8 | 60
[13 empty] | 5.8 | 0
OBSERVACIONES :

## L.L & L.P
|  | CARRETERA : | PUNO - ILAVE
|  | TRAMO : | Km. 1363+000 - Km. 1413+000
|  | PROYECTO : | ESTUDIO DEFINITIVO PARA EL MANTENIMIENTO PERIÓDICO DE LA
CARRETERA PUNO - DESAGUADERO TRAMO PUNO - ILAVE
Límites de Consistencia
0 | : | 0 |  | Fecha: | 2008-07-30
Ubicación(Km) | : | 1364+400 Km.
Calicata | : | CDA - 1
Muestra | : | M - 1
Prof. (m) | : | 0.03 - 0.38
Límite Líquido :
ENSAYO Nº
Nº de Golpes |  | 25 | 25 | 16 | 16
Recipiente Nº |  | 103 | 110 | 105 | 112
R + Suelo Hum. |  | 11.67 | 10.72 | 10.11 | 10.84
R + Suelo Seco |  | 10.47 | 9.63 | 9.08 | 9.71
Peso de agua |  | 1.2 | 1.09 | 1.03 | 1.13
Peso de Recip. |  | 4.66 | 4.42 | 4.39 | 4.6
Peso de S. Seco |  | 5.81 | 5.21 | 4.69 | 5.11
% de Humedad |  | 20.65404 | 20.92131 | 21.96162 | 22.1135
Límite Plástico :
ENSAYO Nº |  | 1 | 2
Recipiente Nº |  | 107 | 108
R + Suelo Hum. |  | 9.53 | 9.65
R + Suelo Seco |  | 8.94 | 9.05
Peso de agua |  | 0.59 | 0.6
Peso de Recip. |  | 4.58 | 4.65
Peso de S. Seco |  | 4.36 | 4.4
% de Humedad |  | 13.53211 | 13.63636
[6 empty] | 25 | 0
[6 empty] | 25 | 20.8 | LL
[6 empty] | 10 | 20.8 | LL
[7 empty] | 13.58424 | LP
Resultados |  |  |  | OBSERVACIONES :
Límite Líquido |  | 20.8 |  | ...................................................................
Límite Plástico |  | 13.58424 |  | ...................................................................
Ind. Plástico |  | 7.215763 |  | ...................................................................

## Proctor
| CARRETERA : | PUNO - ILAVE
| TRAMO : | Km. 1363+000 - Km. 1413+000
| PROYECTO : | ESTUDIO DEFINITIVO PARA EL MANTENIMIENTO PERIÓDICO DE LA
CARRETERA PUNO - DESAGUADERO TRAMO PUNO - ILAVE
ENSAYO DE PROCTOR MODIFICADO
Datos de muestra
Ubicación(Km) | : | 1364+400 Km.
Calicata | : | CDA - 1
Muestra | : | M - 1
Prof. (m) | : | 0.03 - 0.38
Fecha | : | 2008-07-30
Compactación
Prueba Nº |  | 1 | 2 | 3 | 4
Numero de capas |  | 5 | 5 | 5 | 5
Numero de golpes |  | 56 | 56 | 56 | 56
Peso suelo + molde (gr.) |  | 9716 | 9983 | 10045 | 10005
Peso molde (gr.) |  | 5276 | 5276 | 5276 | 5276
Peso suelo compactado (gr.) |  | 4440 | 4707 | 4769 | 4729
Volumen del molde (cm3) |  | 2117 | 2117 | 2117 | 2117
Densidad humeda (gr/cm3) |  | 2.097308 | 2.223429 | 2.252716 | 2.233821 | 1991.031
Humedad (%)
Tara Nº
Tara + suelo húmedo (gr.) |  | 56.2 | 56.58 | 47.28 | 47.58
Tara + suelo seco (gr.) |  | 54.47 | 53.88 | 44.3 | 44.3
Peso de agua (gr.) |  | 1.73 | 2.7 | 2.98 | 3.28
Peso de tara (gr.) |  | 6.4 | 6.82 | 7.06 | 8.06
Peso de suelo seco (gr.) |  | 48.07 | 47.06 | 37.24 | 36.24
Humedad (%) |  | 3.598918 | 5.737357 | 8.002148 | 9.050773
Densidad Seca (gr/cm3) |  | 2.024449 | 2.102785 | 2.085807 | 2.048423
Máxima Densidad Seca (gr/cm3) |  | : | 2.108
Optimo Contenido de Humedad (%) |  | : | 6.4
[7 empty] | 0 | 6.4
[7 empty] | 2.108 | 6.4
[7 empty] | 2.108 | 0

## Datos
| CARRETERA : | PUNO - ILAVE
| TRAMO : | Km. 1363+000 - Km. 1413+000
| PROYECTO : | ESTUDIO DEFINITIVO PARA EL MANTENIMIENTO PERIÓDICO DE LA
CARRETERA PUNO - DESAGUADERO TRAMO PUNO - ILAVE
ENSAYO DE LA RELACION DE SOPORTE DE CALIFORNIA (C.B.R.) ASTM D-1883
Realizado por : |  | Tec. Julio César Shahuano Dominguez
Revisado por : |  | Ing. Herly Torres Hinostroza
Fecha |  | 2008-07-30
Datos de muestra
Prog. (Km.) | : | 1364+400 Km. |  |  |  | Calicata |  | : | CDA - 1
Muestra | : | M - 1
Prof (m.) | : | 0.03 - 0.38
Máxima Densidad Seca (gr/cm3) : |  |  |  |  | 2.108
Optimo Contenido de Humedad (%) : |  |  |  |  | 6.4
Compactación | [6 empty] | Humedad (%)
Molde Nº |  |  | 1 | 10 | 2 |  | Tara Nº |  |  | 4 | 1 | 2
Número de capas |  |  | 5 | 5 | 5 |  | Tara+suelo húmedo (gr.) |  |  | 117.73 | 117.73 | 121.45
Número de golpes |  |  | 56 | 25 | 12 |  | Tara+suelo seco (gr.) |  |  | 111.9 | 111.9 | 115.38
Peso suelo + molde (gr.) |  |  | 11394 | 11020 | 11117 |  | Peso de agua (gr.) |  |  | 5.83 | 5.83 | 6.07
Peso molde (gr.) |  |  | 6666 | 6562 | 6707 |  | Peso de tara (gr.) |  |  | 14.51 | 14.11 | 14.5
Peso suelo compactado (gr.) |  |  | 4728 | 4458 | 4410 |  | Peso de suelo seco (gr.) |  |  | 97.39 | 97.79 | 100.88
Volumen del molde (cm3) |  |  | 2132 | 2087 | 2133 |  | Humedad (%) |  |  | 5.986241 | 5.961755 | 6.01705
Densidad humeda (gr/cm3) |  |  | 2.217636 | 2.13608 | 2.067511 |  | Densidad Seca (gr/cm3) |  |  | 2.092381 | 2.015898 | 1.950168 | 2064.629 | 1999.103
Aplicación de Carga
Penetración | Presión | Molde I |  | Molde II |  | Molde III
(mm.) | Patrón | Dial | Presión | Dial | Presión | Dial | Presión |  | Expansión:
| (Kg/cm2) |  | (Kg/cm2) |  | (Kg/cm2) |  | (Kg/cm2)
0.03 |  | 55 | 12.34504 | 25 | 5.611381 | 15 | 3.366828 |  | Fecha | Expansión
0.05 |  | 120 | 26.93463 | 54 | 12.12058 | 29 | 6.509202 |  |  | Molde I | Molde II | Molde III
0.08 |  | 183 | 41.07531 | 99 | 22.22107 | 40 | 8.978209 |  | 2008-08-06 | 0 | 0 | 0
0.1 | 70 | 270 | 60.60291 | 138 | 30.97482 | 46 | 10.32494 |  | 2008-08-07 | 0.06 | 0.16 | 0.14
[9 empty] | 2008-08-08 | 0.12 | 0.3 | 0.24 | 7.62
0.15 | 105 | 390 | 87.53754 | 188 | 42.19758 | 53 | 11.89613 |  | 2008-08-09 | 0.2 | 0.36 | 0.36
[9 empty] | 2008-08-10 | 0.22 | 0.46 | 0.38
0.2 |  | 500 | 112.2276 | 225 | 50.50243 | 61 | 13.69177
0.25 |  | 550 | 123.4504 | 250 | 56.11381 | 65 | 14.58959

## Grafico CBR
|  | CARRETERA : | PUNO - ILAVE
|  | TRAMO : | Km. 1363+000 - Km. 1413+000
|  | PROYECTO : | ESTUDIO DEFINITIVO PARA EL MANTENIMIENTO PERIÓDICO DE LA
CARRETERA PUNO - DESAGUADERO TRAMO PUNO - ILAVE
ENSAYO DE LA RELACION DE SOPORTE DE CALIFORNIA (C.B.R.) ASTM D-1883
Realizado por : |  | Tec. Julio César Shahuano Dominguez
Revisado por : |  | Ing. Herly Torres Hinostroza
Fecha |  | 2008-07-30
Datos de muestra
Prog. (Km.) | : | 1364+400 Km. |  | Calicata | : | CDA - 1
Muestra | : | M - 1
Prof (m.) | : | 0.03 - 0.38
Máxima Densidad Seca (gr/cm3) : |  |  | 2.108
Optimo Contenido de Humedad (%) : |  |  | 6.4
C.B.R. (0.1")-56 GOLPES : |  | 94 | C.B.R. (0.1")-25 GOLPES : | 52.14286 |  | C.B.R. (0.1")-10 GOLPES : |  |  | 17.42857
DETERMINACION DE C.B.R.
[7 empty] | 95% DE M.D.S. : | 2.0026
[7 empty] | C.B.R. (100% M.D.S.) 0.1" : | 94 | %
[7 empty] | C.B.R. (95% M.D.S.) 01" : | 36.5 | %
OBSERVACIONES:
.
CBR al 100% M.D.S.
CBR al 95% M.D.S.

## Apoyo (hidden)
Penetración | Molde I | Molde II | Molde III
(mm.) | Presión | Presión | Presión
| (Kg/cm2) | (Kg/cm2) | (Kg/cm2) | Molde I | Molde II | Molde III
0 | 0 | 0 | 0
0.64 | 12.34504 | 5.611381 | 3.366828
1.27 | 26.93463 | 12.12058 | 6.509202 | 26.93463 | 12.12058 | 6.509202
1.91 | 41.07531 | 22.22107 | 8.978209 | 41.07531 | 22.22107 | 8.978209
2.54 | 60.60291 | 30.97482 | 10.32494 | 60.60291 | 30.97482 | 10.32494
5.08 | 87.53754 | 42.19758 | 11.89613
7.62 | 112.2276 | 50.50243 | 13.69177
10.16 | 123.4504 | 56.11381 | 14.58959 |  |  |  |  | y = 26.499x - 7.6534 | y = 14.848x - 6.5387 | y = 3.0068x + 2.8712
|  |  | Correc | 15.3 | 11.8 | 9.8 |  | R2 = 0.9907 | R2 = 0.9987 | R2 = 0.9735
|  |  |  | 11 | 7.2 | 11.2
|  |  |  | 2.828818 | 2.980376 | 3.024694 |  | 0.2888184 | 0.4403758 | 0.4846935
|  |  |  | 2.828818 | 2.980376 | 3.024694 |  | 2.828818 | 2.980376 | 3.024694
|  |  |  | 0 | 0 | 0 |  | 65.8 | 36.5 | 12.2
|  |  |  | 0 | 0 | 0
|  |  |  | 65.8 | 36.5 | 12.2
|  |  |  | 65.8 | 36.5 | 12.2
|  |  |  | 5.798954 | 5.690169 | 6.222857
|  |  |  | 5.798954 | 5.690169 | 6.222857
|  |  |  | 0 | 0 | 0
|  |  |  | 0 | 0 | 0
65.8
32.2
C.B.R. |  |  | C.B.R.(100%) |  |  | C.B.R.(95%) |  |  | 11.2
2.092381 | 94 |  | 94 | 0 |  | 36.5 | 0
2.015898 | 52.14286 |  | 94 | 2.092381 |  | 36.5 | 1.987762
1.950168 | 17.42857 |  | 0 | 2.092381 |  | 0 | 1.987762

## Sucs (hidden)
SISTEMA UNIFICADO DE CLASIFICACION
N 200= | 14.91 | Cu = | 193.3333 |  |  |  | L.L. | 20.8
N 4= | 56.25 | Cc = | 0.2781609 | CLASIFICACION SUCS | GC |  | I.P. | 7.215763
L.L.= | 20.8 | [5 empty] | CU | 193.3333
I.P.= | 7.215763 | [5 empty] | CC | 0.2781609
DIVISIONES MAYORES |  |  | SIMBOLO DE GRUPO | NOMBRES TIPICOS | CRITERIOS DE CLASIFICACION PARA SUELOS GRANULARES |  |  | CLASIF | SIMBOLOS DOBLES | SIMBOLOS TRIPLES | CLASIFICACION | SIMBOLO
Suelos de grano grueso (mas del 50 % del material es mayor en tamaño que el tamiz No 200 | Gravas (mas de la mitad de la fracción gruesa es mayor que el tamiz No 4) | Gravas Limpias (poco o ningun fino) | GW | Gravas bien gradadas, mezclas gravosas, poco o ningun fino | Cu > 4 1 < Cc < 3 | [6 empty] | GC
|  |  | GP | Gravas pobremente gradadas,`mezclas grava-arena, pocos o ningun fino | No cumple todos los requisitos de gradadcion para GW
|  | Gravas con finos (cantidad apre- ciable de finos) | GM | Gravas limosas, mezcla grava- arena-limo | Límites de Atteberg por debajo de la linea A o Ip < 4 | A los materiales sobre la linea A con 4 < Ip < 7 se considera de frontera y se les asigna doble símbolo
|  |  | GC | Gravas arcillosas, mezcla gravo-areno- arcillosas | Límites de Atteberg por encima de la línea A ó Ip > 7 |  |  | GC |  |  | GC
| Arenas (mas de la mitad de la fracción gruesa es menor que el tamiz No 4) | Arenas Limpias (poco o ningun fino) | SW | Arenas bien gradadas, arenas gravosas, pocos o ningun fino | Cu > 6 1 < Cc < 3
|  |  | SP | Arenas pobremente gradadas, arenas gravosas, pocos o ningun fino | No cumple todos los requisitos de gradadcion para SW
|  | Arenas con finos (cantidad apre- ciable de finos) | SM | Arenas limosas mezcla de arena-limo | Límites de Atteberg por debajo de la linea A ó Ip < 4 | Si el material está en la zona sombreada con 4 < Ip < 7 se considera de frontera y se les asigna doble símbolo
|  |  | SC | Arenas arcillosas, mezclas arena-arcilla | Límites de Atteberg por encima de la linea A ó Ip > 7
Suelos de grano fino (mas del 50 % del material pasa el tamiz No 200 | limos y arcillas (Límite líquido wl<50 |  | ML | Limos inorgánicos y arena muy finas, polvo de roca, arenas finas limosas o arcillosas, o limos arcillosos con poca plasticidad | 1, Determinar el porcentaje de arenas y gravas de la curva granulometrica. 2, Dependiendo del porcentaje de fino (fracción menor que el tamiz No 200 los suelos gruesos se clasifican como sigue: Menos del 5% - GW, GP, SW, SP Mas del 12 % - GM, GC, SM, SC De 5 a 12 % - casos frontera que requieren doble símbolo
|  |  | CL | Arcillas inorganicas de plasticidad baja a media, arcillas gravosas, arcillas arenosas, arcillas limosas, arcillas magras.
|  |  | OL | Limos organicos, arcillas limosas orgánicas de baja plasticidad
| limos y arcillas (Límite líquido wl>50 |  | MH | Limos inorganicos, suelos limosos o arenosos finos micaceos o diatomaceos, suelos elasticos.
|  |  | CH | Arcillas organicas de alta plasticidad, arcillas grasas.
|  |  | OH | Arcillas organicas de plasticidad media a alta, limos orgánicos
| Suelos Altamen- te orgá- nicos |  | Pt | Turba o otros suelos altamente organicos

## Aashto (hidden)
sup
CLASIFICACION GENERAL |  | MATERIALES GRANULARES (35% O MENOS DEL TOTAL PASA EL TAMIZ NO 200) | [6 empty] | MATERIALES LIMO-ARCILLOSOS (MAS DEL 35% DEL TOTAL PASA EL TAMIZ No 200)
CLASIFICACION DE GRUPO |  | A-1 |  | A-3 | A-2 |  |  |  | A-4 | A-5 | A-6 | A-7
|  | A-1-a | A-1-b |  | A-2-4 | A-2-5 | A-2-6 | A-2-7 |  |  |  | A-7-5 | A-7-6 | 50
25.4
Porcentaje de material | [13 empty] | 25
que pasa el tamiz
No 10 | 46.5 | 50 max
No 40 | 36.3 | 30 max | 50 max | 51 min
No 200 | 14.9 | 15 max | 25 max | 10 max | 35 max | 35 max | 35 max | 35 max | 36 min | 36 min | 36 min | 36 min | 36 min
Caracteristicas de la
fraccion que pasa el
tamiz No 40
Limite líquido | 20.8 |  |  |  | 40 max | 41 min | 40 max | 41 min | 40 max | 41 min | 40 max | 41 min | 41 min
Indice plástico | 7.215763 | 6 max | 6 max | N.P. | 10 max | 10 max | 11 min | 11 min | 10 max | 10 max | 11 min | 11`min | 11`min
Indice de Grupo | 0 | 0 |  | 0 | 0 |  | 4 max |  | 8 max | 12 max | 16 max | 20 max | 20 max
|  |  | CLASIFICACION AASHTO : |  |  |  |  | A-2-4 (0)
|  | -- | -- | -- | A-2-4 | -- | -- | -- | -- | -- | -- | -- | --
A-2-4
A-2-4
| A | 1
| B | 1
| C | 1
| D | 1
| 0.215 | 0 |  | (0)
| A | -20.1
| B | -19.2
| C | -2.784237
|  | -1.530768 |  | 0
| IG | (0)
SISTEMA DE CLASIFICACION AASHTO

## Apoyo 2 (hidden)
76.2 | 0 | 3" | 76.2 | 0 | 100 | 0 | 0 | 0 | 100 | ESPECIFICACIONES
76.2 | 100 | 2 1/2" | 63.5 | 0 | 100 | 0 | 0 | 0 | 100 | Nº Malla | Abertura mm. | Especificaciones "B" | % Que Pasa
|  | 2" | 50.6 | 0 | 100 | 550 | 6.795157 | 6.795157 | 93.20484 | 2" | 50.6
63.5 | 0 | 1 1/2" | 38.1 | 0 | 100 | 285 | 3.521127 | 10.31628 | 89.68372 | 1 1/2" | 38.1
63.5 | 100 | 1" | 25.4 | 0 | 100 | 285 | 3.521127 | 13.83741 | 86.16259 | 1" | 25.4
|  | 3/4" | 19.05 | 0 | 100 | 521 | 6.436867 | 20.27428 | 79.72572 | 3/4" | 19.05
50.6 | 0 | 1/2" | 12.7 | 0 | 100 | 215 | 2.656289 | 22.93057 | 77.06943 | 3/8" | 9.525
50.6 | 100 | 3/8" | 9.525 | 0 | 100 | 485 | 5.992093 | 28.92266 | 71.07734 | No4 | 4.76
|  | No4 | 4.76 | 0 | 100 | 1200 | 14.8258 | 43.74846 | 56.25154 | 40 | 0.42
38.1 | 0 | 10 | 2 | 0 | 100 | 791.8737 | 9.783465 | 53.53192 | 46.46808
38.1 | 100 | 20 | 0.84 | 0 | 100 | 368.2208 | 4.549305 | 58.08123 | 41.91877
|  | 40 | 0.42 | 0 | 100 | 454.3048 | 5.612859 | 63.69409 | 36.30591
25.4 | 0 | 50 | 0.3 | 0 | 100 | 178.7363 | 2.208257 | 65.90234 | 34.09766
25.4 | 100 | 100 | 0.149 | 0 | 100 | 876.1664 | 10.82489 | 76.72723 | 23.27277
|  | 200 | 0.074 | 0 | 100 | 676.7301 | 8.360885 | 85.08812 | 14.91188
19.05 | 0
19.05 | 100
12.7 | 0 |  | 3" | 76.2
12.7 | 100 |  | 2 1/2" | 63.5
|  |  | 2" | 50.6
9.525 | 0 |  | 1 1/2" | 38.1
9.525 | 100 |  | 1" | 25.4
|  |  | 3/4" | 19.05
4.76 | 0 |  | 1/2" | 12.7
4.76 | 100 |  | 3/8" | 9.525
|  |  | Nº4 | 4.76
2 | 0 |  | Nº10 | 2
2 | 100 |  | Nº20 | 0.84
|  |  | Nº40 | 0.42
0.84 | 0 |  | Nº50 | 0.297
0.84 | 100 |  | Nº100 | 0.15
|  |  | Nº200 | 0.074
0.42 | 0
0.42 | 100
0.3 | 0
0.3 | 100
0.149 | 0
0.149 | 100
0.074 | 0
0.074 | 100