## Granulo
|  | CARRETERA : |  | PUNO - ILAVE
|  | TRAMO : |  | Km. 1363+000 - Km. 1413+000
|  | PROYECTO : |  | ESTUDIO DEFINITIVO PARA EL MANTENIMIENTO PERIÓDICO DE LA
CARRETERA PUNO - DESAGUADERO TRAMO PUNO - ILAVE
Análisis Mecánico por Tamizado ASTM D-422
Ubicación(Km) |  | 1365+400 Km.
Calicata |  | CDA - 2 | [5 empty] | HUMEDAD NATURAL
Muestra |  | M - 2 | [5 empty] | Sh + Tara | : | 655.44
Prof. (m) |  | 0.36 - 1.50 | [5 empty] | Ss + Tara | : | 625.3
Fecha |  | 2008-08-04 | [5 empty] | Tara | : | 0
Datos de Ensayo: | [7 empty] | Peso Agua | : | 30.14
Peso de muestra humeda |  | : | [5 empty] | Peso Seco | : | 625.3
Peso de muestra seca |  | : | 5682 |  |  |  |  | Humedad(%) | : | 4.820086
Peso de muestra lavada |  | : | 4064.341
Tamices | Abertura | Peso | %Retenido | %Retenido | % que | Especificación |  |  | PROP. FISICAS
ASTM | en mm. | Retenido | Parcial | Acumulado | Pasa
3" | 76.2 | [7 empty] | L. Líquido | : | 29.27 | 3462
2 1/2" | 63.5 | 0 |  |  | 100 |  |  |  | L. Plástico | : | 21.40522
2" | 50.6 | 235 | 4.135868 | 4.135868 | 95.86413 | 100 | - | 100 | Ind. Plástico | : | 7.864783
1 1/2" | 38.1 | 545 | 9.591693 | 13.72756 | 86.27244 |  |  |  | Clas. SUCS | : | GC |  |  |  |  | 50.6 | 100 | 100
1" | 25.4 | 360 | 6.335797 | 20.06336 | 79.93664 |  |  |  | Clas. AASHTO | : | A-2-4 (0) |  |  |  |  | 9.525 | 30 | 65
3/4" | 19.05 | 185 | 3.255896 | 23.31925 | 76.68075 |  |  |  | OBSERVACIONES | [6 empty] | 4.76 | 25 | 55
1/2" | 12.7 | 250 | 4.399859 | 27.71911 | 72.28089 | [9 empty] | 39.07075 | 2 | 15 | 40
3/8" | 9.525 | 180 | 3.167899 | 30.88701 | 69.11299 | 30 | - | 65 |  |  |  | P. Grueso: | 2220 |  | 32.45936 | 0.42 | 8 | 20
Nº4 | 4.76 | 465 | 8.183738 | 39.07075 | 60.92925 | 25 | - | 55 |  |  |  | P. Fino: | 3462 |  | 28.4699 | 0.074 | 2 | 8
Nº10 | 2 | 113.5003 | 1.997542 | 41.06829 | 58.93171 | 15 | - | 40 |  |  |  | Total: | 5682 |  | 100
Nº20 | 0.84 | 437.7033 | 7.703332 | 48.77162 | 51.22838 | [6 empty] | Nº10 | 21.31 | 113.5003
Nº40 | 0.42 | 442.2306 | 7.783009 | 56.55463 | 43.44537 | 8 | - | 20 |  |  |  | Nº20 | 82.18 | 437.7033
Nº50 | 0.297 | 106.1502 | 1.868185 | 58.42282 | 41.57718 | [6 empty] | Nº40 | 83.03 | 442.2306 | 5682
Nº100 | 0.15 | 391.1527 | 6.884068 | 65.30688 | 34.69312 | [6 empty] | Nº50 | 19.93 | 106.1502
Nº200 | 0.074 | 353.6034 | 6.22322 | 71.5301 | 28.4699 | 2 | - | 8 |  |  |  | Nº100 | 73.44 | 391.1527
PASA |  | 1617.659 | 28.4699 | 100 | [7 empty] | Nº200 | 66.39 | 353.6034
[12 empty] | PASA | 303.72 | 1617.659
[12 empty] | Porcion | 650
Diametro efectivos
D10
[13 empty] | 0.01 | 10
[13 empty] | 0.018 | 10
[13 empty] | 0.018 | 0
Cu
[13 empty] | D30 |  | 263.8889
[13 empty] | 0.01 | 30
[13 empty] | 0.09 | 30 | Cc
[13 empty] | 0.09 | 0 | 0.09473684
D60
[13 empty] | 0.01 | 60
[13 empty] | 4.75 | 60
[13 empty] | 4.75 | 0
OBSERVACIONES :

## L.L & L.P
|  | CARRETERA : | PUNO - ILAVE
|  | TRAMO : | Km. 1363+000 - Km. 1413+000
|  | PROYECTO : | ESTUDIO DEFINITIVO PARA EL MANTENIMIENTO PERIÓDICO DE LA
CARRETERA PUNO - DESAGUADERO TRAMO PUNO - ILAVE
Límites de Consistencia
0 | : | 0 |  | Fecha: | 2008-08-04
Ubicación(Km) | : | 1365+400 Km.
Calicata | : | CDA - 2
Muestra | : | M - 1
Prof. (m) | : | 0.36 - 1.50
Límite Líquido :
ENSAYO Nº
Nº de Golpes |  | 25 | 25 | 19 | 19
Recipiente Nº |  | 101 | 112 | 107 | 109
R + Suelo Hum. |  | 11.86 | 13.9 | 13.43 | 14.3
R + Suelo Seco |  | 10.15 | 11.79 | 11.35 | 11.96
Peso de agua |  | 1.71 | 2.11 | 2.08 | 2.34
Peso de Recip. |  | 4.29 | 4.6 | 4.59 | 4.34
Peso de S. Seco |  | 5.86 | 7.19 | 6.76 | 7.62
% de Humedad |  | 29.18089 | 29.34631 | 30.76923 | 30.70866
Límite Plástico :
ENSAYO Nº |  | 1 | 2
Recipiente Nº |  | 104 | 105
R + Suelo Hum. |  | 7.88 | 8.12
R + Suelo Seco |  | 7.24 | 7.45
Peso de agua |  | 0.64 | 0.67
Peso de Recip. |  | 4.25 | 4.32
Peso de S. Seco |  | 2.99 | 3.13
% de Humedad |  | 21.40468 | 21.40575
[6 empty] | 25 | 0
[6 empty] | 25 | 29.27 | LL
[6 empty] | 10 | 29.27 | LL
[7 empty] | 21.40522 | LP
Resultados |  |  |  | OBSERVACIONES :
Límite Líquido |  | 29.27 |  | ...................................................................
Límite Plástico |  | 21.40522 |  | ...................................................................
Ind. Plástico |  | 7.864783 |  | ...................................................................

## Proctor
| CARRETERA : | PUNO - ILAVE
| TRAMO : | Km. 1363+000 - Km. 1413+000
| PROYECTO : | ESTUDIO DEFINITIVO PARA EL MANTENIMIENTO PERIÓDICO DE LA
CARRETERA PUNO - DESAGUADERO TRAMO PUNO - ILAVE
ENSAYO DE PROCTOR MODIFICADO
Datos de muestra
Ubicación(Km) | : | 1365+400 Km.
Calicata | : | CDA - 2
Muestra | : | M - 2
Prof. (m) | : | 0.36 - 1.50
Fecha | : | 2008-08-04
Compactación
Prueba Nº |  | 1 | 2 | 3
Numero de capas |  | 5 | 5 | 5
Numero de golpes |  | 56 | 56 | 56
Peso suelo + molde (gr.) |  | 9885 | 10023 | 9988
Peso molde (gr.) |  | 5276 | 5276 | 5276
Peso suelo compactado (gr.) |  | 4609 | 4747 | 4712
Volumen del molde (cm3) |  | 2117 | 2117 | 2117
Densidad humeda (gr/cm3) |  | 2.177137 | 2.242324 | 2.225791 | #REF!
Humedad (%)
Tara Nº
Tara + suelo húmedo (gr.) |  | 63.81 | 47.79 | 58.58
Tara + suelo seco (gr.) |  | 59.45 | 43.99 | 52.81
Peso de agua (gr.) |  | 4.36 | 3.8 | 5.77
Peso de tara (gr.) |  | 6.28 | 7.01 | 6.72
Peso de suelo seco (gr.) |  | 53.17 | 36.98 | 46.09
Humedad (%) |  | 8.200113 | 10.27582 | 12.51898
Densidad Seca (gr/cm3) |  | 2.01214 | 2.033378 | 1.978147
Máxima Densidad Seca (gr/cm3) |  | : | 2.0345
Optimo Contenido de Humedad (%) |  | : | 10
[6 empty] | 0 | 10
[6 empty] | 2.0345 | 10
[6 empty] | 2.0345 | 0

## Datos
| CARRETERA : | PUNO - ILAVE
| TRAMO : | Km. 1363+000 - Km. 1413+000
| PROYECTO : | ESTUDIO DEFINITIVO PARA EL MANTENIMIENTO PERIÓDICO DE LA
CARRETERA PUNO - DESAGUADERO TRAMO PUNO - ILAVE
ENSAYO DE LA RELACION DE SOPORTE DE CALIFORNIA (C.B.R.) ASTM D-1883
Realizado por : |  | Tec. Julio César Shahuano Dominguez
Revisado por : |  | Ing. Herly Torres Hinostroza
Fecha |  | 2008-08-04
Datos de muestra
Prog. (Km.) | : | 1365+400 Km. |  |  |  | Calicata |  | : | CDA - 2
Muestra | : | M - 2
Prof (m.) | : | 0.36 - 1.50
Máxima Densidad Seca (gr/cm3) : |  |  |  |  | 2.0345
Optimo Contenido de Humedad (%) : |  |  |  |  | 10
Compactación | [6 empty] | Humedad (%)
Molde Nº |  |  | 10 | 12 | 6 |  | Tara Nº |  |  | 16 | 8 | 12
Número de capas |  |  | 5 | 5 | 5 |  | Tara+suelo húmedo (gr.) |  |  | 184.92 | 138 | 179.25
Número de golpes |  |  | 56 | 25 | 12 |  | Tara+suelo seco (gr.) |  |  | 172.8 | 128.07 | 168.2
Peso suelo + molde (gr.) |  |  | 11173 | 11249 | 10905 |  | Peso de agua (gr.) |  |  | 12.12 | 9.93 | 11.05
Peso molde (gr.) |  |  | 6562 | 6663 | 6681 |  | Peso de tara (gr.) |  |  | 31.28 | 13.25 | 31.3
Peso suelo compactado (gr.) |  |  | 4611 | 4586 | 4224 |  | Peso de suelo seco (gr.) |  |  | 141.52 | 114.82 | 136.9
Volumen del molde (cm3) |  |  | 2087 | 2138 | 2105 |  | Humedad (%) |  |  | 8.564161 | 8.648319 | 8.071585
Densidad humeda (gr/cm3) |  |  | 2.209391 | 2.144995 | 2.006651 |  | Densidad Seca (gr/cm3) |  |  | 2.035102 | 1.974255 | 1.856779 | 2013.537 | 2056.502
Aplicación de Carga
Penetración | Presión | Molde I |  | Molde II |  | Molde III
(mm.) | Patrón | Dial | Presión | Dial | Presión | Dial | Presión |  | Expansión:
| (Kg/cm2) |  | (Kg/cm2) |  | (Kg/cm2) |  | (Kg/cm2)
0.03 |  | 18 | 4.040194 | 8 | 1.795642 | 4 | 0.8978209 |  | Fecha | Expansión
0.05 |  | 73 | 16.38523 | 38 | 8.529299 | 9 | 2.020097 |  |  | Molde I | Molde II | Molde III
0.08 |  | 130 | 29.17918 | 69 | 15.48741 | 13 | 2.917918 |  | 2008-08-31 | 0 | 0 | 0
0.1 | 70 | 182 | 40.85085 | 95 | 21.32325 | 17 | 3.815739 |  | 2008-09-01 | 0.08 | 0.14 | 0.16
[9 empty] | 2008-09-02 | 0.18 | 0.2 | 0.3 | 7.62
0.15 | 105 | 244 | 54.76708 | 130 | 29.17918 | 22 | 4.938015 |  | 2008-09-03 | 0.28 | 0.4 | 0.4
[9 empty] | 2008-09-04 | 0.38 | 0.44 | 0.48
0.2 |  | 300 | 67.33657 | 158 | 35.46393 | 29 | 6.509202
0.25 |  | 350 | 78.55933 | 195 | 43.76877 | 35 | 7.855933

## Grafico CBR
|  | CARRETERA : | PUNO - ILAVE
|  | TRAMO : | Km. 1363+000 - Km. 1413+000
|  | PROYECTO : | ESTUDIO DEFINITIVO PARA EL MANTENIMIENTO PERIÓDICO DE LA
CARRETERA PUNO - DESAGUADERO TRAMO PUNO - ILAVE
ENSAYO DE LA RELACION DE SOPORTE DE CALIFORNIA (C.B.R.) ASTM D-1883
Realizado por : |  | Tec. Julio César Shahuano Dominguez
Revisado por : |  | Ing. Herly Torres Hinostroza
Fecha |  | 2008-08-04
Datos de muestra
Prog. (Km.) | : | 1365+400 Km. |  | Calicata | : | CDA - 2
Muestra | : | M - 2
Prof (m.) | : | 0.36 - 1.50
Máxima Densidad Seca (gr/cm3) : |  |  | 2.0345
Optimo Contenido de Humedad (%) : |  |  | 10
C.B.R. (0.1")-56 GOLPES : |  | 58.57143 | C.B.R. (0.1")-25 GOLPES : | 35.14286 |  | C.B.R. (0.1")-10 GOLPES : |  |  | 5.142857
DETERMINACION DE C.B.R.
[7 empty] | 95% DE M.D.S. : | 1.932775
[7 empty] | C.B.R. (100% M.D.S.) 0.1" : | 58.57143 | %
[7 empty] | C.B.R. (95% M.D.S.) 01" : | 23.9 | %
OBSERVACIONES:
.
CBR al 100% M.D.S.
CBR al 95% M.D.S.

## Apoyo (hidden)
Penetración | Molde I | Molde II | Molde III
(mm.) | Presión | Presión | Presión
| (Kg/cm2) | (Kg/cm2) | (Kg/cm2) | Molde I | Molde II | Molde III
0 | 0 | 0 | 0
0.64 | 4.040194 | 1.795642 | 0.8978209
1.27 | 16.38523 | 8.529299 | 2.020097 | 16.38523 | 8.529299 | 2.020097
1.91 | 29.17918 | 15.48741 | 2.917918 | 29.17918 | 15.48741 | 2.917918
2.54 | 40.85085 | 21.32325 | 3.815739 | 40.85085 | 21.32325 | 3.815739
5.08 | 54.76708 | 29.17918 | 4.938015
7.62 | 67.33657 | 35.46393 | 6.509202
10.16 | 78.55933 | 43.76877 | 7.855933 |  |  |  |  | y = 19.266x - 7.9291 | y = 10.076x - 4.0984 | y = 1.4139x + 0.2222
|  |  | Correc | 15.3 | 11.8 | 9.8 |  | R2 = 0.9995 | R2 = 0.9979 | R2 = 1
|  |  |  | 11 | 7.2 | 11.2
|  |  |  | 2.951559 | 2.946749 | 2.54 |  | 0.4115592 | 0.4067487 | 0.4846935
|  |  |  | 2.951559 | 2.946749 | 2.54 |  | 2.951559 | 2.946749 | 2.54
|  |  |  | 0 | 0 | 0 |  | 41 | 23.8 | 4.2
|  |  |  | 0 | 0 | 0 |  | 48
|  |  |  | 41 | 24.6 | 3.6
|  |  |  | 41 | 24.6 | 3.6
|  |  |  | 5.798954 | 5.690169 | 6.222857
|  |  |  | 5.798954 | 5.690169 | 6.222857
|  |  |  | 0 | 0 | 0
|  |  |  | 0 | 0 | 0
44.8
23.8
C.B.R. |  |  | C.B.R.(100%) |  |  | C.B.R.(95%) |  |  | 4.2
2.035102 | 58.57143 |  | 58.57143 | 0 |  | 23.9 | 0
1.974255 | 35.14286 |  | 58.57143 | 2.035102 |  | 23.9 | 1.933347
1.856779 | 5.142857 |  | 0 | 2.035102 |  | 0 | 1.933347

## Sucs (hidden)
SISTEMA UNIFICADO DE CLASIFICACION
N 200= | 28.47 | Cu = | 263.8889 |  |  |  | L.L. | 29.27
N 4= | 60.93 | Cc = | 0.09473684 | CLASIFICACION SUCS | GC |  | I.P. | 7.864783
L.L.= | 29.27 | [5 empty] | CU | 263.8889
I.P.= | 7.864783 | [5 empty] | CC | 0.09473684
DIVISIONES MAYORES |  |  | SIMBOLO DE GRUPO | NOMBRES TIPICOS | CRITERIOS DE CLASIFICACION PARA SUELOS GRANULARES |  |  | CLASIF | SIMBOLOS DOBLES | SIMBOLOS TRIPLES | CLASIFICACION | SIMBOLO
Suelos de grano grueso (mas del 50 % del material es mayor en tamaño que el tamiz No 200 | Gravas (mas de la mitad de la fracción gruesa es mayor que el tamiz No 4) | Gravas Limpias (poco o ningun fino) | GW | Gravas bien gradadas, mezclas gravosas, poco o ningun fino | Cu > 4 1 < Cc < 3 | [6 empty] | GC
|  |  | GP | Gravas pobremente gradadas,`mezclas grava-arena, pocos o ningun fino | No cumple todos los requisitos de gradadcion para GW
|  | Gravas con finos (cantidad apre- ciable de finos) | GM | Gravas limosas, mezcla grava- arena-limo | Límites de Atteberg por debajo de la linea A o Ip < 4 | A los materiales sobre la linea A con 4 < Ip < 7 se considera de frontera y se les asigna doble símbolo
|  |  | GC | Gravas arcillosas, mezcla gravo-areno- arcillosas | Límites de Atteberg por encima de la línea A ó Ip > 7 |  |  | GC |  |  | GC
| Arenas (mas de la mitad de la fracción gruesa es menor que el tamiz No 4) | Arenas Limpias (poco o ningun fino) | SW | Arenas bien gradadas, arenas gravosas, pocos o ningun fino | Cu > 6 1 < Cc < 3
|  |  | SP | Arenas pobremente gradadas, arenas gravosas, pocos o ningun fino | No cumple todos los requisitos de gradadcion para SW
|  | Arenas con finos (cantidad apre- ciable de finos) | SM | Arenas limosas mezcla de arena-limo | Límites de Atteberg por debajo de la linea A ó Ip < 4 | Si el material está en la zona sombreada con 4 < Ip < 7 se considera de frontera y se les asigna doble símbolo
|  |  | SC | Arenas arcillosas, mezclas arena-arcilla | Límites de Atteberg por encima de la linea A ó Ip > 7
Suelos de grano fino (mas del 50 % del material pasa el tamiz No 200 | limos y arcillas (Límite líquido wl<50 |  | ML | Limos inorgánicos y arena muy finas, polvo de roca, arenas finas limosas o arcillosas, o limos arcillosos con poca plasticidad | 1, Determinar el porcentaje de arenas y gravas de la curva granulometrica. 2, Dependiendo del porcentaje de fino (fracción menor que el tamiz No 200 los suelos gruesos se clasifican como sigue: Menos del 5% - GW, GP, SW, SP Mas del 12 % - GM, GC, SM, SC De 5 a 12 % - casos frontera que requieren doble símbolo
|  |  | CL | Arcillas inorganicas de plasticidad baja a media, arcillas gravosas, arcillas arenosas, arcillas limosas, arcillas magras.
|  |  | OL | Limos organicos, arcillas limosas orgánicas de baja plasticidad
| limos y arcillas (Límite líquido wl>50 |  | MH | Limos inorganicos, suelos limosos o arenosos finos micaceos o diatomaceos, suelos elasticos.
|  |  | CH | Arcillas organicas de alta plasticidad, arcillas grasas.
|  |  | OH | Arcillas organicas de plasticidad media a alta, limos orgánicos
| Suelos Altamen- te orgá- nicos |  | Pt | Turba o otros suelos altamente organicos

## Aashto (hidden)
sup
CLASIFICACION GENERAL |  | MATERIALES GRANULARES (35% O MENOS DEL TOTAL PASA EL TAMIZ NO 200) | [6 empty] | MATERIALES LIMO-ARCILLOSOS (MAS DEL 35% DEL TOTAL PASA EL TAMIZ No 200)
CLASIFICACION DE GRUPO |  | A-1 |  | A-3 | A-2 |  |  |  | A-4 | A-5 | A-6 | A-7
|  | A-1-a | A-1-b |  | A-2-4 | A-2-5 | A-2-6 | A-2-7 |  |  |  | A-7-5 | A-7-6 | 50
25.4
Porcentaje de material | [13 empty] | 25
que pasa el tamiz
No 10 | 58.9 | 50 max
No 40 | 43.4 | 30 max | 50 max | 51 min
No 200 | 28.5 | 15 max | 25 max | 10 max | 35 max | 35 max | 35 max | 35 max | 36 min | 36 min | 36 min | 36 min | 36 min
Caracteristicas de la
fraccion que pasa el
tamiz No 40
Limite líquido | 29.3 |  |  |  | 40 max | 41 min | 40 max | 41 min | 40 max | 41 min | 40 max | 41 min | 41 min
Indice plástico | 7.864783 | 6 max | 6 max | N.P. | 10 max | 10 max | 11 min | 11 min | 10 max | 10 max | 11 min | 11`min | 11`min
Indice de Grupo | 0 | 0 |  | 0 | 0 |  | 4 max |  | 8 max | 12 max | 16 max | 20 max | 20 max
|  |  | CLASIFICACION AASHTO : |  |  |  |  | A-2-4 (0)
|  | -- | -- | -- | A-2-4 | -- | -- | -- | -- | -- | -- | -- | --
A-2-4
A-2-4
| A | 1
| B | 13.5
| C | 1
| D | 1
| 0.34 | 0 |  | (0)
| A | -6.5
| B | -10.7
| C | -2.135217
|  | -0.8134609 |  | 0
| IG | (0)
SISTEMA DE CLASIFICACION AASHTO

## Apoyo 2 (hidden)
76.2 | 0 | 3" | 76.2 | 0 | 100 | 0 | 0 | 0 | 100 | ESPECIFICACIONES
76.2 | 100 | 2 1/2" | 63.5 | 0 | 100 | 0 | 0 | 0 | 100 | Nº Malla | Abertura mm. | Especificaciones "B" | % Que Pasa
|  | 2" | 50.6 | 0 | 100 | 235 | 4.135868 | 4.135868 | 95.86413 | 2" | 50.6
63.5 | 0 | 1 1/2" | 38.1 | 0 | 100 | 545 | 9.591693 | 13.72756 | 86.27244 | 1 1/2" | 38.1
63.5 | 100 | 1" | 25.4 | 0 | 100 | 360 | 6.335797 | 20.06336 | 79.93664 | 1" | 25.4
|  | 3/4" | 19.05 | 0 | 100 | 185 | 3.255896 | 23.31925 | 76.68075 | 3/4" | 19.05
50.6 | 0 | 1/2" | 12.7 | 0 | 100 | 250 | 4.399859 | 27.71911 | 72.28089 | 3/8" | 9.525
50.6 | 100 | 3/8" | 9.525 | 0 | 100 | 180 | 3.167899 | 30.88701 | 69.11299 | No4 | 4.76
|  | No4 | 4.76 | 0 | 100 | 465 | 8.183738 | 39.07075 | 60.92925 | 40 | 0.42
38.1 | 0 | 10 | 2 | 0 | 100 | 113.5003 | 1.997542 | 41.06829 | 58.93171
38.1 | 100 | 20 | 0.84 | 0 | 100 | 437.7033 | 7.703332 | 48.77162 | 51.22838
|  | 40 | 0.42 | 0 | 100 | 442.2306 | 7.783009 | 56.55463 | 43.44537
25.4 | 0 | 50 | 0.3 | 0 | 100 | 106.1502 | 1.868185 | 58.42282 | 41.57718
25.4 | 100 | 100 | 0.149 | 0 | 100 | 391.1527 | 6.884068 | 65.30688 | 34.69312
|  | 200 | 0.074 | 0 | 100 | 353.6034 | 6.22322 | 71.5301 | 28.4699
19.05 | 0
19.05 | 100
12.7 | 0 |  | 3" | 76.2
12.7 | 100 |  | 2 1/2" | 63.5
|  |  | 2" | 50.6
9.525 | 0 |  | 1 1/2" | 38.1
9.525 | 100 |  | 1" | 25.4
|  |  | 3/4" | 19.05
4.76 | 0 |  | 1/2" | 12.7
4.76 | 100 |  | 3/8" | 9.525
|  |  | Nº4 | 4.76
2 | 0 |  | Nº10 | 2
2 | 100 |  | Nº20 | 0.84
|  |  | Nº40 | 0.42
0.84 | 0 |  | Nº50 | 0.297
0.84 | 100 |  | Nº100 | 0.15
|  |  | Nº200 | 0.074
0.42 | 0
0.42 | 100
0.3 | 0
0.3 | 100
0.149 | 0
0.149 | 100
0.074 | 0
0.074 | 100