## Granulo
|  | CARRETERA : |  | PUNO - ILAVE
|  | TRAMO : |  | Km. 1363+000 - Km. 1413+000
|  | PROYECTO : |  | ESTUDIO DEFINITIVO PARA EL MANTENIMIENTO PERIÓDICO DE LA
CARRETERA PUNO - DESAGUADERO TRAMO PUNO - ILAVE
Análisis Mecánico por Tamizado ASTM D-422
Ubicación(Km) |  | 1374+800 Km.
Calicata |  | CDA - 3 | [5 empty] | HUMEDAD NATURAL
Muestra |  | M - 1 | [5 empty] | Sh + Tara | : | 635.5
Prof. (m) |  | 0.03 - 0.48 | [5 empty] | Ss + Tara | : | 622.3
Fecha |  | 2008-07-30 | [5 empty] | Tara | : | 0
Datos de Ensayo: | [7 empty] | Peso Agua | : | 13.2
Peso de muestra humeda |  | : | [5 empty] | Peso Seco | : | 622.3
Peso de muestra seca |  | : | 7506 |  |  |  |  | Humedad(%) | : | 2.121163
Peso de muestra lavada |  | : | 6304.077
Tamices | Abertura | Peso | %Retenido | %Retenido | % que | Especificación |  |  | PROP. FISICAS
ASTM | en mm. | Retenido | Parcial | Acumulado | Pasa
3" | 76.2 | [7 empty] | L. Líquido | : | 20.75 | 4300
2 1/2" | 63.5 | 0 |  |  | 100 |  |  |  | L. Plástico | : | 11.38444
2" | 50.6 | 480 | 6.394884 | 6.394884 | 93.60512 | 100 | - | 100 | Ind. Plástico | : | 9.365561
1 1/2" | 38.1 | 295 | 3.930189 | 10.32507 | 89.67493 |  |  |  | Clas. SUCS | : | GC |  |  |  |  | 50.6 | 100 | 100
1" | 25.4 | 265 | 3.530509 | 13.85558 | 86.14442 |  |  |  | Clas. AASHTO | : | A-2-4 (0) |  |  |  |  | 9.525 | 30 | 65
3/4" | 19.05 | 489 | 6.514788 | 20.37037 | 79.62963 |  |  |  | OBSERVACIONES | [6 empty] | 4.76 | 25 | 55
1/2" | 12.7 | 256 | 3.410605 | 23.78098 | 76.21902 | [9 empty] | 42.7125 | 2 | 15 | 40
3/8" | 9.525 | 495 | 6.594724 | 30.3757 | 69.6243 | 30 | - | 65 |  |  |  | P. Grueso: | 3206 |  | 41.27467 | 0.42 | 8 | 20
Nº4 | 4.76 | 926 | 12.3368 | 42.7125 | 57.2875 | 25 | - | 55 |  |  |  | P. Fino: | 4300 |  | 16.01283 | 0.074 | 2 | 8
Nº10 | 2 | 723.0769 | 9.633319 | 52.34582 | 47.65418 | 15 | - | 40 |  |  |  | Total: | 7506 |  | 100
Nº20 | 0.84 | 394.2308 | 5.252208 | 57.59802 | 42.40198 | [6 empty] | Nº10 | 75.2 | 723.0769
Nº40 | 0.42 | 346.1538 | 4.611695 | 62.20972 | 37.79028 | 8 | - | 20 |  |  |  | Nº20 | 41 | 394.2308
Nº50 | 0.297 | 250 | 3.330669 | 65.54039 | 34.45961 | [6 empty] | Nº40 | 36 | 346.1538 | 7506
Nº100 | 0.15 | 759.6154 | 10.12011 | 75.6605 | 24.3395 | [6 empty] | Nº50 | 26 | 250
Nº200 | 0.074 | 625 | 8.326672 | 83.98717 | 16.01283 | 2 | - | 8 |  |  |  | Nº100 | 79 | 759.6154
PASA |  | 1201.923 | 16.01283 | 100 | [7 empty] | Nº200 | 65 | 625
[12 empty] | PASA | 125 | 1201.923
[12 empty] | Porcion | 447.2
Diametro efectivos
D10
[13 empty] | 0.01 | 10
[13 empty] | 0.05 | 10
[13 empty] | 0.05 | 0
Cu
[13 empty] | D30 |  | 116
[13 empty] | 0.01 | 30
[13 empty] | 0.22 | 30 | Cc
[13 empty] | 0.22 | 0 | 0.1668966
D60
[13 empty] | 0.01 | 60
[13 empty] | 5.8 | 60
[13 empty] | 5.8 | 0
OBSERVACIONES :

## L.L & L.P
|  | CARRETERA : | PUNO - ILAVE
|  | TRAMO : | Km. 1363+000 - Km. 1413+000
|  | PROYECTO : | ESTUDIO DEFINITIVO PARA EL MANTENIMIENTO PERIÓDICO DE LA
CARRETERA PUNO - DESAGUADERO TRAMO PUNO - ILAVE
Límites de Consistencia
0 | : | 0 |  | Fecha: | 2008-07-30
Ubicación(Km) | : | 1374+800 Km.
Calicata | : | CDA - 3
Muestra | : | M - 1
Prof. (m) | : | 0.03 - 0.48
Límite Líquido :
ENSAYO Nº
Nº de Golpes |  | 29 | 29 | 16 | 16
Recipiente Nº |  | 110 | 104 | 102 | 107
R + Suelo Hum. |  | 12.65 | 11.71 | 11.35 | 10.84
R + Suelo Seco |  | 11.25 | 10.45 | 10.1 | 9.71
Peso de agua |  | 1.4 | 1.26 | 1.25 | 1.13
Peso de Recip. |  | 4.42 | 4.22 | 4.32 | 4.58
Peso de S. Seco |  | 6.83 | 6.23 | 5.78 | 5.13
% de Humedad |  | 20.4978 | 20.22472 | 21.6263 | 22.02729
Límite Plástico :
ENSAYO Nº |  | 1 | 2
Recipiente Nº |  | 105 | 106
R + Suelo Hum. |  | 10.25 | 15.23
R + Suelo Seco |  | 9.65 | 14.12
Peso de agua |  | 0.6 | 1.11
Peso de Recip. |  | 4.33 | 4.46
Peso de S. Seco |  | 5.32 | 9.66
% de Humedad |  | 11.2782 | 11.49068
[6 empty] | 25 | 0
[6 empty] | 25 | 20.75 | LL
[6 empty] | 10 | 20.75 | LL
[7 empty] | 11.38444 | LP
Resultados |  |  |  | OBSERVACIONES :
Límite Líquido |  | 20.75 |  | ...................................................................
Límite Plástico |  | 11.38444 |  | ...................................................................
Ind. Plástico |  | 9.365561 |  | ...................................................................

## Proctor
| CARRETERA : | PUNO - ILAVE
| TRAMO : | Km. 1363+000 - Km. 1413+000
| PROYECTO : | ESTUDIO DEFINITIVO PARA EL MANTENIMIENTO PERIÓDICO DE LA
CARRETERA PUNO - DESAGUADERO TRAMO PUNO - ILAVE
ENSAYO DE PROCTOR MODIFICADO
Datos de muestra
Ubicación(Km) | : | 1374+800 Km.
Calicata | : | CDA - 3
Muestra | : | M - 1
Prof. (m) | : | 0.03 - 0.48
Fecha | : | 2008-07-30
Compactación
Prueba Nº |  | 1 | 2 | 3
Numero de capas |  | 5 | 5 | 5
Numero de golpes |  | 56 | 56 | 56
Peso suelo + molde (gr.) |  | 9756 | 9996 | 9985
Peso molde (gr.) |  | 5276 | 5276 | 5276
Peso suelo compactado (gr.) |  | 4480 | 4720 | 4709
Volumen del molde (cm3) |  | 2117 | 2117 | 2117
Densidad humeda (gr/cm3) |  | 2.116202 | 2.22957 | 2.224374 | 2008.969
Humedad (%)
Tara Nº
Tara + suelo húmedo (gr.) |  | 56.3 | 56.69 | 47.28
Tara + suelo seco (gr.) |  | 54.47 | 53.98 | 44.3
Peso de agua (gr.) |  | 1.83 | 2.71 | 2.98
Peso de tara (gr.) |  | 6.2 | 6.5 | 6.3
Peso de suelo seco (gr.) |  | 48.27 | 47.48 | 38
Humedad (%) |  | 3.791175 | 5.707666 | 7.842105
Densidad Seca (gr/cm3) |  | 2.038904 | 2.109185 | 2.062621
Máxima Densidad Seca (gr/cm3) |  | : | 2.11
Optimo Contenido de Humedad (%) |  | : | 6
[6 empty] | 0 | 6
[6 empty] | 2.11 | 6
[6 empty] | 2.11 | 0

## Datos
| CARRETERA : | PUNO - ILAVE
| TRAMO : | Km. 1363+000 - Km. 1413+000
| PROYECTO : | ESTUDIO DEFINITIVO PARA EL MANTENIMIENTO PERIÓDICO DE LA
CARRETERA PUNO - DESAGUADERO TRAMO PUNO - ILAVE
ENSAYO DE LA RELACION DE SOPORTE DE CALIFORNIA (C.B.R.) ASTM D-1883
Realizado por : |  | Tec. Julio César Shahuano Dominguez
Revisado por : |  | Ing. Herly Torres Hinostroza
Fecha |  | 2008-07-30
Datos de muestra
Prog. (Km.) | : | 1374+800 Km. |  |  |  | Calicata |  | : | CDA - 3
Muestra | : | M - 1
Prof (m.) | : | 0.03 - 0.48
Máxima Densidad Seca (gr/cm3) : |  |  |  |  | 2.11
Optimo Contenido de Humedad (%) : |  |  |  |  | 6
Compactación | [6 empty] | Humedad (%)
Molde Nº |  |  | 5 | 7 | 11 |  | Tara Nº |  |  | 7 | 11 | 2
Número de capas |  |  | 5 | 5 | 5 |  | Tara+suelo húmedo (gr.) |  |  | 117.83 | 116.73 | 121.45
Número de golpes |  |  | 56 | 25 | 12 |  | Tara+suelo seco (gr.) |  |  | 111.89 | 111.9 | 115.38
Peso suelo + molde (gr.) |  |  | 11302 | 11154 | 10996 |  | Peso de agua (gr.) |  |  | 5.94 | 4.83 | 6.07
Peso molde (gr.) |  |  | 6522 | 6581 | 6564 |  | Peso de tara (gr.) |  |  | 12.66 | 31.14 | 14.25
Peso suelo compactado (gr.) |  |  | 4780 | 4573 | 4432 |  | Peso de suelo seco (gr.) |  |  | 99.23 | 80.76 | 101.13
Volumen del molde (cm3) |  |  | 2136 | 2131 | 2130 |  | Humedad (%) |  |  | 5.986093 | 5.980684 | 6.002175
Densidad humeda (gr/cm3) |  |  | 2.237828 | 2.145941 | 2.080751 |  | Densidad Seca (gr/cm3) |  |  | 2.111435 | 2.024842 | 1.962933 | 2087.336 | 2050.673
Aplicación de Carga
Penetración | Presión | Molde I |  | Molde II |  | Molde III
(mm.) | Patrón | Dial | Presión | Dial | Presión | Dial | Presión |  | Expansión:
| (Kg/cm2) |  | (Kg/cm2) |  | (Kg/cm2) |  | (Kg/cm2)
0.03 |  | 53 | 11.89613 | 24 | 5.386926 | 16 | 3.591284 |  | Fecha | Expansión
0.05 |  | 125 | 28.0569 | 55 | 12.34504 | 28 | 6.284747 |  |  | Molde I | Molde II | Molde III
0.08 |  | 183 | 41.07531 | 100 | 22.44552 | 40 | 8.978209 |  | 2008-08-01 | 0 | 0 | 0
0.1 | 70 | 265 | 59.48064 | 135 | 30.30146 | 45 | 10.10049 |  | 2008-08-02 | 0.06 | 0.1 | 0.1
[9 empty] | 2008-08-03 | 0.1 | 0.2 | 0.2 | 7.62
0.15 | 105 | 400 | 89.78209 | 190 | 42.64649 | 52 | 11.67167 |  | 2008-08-04 | 0.15 | 0.3 | 0.3
[9 empty] | 2008-08-05 | 0.22 | 0.4 | 0.4
0.2 |  | 501 | 112.4521 | 220 | 49.38015 | 62 | 13.91622
0.25 |  | 560 | 125.6949 | 249 | 55.88935 | 64 | 14.36513

## Grafico CBR
|  | CARRETERA : | PUNO - ILAVE
|  | TRAMO : | Km. 1363+000 - Km. 1413+000
|  | PROYECTO : | ESTUDIO DEFINITIVO PARA EL MANTENIMIENTO PERIÓDICO DE LA
CARRETERA PUNO - DESAGUADERO TRAMO PUNO - ILAVE
ENSAYO DE LA RELACION DE SOPORTE DE CALIFORNIA (C.B.R.) ASTM D-1883
Realizado por : |  | Tec. Julio César Shahuano Dominguez
Revisado por : |  | Ing. Herly Torres Hinostroza
Fecha |  | 2008-07-30
Datos de muestra
Prog. (Km.) | : | 1374+800 Km. |  | Calicata | : | CDA - 3
Muestra | : | M - 1
Prof (m.) | : | 0.03 - 0.48
Máxima Densidad Seca (gr/cm3) : |  |  | 2.11
Optimo Contenido de Humedad (%) : |  |  | 6
C.B.R. (0.1")-56 GOLPES : |  | 85.42857 | C.B.R. (0.1")-25 GOLPES : | 48.57143 |  | C.B.R. (0.1")-10 GOLPES : |  |  | 14.85714
DETERMINACION DE C.B.R.
[7 empty] | 95% DE M.D.S. : | 2.0045
[7 empty] | C.B.R. (100% M.D.S.) 0.1" : | 85.42857 | %
[7 empty] | C.B.R. (95% M.D.S.) 01" : | 39.25 | %
OBSERVACIONES:
.
CBR al 100% M.D.S.
CBR al 95% M.D.S.

## Apoyo (hidden)
Penetración | Molde I | Molde II | Molde III
(mm.) | Presión | Presión | Presión
| (Kg/cm2) | (Kg/cm2) | (Kg/cm2) | Molde I | Molde II | Molde III
0 | 0 | 0 | 0
0.64 | 11.89613 | 5.386926 | 3.591284
1.27 | 28.0569 | 12.34504 | 6.284747 | 28.0569 | 12.34504 | 6.284747
1.91 | 41.07531 | 22.44552 | 8.978209 | 41.07531 | 22.44552 | 8.978209
2.54 | 59.48064 | 30.30146 | 10.10049 | 59.48064 | 30.30146 | 10.10049
5.08 | 89.78209 | 42.64649 | 11.67167
7.62 | 112.4521 | 49.38015 | 13.91622
10.16 | 125.6949 | 55.88935 | 14.36513 |  |  |  |  | y = 24.731x - 4.2837 | y = 14.143x - 5.2691 | y = 3.0077x + 2.7198
|  |  | Correc | 15.3 | 11.8 | 9.8 |  | R2 = 0.9894 | R2 = 0.9955 | R2 = 0.9485
|  |  |  | 11 | 7.2 | 11.2
|  |  |  | 2.713212 | 2.912559 | 3.024694 |  | 0.1732118 | 0.3725589 | 0.4846935
|  |  |  | 2.713212 | 2.912559 | 3.024694 |  | 2.713212 | 2.912559 | 3.024694
|  |  |  | 0 | 0 | 0
|  |  |  | 0 | 0 | 0
|  |  |  | 59.8 | 34 | 10.4
|  |  |  | 59.8 | 34 | 10.4
|  |  |  | 5.798954 | 5.690169 | 6.222857
|  |  |  | 5.798954 | 5.690169 | 6.222857
|  |  |  | 0 | 0 | 0
|  |  |  | 0 | 0 | 0
C.B.R. |  |  | C.B.R.(100%) |  |  | C.B.R.(95%)
2.111435 | 85.42857 |  | 85.42857 | 0 |  | 39.25 | 0
2.024842 | 48.57143 |  | 85.42857 | 2.111435 |  | 39.25 | 2.005863
1.962933 | 14.85714 |  | 0 | 2.111435 |  | 0 | 2.005863

## Sucs (hidden)
SISTEMA UNIFICADO DE CLASIFICACION
N 200= | 16.01 | Cu = | 116 |  |  |  | L.L. | 20.75
N 4= | 57.29 | Cc = | 0.1668966 | CLASIFICACION SUCS | GC |  | I.P. | 9.365561
L.L.= | 20.75 | [5 empty] | CU | 116
I.P.= | 9.365561 | [5 empty] | CC | 0.1668966
DIVISIONES MAYORES |  |  | SIMBOLO DE GRUPO | NOMBRES TIPICOS | CRITERIOS DE CLASIFICACION PARA SUELOS GRANULARES |  |  | CLASIF | SIMBOLOS DOBLES | SIMBOLOS TRIPLES | CLASIFICACION | SIMBOLO
Suelos de grano grueso (mas del 50 % del material es mayor en tamaño que el tamiz No 200 | Gravas (mas de la mitad de la fracción gruesa es mayor que el tamiz No 4) | Gravas Limpias (poco o ningun fino) | GW | Gravas bien gradadas, mezclas gravosas, poco o ningun fino | Cu > 4 1 < Cc < 3 | [6 empty] | GC
|  |  | GP | Gravas pobremente gradadas,`mezclas grava-arena, pocos o ningun fino | No cumple todos los requisitos de gradadcion para GW
|  | Gravas con finos (cantidad apre- ciable de finos) | GM | Gravas limosas, mezcla grava- arena-limo | Límites de Atteberg por debajo de la linea A o Ip < 4 | A los materiales sobre la linea A con 4 < Ip < 7 se considera de frontera y se les asigna doble símbolo
|  |  | GC | Gravas arcillosas, mezcla gravo-areno- arcillosas | Límites de Atteberg por encima de la línea A ó Ip > 7 |  |  | GC |  |  | GC
| Arenas (mas de la mitad de la fracción gruesa es menor que el tamiz No 4) | Arenas Limpias (poco o ningun fino) | SW | Arenas bien gradadas, arenas gravosas, pocos o ningun fino | Cu > 6 1 < Cc < 3
|  |  | SP | Arenas pobremente gradadas, arenas gravosas, pocos o ningun fino | No cumple todos los requisitos de gradadcion para SW
|  | Arenas con finos (cantidad apre- ciable de finos) | SM | Arenas limosas mezcla de arena-limo | Límites de Atteberg por debajo de la linea A ó Ip < 4 | Si el material está en la zona sombreada con 4 < Ip < 7 se considera de frontera y se les asigna doble símbolo
|  |  | SC | Arenas arcillosas, mezclas arena-arcilla | Límites de Atteberg por encima de la linea A ó Ip > 7
Suelos de grano fino (mas del 50 % del material pasa el tamiz No 200 | limos y arcillas (Límite líquido wl<50 |  | ML | Limos inorgánicos y arena muy finas, polvo de roca, arenas finas limosas o arcillosas, o limos arcillosos con poca plasticidad | 1, Determinar el porcentaje de arenas y gravas de la curva granulometrica. 2, Dependiendo del porcentaje de fino (fracción menor que el tamiz No 200 los suelos gruesos se clasifican como sigue: Menos del 5% - GW, GP, SW, SP Mas del 12 % - GM, GC, SM, SC De 5 a 12 % - casos frontera que requieren doble símbolo
|  |  | CL | Arcillas inorganicas de plasticidad baja a media, arcillas gravosas, arcillas arenosas, arcillas limosas, arcillas magras.
|  |  | OL | Limos organicos, arcillas limosas orgánicas de baja plasticidad
| limos y arcillas (Límite líquido wl>50 |  | MH | Limos inorganicos, suelos limosos o arenosos finos micaceos o diatomaceos, suelos elasticos.
|  |  | CH | Arcillas organicas de alta plasticidad, arcillas grasas.
|  |  | OH | Arcillas organicas de plasticidad media a alta, limos orgánicos
| Suelos Altamen- te orgá- nicos |  | Pt | Turba o otros suelos altamente organicos

## Aashto (hidden)
sup
CLASIFICACION GENERAL |  | MATERIALES GRANULARES (35% O MENOS DEL TOTAL PASA EL TAMIZ NO 200) | [6 empty] | MATERIALES LIMO-ARCILLOSOS (MAS DEL 35% DEL TOTAL PASA EL TAMIZ No 200)
CLASIFICACION DE GRUPO |  | A-1 |  | A-3 | A-2 |  |  |  | A-4 | A-5 | A-6 | A-7
|  | A-1-a | A-1-b |  | A-2-4 | A-2-5 | A-2-6 | A-2-7 |  |  |  | A-7-5 | A-7-6 | 50
25.4
Porcentaje de material | [13 empty] | 25
que pasa el tamiz
No 10 | 47.7 | 50 max
No 40 | 37.8 | 30 max | 50 max | 51 min
No 200 | 16 | 15 max | 25 max | 10 max | 35 max | 35 max | 35 max | 35 max | 36 min | 36 min | 36 min | 36 min | 36 min
Caracteristicas de la
fraccion que pasa el
tamiz No 40
Limite líquido | 20.8 |  |  |  | 40 max | 41 min | 40 max | 41 min | 40 max | 41 min | 40 max | 41 min | 41 min
Indice plástico | 9.365561 | 6 max | 6 max | N.P. | 10 max | 10 max | 11 min | 11 min | 10 max | 10 max | 11 min | 11`min | 11`min
Indice de Grupo | 0 | 0 |  | 0 | 0 |  | 4 max |  | 8 max | 12 max | 16 max | 20 max | 20 max
|  |  | CLASIFICACION AASHTO : |  |  |  |  | A-2-4 (0)
|  | -- | -- | -- | A-2-4 | -- | -- | -- | -- | -- | -- | -- | --
A-2-4
A-2-4
| A | 1
| B | 1
| C | 1
| D | 1
| 0.215 | 0 |  | (0)
| A | -19
| B | -19.2
| C | -0.6344394
|  | -1.855457 |  | 0
| IG | (0)
SISTEMA DE CLASIFICACION AASHTO

## Apoyo 2 (hidden)
76.2 | 0 | 3" | 76.2 | 0 | 100 | 0 | 0 | 0 | 100 | ESPECIFICACIONES
76.2 | 100 | 2 1/2" | 63.5 | 0 | 100 | 0 | 0 | 0 | 100 | Nº Malla | Abertura mm. | Especificaciones "B" | % Que Pasa
|  | 2" | 50.6 | 0 | 100 | 480 | 6.394884 | 6.394884 | 93.60512 | 2" | 50.6
63.5 | 0 | 1 1/2" | 38.1 | 0 | 100 | 295 | 3.930189 | 10.32507 | 89.67493 | 1 1/2" | 38.1
63.5 | 100 | 1" | 25.4 | 0 | 100 | 265 | 3.530509 | 13.85558 | 86.14442 | 1" | 25.4
|  | 3/4" | 19.05 | 0 | 100 | 489 | 6.514788 | 20.37037 | 79.62963 | 3/4" | 19.05
50.6 | 0 | 1/2" | 12.7 | 0 | 100 | 256 | 3.410605 | 23.78098 | 76.21902 | 3/8" | 9.525
50.6 | 100 | 3/8" | 9.525 | 0 | 100 | 495 | 6.594724 | 30.3757 | 69.6243 | No4 | 4.76
|  | No4 | 4.76 | 0 | 100 | 926 | 12.3368 | 42.7125 | 57.2875 | 40 | 0.42
38.1 | 0 | 10 | 2 | 0 | 100 | 723.0769 | 9.633319 | 52.34582 | 47.65418
38.1 | 100 | 20 | 0.84 | 0 | 100 | 394.2308 | 5.252208 | 57.59802 | 42.40198
|  | 40 | 0.42 | 0 | 100 | 346.1538 | 4.611695 | 62.20972 | 37.79028
25.4 | 0 | 50 | 0.3 | 0 | 100 | 250 | 3.330669 | 65.54039 | 34.45961
25.4 | 100 | 100 | 0.149 | 0 | 100 | 759.6154 | 10.12011 | 75.6605 | 24.3395
|  | 200 | 0.074 | 0 | 100 | 625 | 8.326672 | 83.98717 | 16.01283
19.05 | 0
19.05 | 100
12.7 | 0 |  | 3" | 76.2
12.7 | 100 |  | 2 1/2" | 63.5
|  |  | 2" | 50.6
9.525 | 0 |  | 1 1/2" | 38.1
9.525 | 100 |  | 1" | 25.4
|  |  | 3/4" | 19.05
4.76 | 0 |  | 1/2" | 12.7
4.76 | 100 |  | 3/8" | 9.525
|  |  | Nº4 | 4.76
2 | 0 |  | Nº10 | 2
2 | 100 |  | Nº20 | 0.84
|  |  | Nº40 | 0.42
0.84 | 0 |  | Nº50 | 0.297
0.84 | 100 |  | Nº100 | 0.15
|  |  | Nº200 | 0.074
0.42 | 0
0.42 | 100
0.3 | 0
0.3 | 100
0.149 | 0
0.149 | 100
0.074 | 0
0.074 | 100