## Granulo
|  | CARRETERA : |  | PUNO - ILAVE
|  | TRAMO : |  | Km. 1363+000 - Km. 1413+000
|  | PROYECTO : |  | ESTUDIO DEFINITIVO PARA EL MANTENIMIENTO PERIÓDICO DE LA
CARRETERA PUNO - DESAGUADERO TRAMO PUNO - ILAVE
Análisis Mecánico por Tamizado ASTM D-422
Ubicación(Km) |  | 1374+800 Km.
Calicata |  | CDA - 3 | [5 empty] | HUMEDAD NATURAL
Muestra |  | M - 2 | [5 empty] | Sh + Tara | : | 462
Prof. (m) |  | 0.48 - 0.70 | [5 empty] | Ss + Tara | : | 443
Fecha |  | 2008-08-04 | [5 empty] | Tara | : | 0
Datos de Ensayo: | [7 empty] | Peso Agua | : | 19
Peso de muestra humeda |  | : | [5 empty] | Peso Seco | : | 443
Peso de muestra seca |  | : | 6500 |  |  |  |  | Humedad(%) | : | 4.288939
Peso de muestra lavada |  | : | 4825.239
Tamices | Abertura | Peso | %Retenido | %Retenido | % que | Especificación |  |  | PROP. FISICAS
ASTM | en mm. | Retenido | Parcial | Acumulado | Pasa
3" | 76.2 | [7 empty] | L. Líquido | : | 29.38 | 3730
2 1/2" | 63.5 | 0 |  |  | 100 |  |  |  | L. Plástico | : | 21.14966
2" | 50.6 | 246 | 3.784615 | 3.784615 | 96.21538 | 100 | - | 100 | Ind. Plástico | : | 8.23034
1 1/2" | 38.1 | 550 | 8.461538 | 12.24615 | 87.75385 |  |  |  | Clas. SUCS | : | GC |  |  |  |  | 50.6 | 100 | 100
1" | 25.4 | 350 | 5.384615 | 17.63077 | 82.36923 |  |  |  | Clas. AASHTO | : | A-2-4 (0) |  |  |  |  | 9.525 | 30 | 65
3/4" | 19.05 | 179 | 2.753846 | 20.38462 | 79.61538 |  |  |  | OBSERVACIONES | [6 empty] | 4.76 | 25 | 55
1/2" | 12.7 | 260 | 4 | 24.38462 | 75.61538 | [9 empty] | 42.61538 | 2 | 15 | 40
3/8" | 9.525 | 260 | 4 | 28.38462 | 71.61538 | 30 | - | 65 |  |  |  | P. Grueso: | 2770 |  | 31.61906 | 0.42 | 8 | 20
Nº4 | 4.76 | 925 | 14.23077 | 42.61538 | 57.38462 | 25 | - | 55 |  |  |  | P. Fino: | 3730 |  | 25.76556 | 0.074 | 2 | 8
Nº10 | 2 | 123.2415 | 1.896024 | 44.51141 | 55.48859 | 15 | - | 40 |  |  |  | Total: | 6500 |  | 100
Nº20 | 0.84 | 527.2642 | 8.111757 | 52.62317 | 47.37683 | [6 empty] | Nº10 | 22.35 | 123.2415
Nº40 | 0.42 | 459.1092 | 7.063218 | 59.68638 | 40.31362 | 8 | - | 20 |  |  |  | Nº20 | 95.62 | 527.2642
Nº50 | 0.297 | 119.1059 | 1.832399 | 61.51878 | 38.48122 | [6 empty] | Nº40 | 83.26 | 459.1092 | 6500
Nº100 | 0.15 | 454.0913 | 6.98602 | 68.5048 | 31.4952 | [6 empty] | Nº50 | 21.6 | 119.1059
Nº200 | 0.074 | 372.4265 | 5.729639 | 74.23444 | 25.76556 | 2 | - | 8 |  |  |  | Nº100 | 82.35 | 454.0913
PASA |  | 1674.761 | 25.76556 | 100 | [7 empty] | Nº200 | 67.54 | 372.4265
[12 empty] | PASA | 303.72 | 1674.761
[12 empty] | Porcion | 676.44
Diametro efectivos
D10
[13 empty] | 0.01 | 10
[13 empty] | 0.018 | 10
[13 empty] | 0.018 | 0
Cu
[13 empty] | D30 |  | 302.7778
[13 empty] | 0.01 | 30
[13 empty] | 0.13 | 30 | Cc
[13 empty] | 0.13 | 0 | 0.1722732
D60
[13 empty] | 0.01 | 60
[13 empty] | 5.45 | 60
[13 empty] | 5.45 | 0
OBSERVACIONES :

## L.L & L.P
|  | CARRETERA : | PUNO - ILAVE
|  | TRAMO : | Km. 1363+000 - Km. 1413+000
|  | PROYECTO : | ESTUDIO DEFINITIVO PARA EL MANTENIMIENTO PERIÓDICO DE LA
CARRETERA PUNO - DESAGUADERO TRAMO PUNO - ILAVE
Límites de Consistencia
0 | : | 0 |  | Fecha: | 2008-08-04
Ubicación(Km) | : | 1374+800 Km.
Calicata | : | CDA - 3
Muestra | : | M - 1
Prof. (m) | : | 0.48 - 0.70
Límite Líquido :
ENSAYO Nº
Nº de Golpes |  | 26 | 26 | 16 | 16
Recipiente Nº |  | 107 | 110 | 104 | 111
R + Suelo Hum. |  | 21.26 | 23.58 | 13.53 | 14.25
R + Suelo Seco |  | 17.46 | 19.26 | 11.35 | 11.96
Peso de agua |  | 3.8 | 4.32 | 2.18 | 2.29
Peso de Recip. |  | 4.58 | 4.42 | 4.22 | 4.38
Peso de S. Seco |  | 12.88 | 14.84 | 7.13 | 7.58
% de Humedad |  | 29.50311 | 29.11051 | 30.57504 | 30.21108
Límite Plástico :
ENSAYO Nº |  | 1 | 2
Recipiente Nº |  | 112 | 103
R + Suelo Hum. |  | 7.88 | 8.15
R + Suelo Seco |  | 7.24 | 7.54
Peso de agua |  | 0.64 | 0.61
Peso de Recip. |  | 4.22 | 4.65
Peso de S. Seco |  | 3.02 | 2.89
% de Humedad |  | 21.19205 | 21.10727
[6 empty] | 25 | 0
[6 empty] | 25 | 29.38 | LL
[6 empty] | 10 | 29.38 | LL
[7 empty] | 21.14966 | LP
Resultados |  |  |  | OBSERVACIONES :
Límite Líquido |  | 29.38 |  | ...................................................................
Límite Plástico |  | 21.14966 |  | ...................................................................
Ind. Plástico |  | 8.23034 |  | ...................................................................

## Proctor
| CARRETERA : | PUNO - ILAVE
| TRAMO : | Km. 1363+000 - Km. 1413+000
| PROYECTO : | ESTUDIO DEFINITIVO PARA EL MANTENIMIENTO PERIÓDICO DE LA
CARRETERA PUNO - DESAGUADERO TRAMO PUNO - ILAVE
ENSAYO DE PROCTOR MODIFICADO
Datos de muestra
Ubicación(Km) | : | 1374+800 Km.
Calicata | : | CDA - 3
Muestra | : | M - 2
Prof. (m) | : | 0.48 - 0.70
Fecha | : | 2008-08-04
Compactación
Prueba Nº |  | 1 | 2 | 3
Numero de capas |  | 5 | 5 | 5
Numero de golpes |  | 56 | 56 | 56
Peso suelo + molde (gr.) |  | 9865 | 10018 | 10004
Peso molde (gr.) |  | 5276 | 5276 | 5276
Peso suelo compactado (gr.) |  | 4589 | 4742 | 4728
Volumen del molde (cm3) |  | 2117 | 2117 | 2117
Densidad humeda (gr/cm3) |  | 2.16769 | 2.239962 | 2.233349 | #REF!
Humedad (%)
Tara Nº
Tara + suelo húmedo (gr.) |  | 63.72 | 46.79 | 59.58
Tara + suelo seco (gr.) |  | 59.25 | 42.99 | 53.81
Peso de agua (gr.) |  | 4.47 | 3.8 | 5.77
Peso de tara (gr.) |  | 6.5 | 6.5 | 6.5
Peso de suelo seco (gr.) |  | 52.75 | 36.49 | 47.31
Humedad (%) |  | 8.473934 | 10.41381 | 12.19615
Densidad Seca (gr/cm3) |  | 1.998351 | 2.028697 | 1.990575
Máxima Densidad Seca (gr/cm3) |  | : | 2.029
Optimo Contenido de Humedad (%) |  | : | 10.3
[6 empty] | 0 | 10.3
[6 empty] | 2.029 | 10.3
[6 empty] | 2.029 | 0

## Datos
| CARRETERA : | PUNO - ILAVE
| TRAMO : | Km. 1363+000 - Km. 1413+000
| PROYECTO : | ESTUDIO DEFINITIVO PARA EL MANTENIMIENTO PERIÓDICO DE LA
CARRETERA PUNO - DESAGUADERO TRAMO PUNO - ILAVE
ENSAYO DE LA RELACION DE SOPORTE DE CALIFORNIA (C.B.R.) ASTM D-1883
Realizado por : |  | Tec. Julio César Shahuano Dominguez
Revisado por : |  | Ing. Herly Torres Hinostroza
Fecha |  | 2008-08-04
Datos de muestra
Prog. (Km.) | : | 1374+800 Km. |  |  |  | Calicata |  | : | CDA - 3
Muestra | : | M - 2
Prof (m.) | : | 0.48 - 0.70
Máxima Densidad Seca (gr/cm3) : |  |  |  |  | 2.029
Optimo Contenido de Humedad (%) : |  |  |  |  | 10.3
Compactación | [6 empty] | Humedad (%)
Molde Nº |  |  | 1 | 2 | 8 |  | Tara Nº |  |  | 4 | 10 | 7
Número de capas |  |  | 5 | 5 | 5 |  | Tara+suelo húmedo (gr.) |  |  | 189.09 | 138 | 179.25
Número de golpes |  |  | 56 | 25 | 12 |  | Tara+suelo seco (gr.) |  |  | 172.8 | 128.07 | 168.2
Peso suelo + molde (gr.) |  |  | 11438 | 11215 | 10863 |  | Peso de agua (gr.) |  |  | 16.29 | 9.93 | 11.05
Peso molde (gr.) |  |  | 6666 | 6707 | 6571 |  | Peso de tara (gr.) |  |  | 14.52 | 12.44 | 12.66
Peso suelo compactado (gr.) |  |  | 4772 | 4508 | 4292 |  | Peso de suelo seco (gr.) |  |  | 158.28 | 115.63 | 155.54
Volumen del molde (cm3) |  |  | 2132 | 2133 | 2115 |  | Humedad (%) |  |  | 10.29189 | 8.587737 | 7.104282
Densidad humeda (gr/cm3) |  |  | 2.238274 | 2.113455 | 2.029314 |  | Densidad Seca (gr/cm3) |  |  | 2.029409 | 1.946311 | 1.894709 | 2083.843 | 2021.525
Aplicación de Carga
Penetración | Presión | Molde I |  | Molde II |  | Molde III
(mm.) | Patrón | Dial | Presión | Dial | Presión | Dial | Presión |  | Expansión:
| (Kg/cm2) |  | (Kg/cm2) |  | (Kg/cm2) |  | (Kg/cm2)
0.03 |  | 19 | 4.264649 | 7 | 1.571187 | 3 | 0.6733657 |  | Fecha | Expansión
0.05 |  | 72 | 16.16078 | 28 | 6.284747 | 8 | 1.795642 |  |  | Molde I | Molde II | Molde III
0.08 |  | 120 | 26.93463 | 52 | 11.67167 | 12 | 2.693463 |  | 2008-08-11 | 0 | 0 | 0
0.1 | 70 | 163 | 36.5862 | 85 | 19.07869 | 18 | 4.040194 |  | 2008-08-12 | 0.08 | 0.15 | 0.16
[9 empty] | 2008-08-13 | 0.2 | 0.2 | 0.28 | 7.62
0.15 | 105 | 245 | 54.99153 | 120 | 26.93463 | 22 | 4.938015 |  | 2008-08-14 | 0.3 | 0.35 | 0.38
[9 empty] | 2008-08-15 | 0.4 | 0.44 | 0.48
0.2 |  | 286 | 64.1942 | 136 | 30.52591 | 27 | 6.060291
0.25 |  | 320 | 71.82567 | 185 | 41.52422 | 36 | 8.080388

## Grafico CBR
|  | CARRETERA : | PUNO - ILAVE
|  | TRAMO : | Km. 1363+000 - Km. 1413+000
|  | PROYECTO : | ESTUDIO DEFINITIVO PARA EL MANTENIMIENTO PERIÓDICO DE LA
CARRETERA PUNO - DESAGUADERO TRAMO PUNO - ILAVE
ENSAYO DE LA RELACION DE SOPORTE DE CALIFORNIA (C.B.R.) ASTM D-1883
Realizado por : |  | Tec. Julio César Shahuano Dominguez
Revisado por : |  | Ing. Herly Torres Hinostroza
Fecha |  | 2008-08-04
Datos de muestra
Prog. (Km.) | : | 1374+800 Km. |  | Calicata | : | CDA - 3
Muestra | : | M - 2
Prof (m.) | : | 0.48 - 0.70
Máxima Densidad Seca (gr/cm3) : |  |  | 2.029
Optimo Contenido de Humedad (%) : |  |  | 10.3
C.B.R. (0.1")-56 GOLPES : |  | 54.28571 | C.B.R. (0.1")-25 GOLPES : | 32.57143 |  | C.B.R. (0.1")-10 GOLPES : |  |  | 5
DETERMINACION DE C.B.R.
[7 empty] | 95% DE M.D.S. : | 1.92755
[7 empty] | C.B.R. (100% M.D.S.) 0.1" : | 54.28571 | %
[7 empty] | C.B.R. (95% M.D.S.) 01" : | 26 | %
OBSERVACIONES:
.
CBR al 100% M.D.S.
CBR al 95% M.D.S.

## Apoyo (hidden)
Penetración | Molde I | Molde II | Molde III
(mm.) | Presión | Presión | Presión
| (Kg/cm2) | (Kg/cm2) | (Kg/cm2) | Molde I | Molde II | Molde III
0 | 0 | 0 | 0
0.64 | 4.264649 | 1.571187 | 0.6733657
1.27 | 16.16078 | 6.284747 | 1.795642 | 16.16078 | 6.284747 | 1.795642
1.91 | 26.93463 | 11.67167 | 2.693463 | 26.93463 | 11.67167 | 2.693463
2.54 | 36.5862 | 19.07869 | 4.040194 | 36.5862 | 19.07869 | 4.040194
5.08 | 54.99153 | 26.93463 | 4.938015
7.62 | 64.1942 | 30.52591 | 6.060291
10.16 | 71.82567 | 41.52422 | 8.080388 |  |  |  |  | y = 16.085x - 4.1082 | y = 10.07x - 6.8543 | y = 1.7664x - 0.5248
|  |  | Correc | 15.3 | 11.8 | 9.8 |  | R2 = 0.9993 | R2 = 0.9909 | R2 = 0.9858
|  |  |  | 11 | 7.2 | 11.2
|  |  |  | 2.795406 | 3.220665 | 2.54 |  | 0.2554057 | 0.6806653 | 0.2971014
|  |  |  | 2.795406 | 3.220665 | 2.54 |  | 2.795406 | 3.220665 | 2.54
|  |  |  | 0 | 0 | 0
|  |  |  | 0 | 0 | 0
|  |  |  | 38 | 22.8 | 3.5
|  |  |  | 38 | 22.8 | 3.5
|  |  |  | 5.798954 | 5.690169 | 6.222857
|  |  |  | 5.798954 | 5.690169 | 6.222857
|  |  |  | 0 | 0 | 0
|  |  |  | 0 | 0 | 0
C.B.R. |  |  | C.B.R.(100%) |  |  | C.B.R.(95%)
2.029409 | 54.28571 |  | 54.28571 | 0 |  | 26 | 0
1.946311 | 32.57143 |  | 54.28571 | 2.029409 |  | 26 | 1.927939
1.894709 | 5 |  | 0 | 2.029409 |  | 0 | 1.927939

## Sucs (hidden)
SISTEMA UNIFICADO DE CLASIFICACION
N 200= | 25.77 | Cu = | 302.7778 |  |  |  | L.L. | 29.38
N 4= | 57.38 | Cc = | 0.1722732 | CLASIFICACION SUCS | GC |  | I.P. | 8.23034
L.L.= | 29.38 | [5 empty] | CU | 302.7778
I.P.= | 8.23034 | [5 empty] | CC | 0.1722732
DIVISIONES MAYORES |  |  | SIMBOLO DE GRUPO | NOMBRES TIPICOS | CRITERIOS DE CLASIFICACION PARA SUELOS GRANULARES |  |  | CLASIF | SIMBOLOS DOBLES | SIMBOLOS TRIPLES | CLASIFICACION | SIMBOLO
Suelos de grano grueso (mas del 50 % del material es mayor en tamaño que el tamiz No 200 | Gravas (mas de la mitad de la fracción gruesa es mayor que el tamiz No 4) | Gravas Limpias (poco o ningun fino) | GW | Gravas bien gradadas, mezclas gravosas, poco o ningun fino | Cu > 4 1 < Cc < 3 | [6 empty] | GC
|  |  | GP | Gravas pobremente gradadas,`mezclas grava-arena, pocos o ningun fino | No cumple todos los requisitos de gradadcion para GW
|  | Gravas con finos (cantidad apre- ciable de finos) | GM | Gravas limosas, mezcla grava- arena-limo | Límites de Atteberg por debajo de la linea A o Ip < 4 | A los materiales sobre la linea A con 4 < Ip < 7 se considera de frontera y se les asigna doble símbolo
|  |  | GC | Gravas arcillosas, mezcla gravo-areno- arcillosas | Límites de Atteberg por encima de la línea A ó Ip > 7 |  |  | GC |  |  | GC
| Arenas (mas de la mitad de la fracción gruesa es menor que el tamiz No 4) | Arenas Limpias (poco o ningun fino) | SW | Arenas bien gradadas, arenas gravosas, pocos o ningun fino | Cu > 6 1 < Cc < 3
|  |  | SP | Arenas pobremente gradadas, arenas gravosas, pocos o ningun fino | No cumple todos los requisitos de gradadcion para SW
|  | Arenas con finos (cantidad apre- ciable de finos) | SM | Arenas limosas mezcla de arena-limo | Límites de Atteberg por debajo de la linea A ó Ip < 4 | Si el material está en la zona sombreada con 4 < Ip < 7 se considera de frontera y se les asigna doble símbolo
|  |  | SC | Arenas arcillosas, mezclas arena-arcilla | Límites de Atteberg por encima de la linea A ó Ip > 7
Suelos de grano fino (mas del 50 % del material pasa el tamiz No 200 | limos y arcillas (Límite líquido wl<50 |  | ML | Limos inorgánicos y arena muy finas, polvo de roca, arenas finas limosas o arcillosas, o limos arcillosos con poca plasticidad | 1, Determinar el porcentaje de arenas y gravas de la curva granulometrica. 2, Dependiendo del porcentaje de fino (fracción menor que el tamiz No 200 los suelos gruesos se clasifican como sigue: Menos del 5% - GW, GP, SW, SP Mas del 12 % - GM, GC, SM, SC De 5 a 12 % - casos frontera que requieren doble símbolo
|  |  | CL | Arcillas inorganicas de plasticidad baja a media, arcillas gravosas, arcillas arenosas, arcillas limosas, arcillas magras.
|  |  | OL | Limos organicos, arcillas limosas orgánicas de baja plasticidad
| limos y arcillas (Límite líquido wl>50 |  | MH | Limos inorganicos, suelos limosos o arenosos finos micaceos o diatomaceos, suelos elasticos.
|  |  | CH | Arcillas organicas de alta plasticidad, arcillas grasas.
|  |  | OH | Arcillas organicas de plasticidad media a alta, limos orgánicos
| Suelos Altamen- te orgá- nicos |  | Pt | Turba o otros suelos altamente organicos

## Aashto (hidden)
sup
CLASIFICACION GENERAL |  | MATERIALES GRANULARES (35% O MENOS DEL TOTAL PASA EL TAMIZ NO 200) | [6 empty] | MATERIALES LIMO-ARCILLOSOS (MAS DEL 35% DEL TOTAL PASA EL TAMIZ No 200)
CLASIFICACION DE GRUPO |  | A-1 |  | A-3 | A-2 |  |  |  | A-4 | A-5 | A-6 | A-7
|  | A-1-a | A-1-b |  | A-2-4 | A-2-5 | A-2-6 | A-2-7 |  |  |  | A-7-5 | A-7-6 | 50
25.4
Porcentaje de material | [13 empty] | 25
que pasa el tamiz
No 10 | 55.5 | 50 max
No 40 | 40.3 | 30 max | 50 max | 51 min
No 200 | 25.8 | 15 max | 25 max | 10 max | 35 max | 35 max | 35 max | 35 max | 36 min | 36 min | 36 min | 36 min | 36 min
Caracteristicas de la
fraccion que pasa el
tamiz No 40
Limite líquido | 29.4 |  |  |  | 40 max | 41 min | 40 max | 41 min | 40 max | 41 min | 40 max | 41 min | 41 min
Indice plástico | 8.23034 | 6 max | 6 max | N.P. | 10 max | 10 max | 11 min | 11 min | 10 max | 10 max | 11 min | 11`min | 11`min
Indice de Grupo | 0 | 0 |  | 0 | 0 |  | 4 max |  | 8 max | 12 max | 16 max | 20 max | 20 max
|  |  | CLASIFICACION AASHTO : |  |  |  |  | A-2-4 (0)
|  | -- | -- | -- | A-2-4 | -- | -- | -- | -- | -- | -- | -- | --
A-2-4
A-2-4
| A | 1
| B | 10.8
| C | 1
| D | 1
| 0.313 | 0 |  | (0)
| A | -9.2
| B | -10.6
| C | -1.76966
|  | -1.189591 |  | 0
| IG | (0)
SISTEMA DE CLASIFICACION AASHTO

## Apoyo 2 (hidden)
76.2 | 0 | 3" | 76.2 | 0 | 100 | 0 | 0 | 0 | 100 | ESPECIFICACIONES
76.2 | 100 | 2 1/2" | 63.5 | 0 | 100 | 0 | 0 | 0 | 100 | Nº Malla | Abertura mm. | Especificaciones "B" | % Que Pasa
|  | 2" | 50.6 | 0 | 100 | 246 | 3.784615 | 3.784615 | 96.21538 | 2" | 50.6
63.5 | 0 | 1 1/2" | 38.1 | 0 | 100 | 550 | 8.461538 | 12.24615 | 87.75385 | 1 1/2" | 38.1
63.5 | 100 | 1" | 25.4 | 0 | 100 | 350 | 5.384615 | 17.63077 | 82.36923 | 1" | 25.4
|  | 3/4" | 19.05 | 0 | 100 | 179 | 2.753846 | 20.38462 | 79.61538 | 3/4" | 19.05
50.6 | 0 | 1/2" | 12.7 | 0 | 100 | 260 | 4 | 24.38462 | 75.61538 | 3/8" | 9.525
50.6 | 100 | 3/8" | 9.525 | 0 | 100 | 260 | 4 | 28.38462 | 71.61538 | No4 | 4.76
|  | No4 | 4.76 | 0 | 100 | 925 | 14.23077 | 42.61538 | 57.38462 | 40 | 0.42
38.1 | 0 | 10 | 2 | 0 | 100 | 123.2415 | 1.896024 | 44.51141 | 55.48859
38.1 | 100 | 20 | 0.84 | 0 | 100 | 527.2642 | 8.111757 | 52.62317 | 47.37683
|  | 40 | 0.42 | 0 | 100 | 459.1092 | 7.063218 | 59.68638 | 40.31362
25.4 | 0 | 50 | 0.3 | 0 | 100 | 119.1059 | 1.832399 | 61.51878 | 38.48122
25.4 | 100 | 100 | 0.149 | 0 | 100 | 454.0913 | 6.98602 | 68.5048 | 31.4952
|  | 200 | 0.074 | 0 | 100 | 372.4265 | 5.729639 | 74.23444 | 25.76556
19.05 | 0
19.05 | 100
12.7 | 0 |  | 3" | 76.2
12.7 | 100 |  | 2 1/2" | 63.5
|  |  | 2" | 50.6
9.525 | 0 |  | 1 1/2" | 38.1
9.525 | 100 |  | 1" | 25.4
|  |  | 3/4" | 19.05
4.76 | 0 |  | 1/2" | 12.7
4.76 | 100 |  | 3/8" | 9.525
|  |  | Nº4 | 4.76
2 | 0 |  | Nº10 | 2
2 | 100 |  | Nº20 | 0.84
|  |  | Nº40 | 0.42
0.84 | 0 |  | Nº50 | 0.297
0.84 | 100 |  | Nº100 | 0.15
|  |  | Nº200 | 0.074
0.42 | 0
0.42 | 100
0.3 | 0
0.3 | 100
0.149 | 0
0.149 | 100
0.074 | 0
0.074 | 100