## Granulo
|  | CARRETERA : |  | PUNO - ILAVE
|  | TRAMO : |  | Km. 1363+000 - Km. 1413+000
|  | PROYECTO : |  | ESTUDIO DEFINITIVO PARA EL MANTENIMIENTO PERIÓDICO DE LA
CARRETERA PUNO - DESAGUADERO TRAMO PUNO - ILAVE
Análisis Mecánico por Tamizado ASTM D-422
Ubicación(Km) |  | 1374+800 Km.
Calicata |  | CDA - 3 | [5 empty] | HUMEDAD NATURAL
Muestra |  | M - 3 | [5 empty] | Sh + Tara | : | 548.23
Prof. (m) |  | 0.70 - 1.50 | [5 empty] | Ss + Tara | : | 495.66
Fecha |  | 2008-07-30 | [5 empty] | Tara | : | 0
Datos de Ensayo: | [7 empty] | Peso Agua | : | 52.57
Peso de muestra humeda |  | : | [5 empty] | Peso Seco | : | 495.66
Peso de muestra seca |  | : | 7088 |  |  |  |  | Humedad(%) | : | 10.60606
Peso de muestra lavada |  | : | 4218.875
Tamices | Abertura | Peso | %Retenido | %Retenido | % que | Especificación |  |  | PROP. FISICAS
ASTM | en mm. | Retenido | Parcial | Acumulado | Pasa
3" | 76.2 | [7 empty] | L. Líquido | : | 23.52 | 5465
2 1/2" | 63.5 | 0 |  |  | 100 |  |  |  | L. Plástico | : | 13.76663
2" | 50.6 | 0 | 0 | 0 | 100 | 100 | - | 100 | Ind. Plástico | : | 9.753369
1 1/2" | 38.1 | 89 | 1.255643 | 1.255643 | 98.74436 |  |  |  | Clas. SUCS | : | SC |  |  |  |  | 50.6 | 100 | 100
1" | 25.4 | 232 | 3.273138 | 4.528781 | 95.47122 |  |  |  | Clas. AASHTO | : | A-4 (1) |  |  |  |  | 9.525 | 30 | 65
3/4" | 19.05 | 233 | 3.287246 | 7.816027 | 92.18397 |  |  |  | OBSERVACIONES | [6 empty] | 4.76 | 25 | 55
1/2" | 12.7 | 270 | 3.809255 | 11.62528 | 88.37472 | [9 empty] | 22.89786 | 2 | 15 | 40
3/8" | 9.525 | 210 | 2.962754 | 14.58804 | 85.41196 | 30 | - | 65 |  |  |  | P. Grueso: | 1623 |  | 36.62352 | 0.42 | 8 | 20
Nº4 | 4.76 | 589 | 8.309819 | 22.89786 | 77.10214 | 25 | - | 55 |  |  |  | P. Fino: | 5465 |  | 40.47863 | 0.074 | 2 | 8
Nº10 | 2 | 516.595 | 7.288304 | 30.18616 | 69.81384 | 15 | - | 40 |  |  |  | Total: | 7088 |  | 100
Nº20 | 0.84 | 462.6486 | 6.527209 | 36.71337 | 63.28663 | [6 empty] | Nº10 | 88.1 | 516.595
Nº40 | 0.42 | 404.0113 | 5.699933 | 42.4133 | 57.5867 | 8 | - | 20 |  |  |  | Nº20 | 78.9 | 462.6486
Nº50 | 0.297 | 131.934 | 1.861372 | 44.27467 | 55.72533 | [6 empty] | Nº40 | 68.9 | 404.0113 | 7088
Nº100 | 0.15 | 552.6569 | 7.797078 | 52.07175 | 47.92825 | [6 empty] | Nº50 | 22.5 | 131.934
Nº200 | 0.074 | 528.0292 | 7.449622 | 59.52137 | 40.47863 | 2 | - | 8 |  |  |  | Nº100 | 94.25 | 552.6569
PASA |  | 2869.125 | 40.47863 | 100 | [7 empty] | Nº200 | 90.05 | 528.0292
[12 empty] | PASA | 489.3 | 2869.125
[12 empty] | Porcion | 932
Diametro efectivos
D10
[13 empty] | 0.01 | 10
[13 empty] | 0.01 | 10
[13 empty] | 0.01 | 0
Cu
[13 empty] | D30 |  | 55
[13 empty] | 0.01 | 30
[13 empty] | 0.01 | 30 | Cc
[13 empty] | 0.01 | 0 | 0.01818182
D60
[13 empty] | 0.01 | 60
[13 empty] | 0.55 | 60
[13 empty] | 0.55 | 0
OBSERVACIONES :

## L.L & L.P
|  | CARRETERA : | PUNO - ILAVE
|  | TRAMO : | Km. 1363+000 - Km. 1413+000
|  | PROYECTO : | ESTUDIO DEFINITIVO PARA EL MANTENIMIENTO PERIÓDICO DE LA
CARRETERA PUNO - DESAGUADERO TRAMO PUNO - ILAVE
Límites de Consistencia
0 | : | 0 |  | Fecha: | 2008-07-30
Ubicación(Km) | : | 1374+800 Km.
Calicata | : | CDA - 3
Muestra | : | M - 1
Prof. (m) | : | 0.70 - 1.50
Límite Líquido :
ENSAYO Nº
Nº de Golpes |  | 27 | 27 | 15 | 15
Recipiente Nº |  | 102 | 106 | 108 | 112
R + Suelo Hum. |  | 15.26 | 16.25 | 15.21 | 15.11
R + Suelo Seco |  | 13.18 | 13.98 | 13.03 | 13.09
Peso de agua |  | 2.08 | 2.27 | 2.18 | 2.02
Peso de Recip. |  | 4.25 | 4.32 | 4.15 | 4.84
Peso de S. Seco |  | 8.93 | 9.66 | 8.88 | 8.25
% de Humedad |  | 23.29227 | 23.49896 | 24.54955 | 24.48485
Límite Plástico :
ENSAYO Nº |  | 1 | 2
Recipiente Nº |  | 103 | 104
R + Suelo Hum. |  | 7.66 | 7.23
R + Suelo Seco |  | 7.24 | 6.88
Peso de agua |  | 0.42 | 0.35
Peso de Recip. |  | 4.21 | 4.32
Peso de S. Seco |  | 3.03 | 2.56
% de Humedad |  | 13.86139 | 13.671875
[6 empty] | 25 | 0
[6 empty] | 25 | 23.52 | LL
[6 empty] | 10 | 23.52 | LL
[7 empty] | 13.76663 | LP
Resultados |  |  |  | OBSERVACIONES :
Límite Líquido |  | 23.52 |  | ...................................................................
Límite Plástico |  | 13.76663 |  | ...................................................................
Ind. Plástico |  | 9.753369 |  | ...................................................................

## Proctor
| CARRETERA : | PUNO - ILAVE
| TRAMO : | Km. 1363+000 - Km. 1413+000
| PROYECTO : | ESTUDIO DEFINITIVO PARA EL MANTENIMIENTO PERIÓDICO DE LA
CARRETERA PUNO - DESAGUADERO TRAMO PUNO - ILAVE
ENSAYO DE PROCTOR MODIFICADO
Datos de muestra
Ubicación(Km) | : | 1374+800 Km.
Calicata | : | CDA - 3
Muestra | : | M - 3
Prof. (m) | : | 0.70 - 1.50
Fecha | : | 2008-07-30
Compactación
Prueba Nº |  | 1 | 2 | 3
Numero de capas |  | 5 | 5 | 5
Numero de golpes |  | 56 | 56 | 56
Peso suelo + molde (gr.) |  | 9750 | 10003 | 9874
Peso molde (gr.) |  | 5276 | 5276 | 5276
Peso suelo compactado (gr.) |  | 4474 | 4727 | 4598
Volumen del molde (cm3) |  | 2117 | 2117 | 2117
Densidad humeda (gr/cm3) |  | 2.113368 | 2.232877 | 2.171941 | #REF!
Humedad (%)
Tara Nº
Tara + suelo húmedo (gr.) |  | 136.25 | 135.22 | 140
Tara + suelo seco (gr.) |  | 128.93 | 125.65 | 128.19
Peso de agua (gr.) |  | 7.32 | 9.57 | 11.81
Peso de tara (gr.) |  | 13.25 | 13.16 | 13.14
Peso de suelo seco (gr.) |  | 115.68 | 112.49 | 115.05
Humedad (%) |  | 6.327801 | 8.507423 | 10.2651
Densidad Seca (gr/cm3) |  | 1.987597 | 2.05781 | 1.969745
Máxima Densidad Seca (gr/cm3) |  | : | 2.06
Optimo Contenido de Humedad (%) |  | : | 8.33
[6 empty] | 0 | 8.33
[6 empty] | 2.06 | 8.33
[6 empty] | 2.06 | 0

## Datos
| CARRETERA : | PUNO - ILAVE
| TRAMO : | Km. 1363+000 - Km. 1413+000
| PROYECTO : | ESTUDIO DEFINITIVO PARA EL MANTENIMIENTO PERIÓDICO DE LA
CARRETERA PUNO - DESAGUADERO TRAMO PUNO - ILAVE
ENSAYO DE LA RELACION DE SOPORTE DE CALIFORNIA (C.B.R.) ASTM D-1883
Realizado por : |  | Tec. Julio César Shahuano Dominguez
Revisado por : |  | Ing. Herly Torres Hinostroza
Fecha |  | 2008-07-30
Datos de muestra
Prog. (Km.) | : | 1374+800 Km. |  |  |  | Calicata |  | : | CDA - 3
Muestra | : | M - 3
Prof (m.) | : | 0.70 - 1.50
Máxima Densidad Seca (gr/cm3) : |  |  |  |  | 2.06
Optimo Contenido de Humedad (%) : |  |  |  |  | 8.33
Compactación | [6 empty] | Humedad (%)
Molde Nº |  |  | 8 | 7 | 9 |  | Tara Nº |  |  | 23 | 14 | 13
Número de capas |  |  | 5 | 5 | 5 |  | Tara+suelo húmedo (gr.) |  |  | 125.3 | 123.5 | 127.58
Número de golpes |  |  | 56 | 25 | 12 |  | Tara+suelo seco (gr.) |  |  | 118.28 | 116.65 | 120.01
Peso suelo + molde (gr.) |  |  | 11287 | 11184 | 11077 |  | Peso de agua (gr.) |  |  | 7.02 | 6.85 | 7.57
Peso molde (gr.) |  |  | 6571 | 6581 | 6609 |  | Peso de tara (gr.) |  |  | 33.25 | 31.14 | 28.13
Peso suelo compactado (gr.) |  |  | 4716 | 4603 | 4468 |  | Peso de suelo seco (gr.) |  |  | 85.03 | 85.51 | 91.88
Volumen del molde (cm3) |  |  | 2115 | 2131 | 2128 |  | Humedad (%) |  |  | 8.25591 | 8.010759 | 8.239007
Densidad humeda (gr/cm3) |  |  | 2.229787 | 2.160019 | 2.099624 |  | Densidad Seca (gr/cm3) |  |  | 2.059737 | 1.999818 | 1.939804 | 2059.389 | 2064.126
Aplicación de Carga
Penetración | Presión | Molde I |  | Molde II |  | Molde III
(mm.) | Patrón | Dial | Presión | Dial | Presión | Dial | Presión |  | Expansión:
| (Kg/cm2) |  | (Kg/cm2) |  | (Kg/cm2) |  | (Kg/cm2)
0.03 |  | 15 | 3.366828 | 14 | 3.142373 | 9 | 2.020097 |  | Fecha | Expansión
0.05 |  | 42 | 9.42712 | 28 | 6.284747 | 17 | 3.815739 |  |  | Molde I | Molde II | Molde III
0.08 |  | 76 | 17.0586 | 49 | 10.99831 | 24 | 5.386926 |  | 2008-08-06 | 0 | 0 | 0
0.1 | 70 | 112 | 25.13899 | 69 | 15.48741 | 32 | 7.182567 |  | 2008-08-07 | 0.24 | 0.22 | 0.2
[9 empty] | 2008-08-08 | 0.36 | 0.28 | 0.32 | 7.62
0.15 | 105 | 175 | 39.27967 | 106 | 23.79225 | 40 | 8.978209 |  | 2008-08-09 | 0.42 | 0.36 | 0.44
[9 empty] | 2008-08-10 | 0.5 | 0.42 | 0.5
0.2 |  | 221 | 49.60461 | 138 | 30.97482 | 45 | 10.10049
0.25 |  | 235 | 52.74698 | 152 | 34.1172 | 49 | 10.99831

## Grafico CBR
|  | CARRETERA : | PUNO - ILAVE
|  | TRAMO : | Km. 1363+000 - Km. 1413+000
|  | PROYECTO : | ESTUDIO DEFINITIVO PARA EL MANTENIMIENTO PERIÓDICO DE LA
CARRETERA PUNO - DESAGUADERO TRAMO PUNO - ILAVE
ENSAYO DE LA RELACION DE SOPORTE DE CALIFORNIA (C.B.R.) ASTM D-1883
Realizado por : |  | Tec. Julio César Shahuano Dominguez
Revisado por : |  | Ing. Herly Torres Hinostroza
Fecha |  | 2008-07-30
Datos de muestra
Prog. (Km.) | : | 1374+800 Km. |  | Calicata | : | CDA - 3
Muestra | : | M - 3
Prof (m.) | : | 0.70 - 1.50
Máxima Densidad Seca (gr/cm3) : |  |  | 2.06
Optimo Contenido de Humedad (%) : |  |  | 8.33
C.B.R. (0.1")-56 GOLPES : |  | 45.71429 | C.B.R. (0.1")-25 GOLPES : | 25.71429 |  | C.B.R. (0.1")-10 GOLPES : |  |  | 10.28571
DETERMINACION DE C.B.R.
[7 empty] | 95% DE M.D.S. : | 1.957
[7 empty] | C.B.R. (100% M.D.S.) 0.1" : | 45.71429 | %
[7 empty] | C.B.R. (95% M.D.S.) 01" : | 14.18 | %
OBSERVACIONES:
.
CBR al 100% M.D.S.
CBR al 95% M.D.S.

## Apoyo (hidden)
Penetración | Molde I | Molde II | Molde III
(mm.) | Presión | Presión | Presión
| (Kg/cm2) | (Kg/cm2) | (Kg/cm2) | Molde I | Molde II | Molde III
0 | 0 | 0 | 0
0.64 | 3.366828 | 3.142373 | 2.020097
1.27 | 9.42712 | 6.284747 | 3.815739 | 9.42712 | 6.284747 | 3.815739
1.91 | 17.0586 | 10.99831 | 5.386926 | 17.0586 | 10.99831 | 5.386926
2.54 | 25.13899 | 15.48741 | 7.182567 | 25.13899 | 15.48741 | 7.182567
5.08 | 39.27967 | 23.79225 | 8.978209
7.62 | 49.60461 | 30.97482 | 10.10049
10.16 | 52.74698 | 34.1172 | 10.99831 |  |  |  |  | y = 12.37x - 6.3779 | y = 7.2465x - 2.8932 | y = 2.6505x + 0.4081
|  |  | Correc | 15.3 | 11.8 | 9.8 |  | R2 = 0.9996 | R2 = 0.9999 | R2 = 0.9982
|  |  |  | 11 | 7.2 | 11.2
|  |  |  | 3.055594 | 2.939255 | 2.54 |  | 0.5155942 | 0.3992548 | 0.4846935
|  |  |  | 3.055594 | 2.939255 | 2.54 |  | 3.055594 | 2.939255 | 2.54
|  |  |  | 0 | 0 | 0 |  | 32 | 18 | 7.2
|  |  |  | 0 | 0 | 0
|  |  |  | 32 | 18 | 7.2
|  |  |  | 32 | 18 | 7.2
|  |  |  | 5.798954 | 5.690169 | 6.222857
|  |  |  | 5.798954 | 5.690169 | 6.222857
|  |  |  | 0 | 0 | 0
|  |  |  | 0 | 0 | 0
32
18
C.B.R. |  |  | C.B.R.(100%) |  |  | C.B.R.(95%) |  |  | 7.2
2.059737 | 45.71429 |  | 45.71429 | 0 |  | 14.18 | 0
1.999818 | 25.71429 |  | 45.71429 | 2.059737 |  | 14.18 | 1.95675
1.939804 | 10.28571 |  | 0 | 2.059737 |  | 0 | 1.95675

## Sucs (hidden)
SISTEMA UNIFICADO DE CLASIFICACION
N 200= | 40.48 | Cu = | 55 |  |  |  | L.L. | 23.52
N 4= | 77.1 | Cc = | 0.01818182 | CLASIFICACION SUCS | SC |  | I.P. | 9.753369
L.L.= | 23.52 | [5 empty] | CU | 55
I.P.= | 9.753369 | [5 empty] | CC | 0.01818182
DIVISIONES MAYORES |  |  | SIMBOLO DE GRUPO | NOMBRES TIPICOS | CRITERIOS DE CLASIFICACION PARA SUELOS GRANULARES |  |  | CLASIF | SIMBOLOS DOBLES | SIMBOLOS TRIPLES | CLASIFICACION | SIMBOLO
Suelos de grano grueso (mas del 50 % del material es mayor en tamaño que el tamiz No 200 | Gravas (mas de la mitad de la fracción gruesa es mayor que el tamiz No 4) | Gravas Limpias (poco o ningun fino) | GW | Gravas bien gradadas, mezclas gravosas, poco o ningun fino | Cu > 4 1 < Cc < 3 | [6 empty] | SC
|  |  | GP | Gravas pobremente gradadas,`mezclas grava-arena, pocos o ningun fino | No cumple todos los requisitos de gradadcion para GW
|  | Gravas con finos (cantidad apre- ciable de finos) | GM | Gravas limosas, mezcla grava- arena-limo | Límites de Atteberg por debajo de la linea A o Ip < 4 | A los materiales sobre la linea A con 4 < Ip < 7 se considera de frontera y se les asigna doble símbolo
|  |  | GC | Gravas arcillosas, mezcla gravo-areno- arcillosas | Límites de Atteberg por encima de la línea A ó Ip > 7
| Arenas (mas de la mitad de la fracción gruesa es menor que el tamiz No 4) | Arenas Limpias (poco o ningun fino) | SW | Arenas bien gradadas, arenas gravosas, pocos o ningun fino | Cu > 6 1 < Cc < 3
|  |  | SP | Arenas pobremente gradadas, arenas gravosas, pocos o ningun fino | No cumple todos los requisitos de gradadcion para SW
|  | Arenas con finos (cantidad apre- ciable de finos) | SM | Arenas limosas mezcla de arena-limo | Límites de Atteberg por debajo de la linea A ó Ip < 4 | Si el material está en la zona sombreada con 4 < Ip < 7 se considera de frontera y se les asigna doble símbolo
|  |  | SC | Arenas arcillosas, mezclas arena-arcilla | Límites de Atteberg por encima de la linea A ó Ip > 7 |  |  | SC |  |  | SC
Suelos de grano fino (mas del 50 % del material pasa el tamiz No 200 | limos y arcillas (Límite líquido wl<50 |  | ML | Limos inorgánicos y arena muy finas, polvo de roca, arenas finas limosas o arcillosas, o limos arcillosos con poca plasticidad | 1, Determinar el porcentaje de arenas y gravas de la curva granulometrica. 2, Dependiendo del porcentaje de fino (fracción menor que el tamiz No 200 los suelos gruesos se clasifican como sigue: Menos del 5% - GW, GP, SW, SP Mas del 12 % - GM, GC, SM, SC De 5 a 12 % - casos frontera que requieren doble símbolo
|  |  | CL | Arcillas inorganicas de plasticidad baja a media, arcillas gravosas, arcillas arenosas, arcillas limosas, arcillas magras.
|  |  | OL | Limos organicos, arcillas limosas orgánicas de baja plasticidad
| limos y arcillas (Límite líquido wl>50 |  | MH | Limos inorganicos, suelos limosos o arenosos finos micaceos o diatomaceos, suelos elasticos.
|  |  | CH | Arcillas organicas de alta plasticidad, arcillas grasas.
|  |  | OH | Arcillas organicas de plasticidad media a alta, limos orgánicos
| Suelos Altamen- te orgá- nicos |  | Pt | Turba o otros suelos altamente organicos

## Aashto (hidden)
sup
CLASIFICACION GENERAL |  | MATERIALES GRANULARES (35% O MENOS DEL TOTAL PASA EL TAMIZ NO 200) | [6 empty] | MATERIALES LIMO-ARCILLOSOS (MAS DEL 35% DEL TOTAL PASA EL TAMIZ No 200)
CLASIFICACION DE GRUPO |  | A-1 |  | A-3 | A-2 |  |  |  | A-4 | A-5 | A-6 | A-7
|  | A-1-a | A-1-b |  | A-2-4 | A-2-5 | A-2-6 | A-2-7 |  |  |  | A-7-5 | A-7-6 | 50
25.4
Porcentaje de material | [13 empty] | 25
que pasa el tamiz
No 10 | 69.8 | 50 max
No 40 | 57.6 | 30 max | 50 max | 51 min
No 200 | 40.5 | 15 max | 25 max | 10 max | 35 max | 35 max | 35 max | 35 max | 36 min | 36 min | 36 min | 36 min | 36 min
Caracteristicas de la
fraccion que pasa el
tamiz No 40
Limite líquido | 23.5 |  |  |  | 40 max | 41 min | 40 max | 41 min | 40 max | 41 min | 40 max | 41 min | 41 min
Indice plástico | 9.753369 | 6 max | 6 max | N.P. | 10 max | 10 max | 11 min | 11 min | 10 max | 10 max | 11 min | 11`min | 11`min
Indice de Grupo | 0 | 0 |  | 0 | 0 |  | 4 max |  | 8 max | 12 max | 16 max | 20 max | 20 max
|  |  | CLASIFICACION AASHTO : |  |  |  |  | A-4 (1)
|  | -- | -- | -- | -- | -- | -- | -- | A-4 | A-5 | A-6 | -- | A-7-6
A-4
A-4
| A | 0.5
| B | 25.5
| C | 1
| D | 1
| 0.3575 | 0 |  | (1)
| A | 5.5
| B | -16.5
| C | -0.2466306
|  | 0.6326853 |  | 1
| IG | (1)
SISTEMA DE CLASIFICACION AASHTO

## Apoyo 2 (hidden)
76.2 | 0 | 3" | 76.2 | 0 | 100 | 0 | 0 | 0 | 100 | ESPECIFICACIONES
76.2 | 100 | 2 1/2" | 63.5 | 0 | 100 | 0 | 0 | 0 | 100 | Nº Malla | Abertura mm. | Especificaciones "B" | % Que Pasa
|  | 2" | 50.6 | 0 | 100 | 0 | 0 | 0 | 100 | 2" | 50.6
63.5 | 0 | 1 1/2" | 38.1 | 0 | 100 | 89 | 1.255643 | 1.255643 | 98.74436 | 1 1/2" | 38.1
63.5 | 100 | 1" | 25.4 | 0 | 100 | 232 | 3.273138 | 4.528781 | 95.47122 | 1" | 25.4
|  | 3/4" | 19.05 | 0 | 100 | 233 | 3.287246 | 7.816027 | 92.18397 | 3/4" | 19.05
50.6 | 0 | 1/2" | 12.7 | 0 | 100 | 270 | 3.809255 | 11.62528 | 88.37472 | 3/8" | 9.525
50.6 | 100 | 3/8" | 9.525 | 0 | 100 | 210 | 2.962754 | 14.58804 | 85.41196 | No4 | 4.76
|  | No4 | 4.76 | 0 | 100 | 589 | 8.309819 | 22.89786 | 77.10214 | 40 | 0.42
38.1 | 0 | 10 | 2 | 0 | 100 | 516.595 | 7.288304 | 30.18616 | 69.81384
38.1 | 100 | 20 | 0.84 | 0 | 100 | 462.6486 | 6.527209 | 36.71337 | 63.28663
|  | 40 | 0.42 | 0 | 100 | 404.0113 | 5.699933 | 42.4133 | 57.5867
25.4 | 0 | 50 | 0.3 | 0 | 100 | 131.934 | 1.861372 | 44.27467 | 55.72533
25.4 | 100 | 100 | 0.149 | 0 | 100 | 552.6569 | 7.797078 | 52.07175 | 47.92825
|  | 200 | 0.074 | 0 | 100 | 528.0292 | 7.449622 | 59.52137 | 40.47863
19.05 | 0
19.05 | 100
12.7 | 0 |  | 3" | 76.2
12.7 | 100 |  | 2 1/2" | 63.5
|  |  | 2" | 50.6
9.525 | 0 |  | 1 1/2" | 38.1
9.525 | 100 |  | 1" | 25.4
|  |  | 3/4" | 19.05
4.76 | 0 |  | 1/2" | 12.7
4.76 | 100 |  | 3/8" | 9.525
|  |  | Nº4 | 4.76
2 | 0 |  | Nº10 | 2
2 | 100 |  | Nº20 | 0.84
|  |  | Nº40 | 0.42
0.84 | 0 |  | Nº50 | 0.297
0.84 | 100 |  | Nº100 | 0.15
|  |  | Nº200 | 0.074
0.42 | 0
0.42 | 100
0.3 | 0
0.3 | 100
0.149 | 0
0.149 | 100
0.074 | 0
0.074 | 100