## Granulo
|  | CARRETERA : |  | PUNO - ILAVE
|  | TRAMO : |  | Km. 1363+000 - Km. 1413+000
|  | PROYECTO : |  | ESTUDIO DEFINITIVO PARA EL MANTENIMIENTO PERIÓDICO DE LA
CARRETERA PUNO - DESAGUADERO TRAMO PUNO - ILAVE
Análisis Mecánico por Tamizado ASTM D-422
Ubicación(Km) |  | 1377+300 Km.
Calicata |  | CDA - 4 | [5 empty] | HUMEDAD NATURAL
Muestra |  | M - 1 | [5 empty] | Sh + Tara | : | 470.39
Prof. (m) |  | 0.15 - 0.35 | [5 empty] | Ss + Tara | : | 457.5
Fecha |  | 2008-07-30 | [5 empty] | Tara | : | 0
Datos de Ensayo: | [7 empty] | Peso Agua | : | 12.89
Peso de muestra humeda |  | : | [5 empty] | Peso Seco | : | 457.5
Peso de muestra seca |  | : | 7594 |  |  |  |  | Humedad(%) | : | 2.817486
Peso de muestra lavada |  | : | 6535.519
Tamices | Abertura | Peso | %Retenido | %Retenido | % que | Especificación |  |  | PROP. FISICAS
ASTM | en mm. | Retenido | Parcial | Acumulado | Pasa
3" | 76.2 | [7 empty] | L. Líquido | : | 21.05 | 4102
2 1/2" | 63.5 | 0 |  |  | 100 |  |  |  | L. Plástico | : | 13.64262
2" | 50.6 | 426 | 5.609692 | 5.609692 | 94.39031 | 100 | - | 100 | Ind. Plástico | : | 7.407377
1 1/2" | 38.1 | 362 | 4.766921 | 10.37661 | 89.62339 |  |  |  | Clas. SUCS | : | GC |  |  |  |  | 50.6 | 100 | 100
1" | 25.4 | 256 | 3.371082 | 13.7477 | 86.2523 |  |  |  | Clas. AASHTO | : | A-2-4 (0) |  |  |  |  | 9.525 | 30 | 65
3/4" | 19.05 | 531 | 6.992362 | 20.74006 | 79.25994 |  |  |  | OBSERVACIONES | [6 empty] | 4.76 | 25 | 55
1/2" | 12.7 | 210 | 2.765341 | 23.5054 | 76.4946 | [9 empty] | 45.98367 | 2 | 15 | 40
3/8" | 9.525 | 562 | 7.400579 | 30.90598 | 69.09402 | 30 | - | 65 |  |  |  | P. Grueso: | 3492 |  | 40.07795 | 0.42 | 8 | 20
Nº4 | 4.76 | 1145 | 15.07769 | 45.98367 | 54.01633 | 25 | - | 55 |  |  |  | P. Fino: | 4102 |  | 13.93838 | 0.074 | 2 | 8
Nº10 | 2 | 654.0206 | 8.612333 | 54.596 | 45.404 | 15 | - | 40 |  |  |  | Total: | 7594 |  | 100
Nº20 | 0.84 | 387.249 | 5.099408 | 59.69541 | 40.30459 | [6 empty] | Nº10 | 76 | 654.0206
Nº40 | 0.42 | 483.8892 | 6.371994 | 66.06741 | 33.93259 | 8 | - | 20 |  |  |  | Nº20 | 45 | 387.249
Nº50 | 0.297 | 157.9976 | 2.080558 | 68.14796 | 31.85204 | [6 empty] | Nº40 | 56.23 | 483.8892 | 7594
Nº100 | 0.15 | 768.9905 | 10.12629 | 78.27426 | 21.72574 | [6 empty] | Nº50 | 18.36 | 157.9976
Nº200 | 0.074 | 591.3723 | 7.787363 | 86.06162 | 13.93838 | 2 | - | 8 |  |  |  | Nº100 | 89.36 | 768.9905
PASA |  | 1058.481 | 13.93838 | 100 | [7 empty] | Nº200 | 68.72 | 591.3723
[12 empty] | PASA | 123 | 1058.481
[12 empty] | Porcion | 476.67
Diametro efectivos
D10
[13 empty] | 0.01 | 10
[13 empty] | 0.03 | 10
[13 empty] | 0.03 | 0
Cu
[13 empty] | D30 |  | 208.3333
[13 empty] | 0.01 | 30
[13 empty] | 0.25 | 30 | Cc
[13 empty] | 0.25 | 0 | 0.3333333
D60
[13 empty] | 0.01 | 60
[13 empty] | 6.25 | 60
[13 empty] | 6.25 | 0
OBSERVACIONES :

## L.L & L.P
|  | CARRETERA : | PUNO - ILAVE
|  | TRAMO : | Km. 1363+000 - Km. 1413+000
|  | PROYECTO : | ESTUDIO DEFINITIVO PARA EL MANTENIMIENTO PERIÓDICO DE LA
CARRETERA PUNO - DESAGUADERO TRAMO PUNO - ILAVE
Límites de Consistencia
|  |  |  | Fecha: | 2008-07-30
Ubicación(Km) | : | 1377+300 Km.
Calicata | : | CDA - 4
Muestra | : | M - 1
Prof. (m) | : | 0.15 - 0.35
Límite Líquido :
ENSAYO Nº
Nº de Golpes |  | 28 | 28 | 18 | 18
Recipiente Nº |  | 110 | 106 | 103 | 105
R + Suelo Hum. |  | 20.26 | 15.73 | 17.96 | 25.35
R + Suelo Seco |  | 17.53 | 13.82 | 15.56 | 21.49
Peso de agua |  | 2.73 | 1.91 | 2.4 | 3.86
Peso de Recip. |  | 4.42 | 4.46 | 4.65 | 4.33
Peso de S. Seco |  | 13.11 | 9.36 | 10.91 | 17.16
% de Humedad |  | 20.8238 | 20.40598 | 21.99817 | 22.49417
Límite Plástico :
ENSAYO Nº |  | 1 | 2
Recipiente Nº |  | 155 | 160
R + Suelo Hum. |  | 15.26 | 16.03
R + Suelo Seco |  | 14.26 | 14.99
Peso de agua |  | 1 | 1.04
Peso de Recip. |  | 7.11 | 7.17
Peso de S. Seco |  | 7.15 | 7.82
% de Humedad |  | 13.98601 | 13.29923
[6 empty] | 25 | 0
[6 empty] | 25 | 21.05 | LL
[6 empty] | 10 | 21.05 | LL
[7 empty] | 13.64262 | LP
Resultados |  |  |  | OBSERVACIONES :
Límite Líquido |  | 21.05 |  | ...................................................................
Límite Plástico |  | 13.64262 |  | ...................................................................
Ind. Plástico |  | 7.407377 |  | ...................................................................

## Proctor
| CARRETERA : | PUNO - ILAVE
| TRAMO : | Km. 1363+000 - Km. 1413+000
| PROYECTO : | ESTUDIO DEFINITIVO PARA EL MANTENIMIENTO PERIÓDICO DE LA
CARRETERA PUNO - DESAGUADERO TRAMO PUNO - ILAVE
ENSAYO DE PROCTOR MODIFICADO
Datos de muestra
Ubicación(Km) | : | 1377+300 Km.
Calicata | : | CDA - 4
Muestra | : | M - 1
Prof. (m) | : | 0.15 - 0.35
Fecha | : | 2008-07-30
Compactación
Prueba Nº |  | 1 | 2 | 3
Numero de capas |  | 5 | 5 | 5
Numero de golpes |  | 56 | 56 | 56
Peso suelo + molde (gr.) |  | 9723 | 9989 | 9945
Peso molde (gr.) |  | 5276 | 5276 | 5276
Peso suelo compactado (gr.) |  | 4447 | 4713 | 4669
Volumen del molde (cm3) |  | 2117 | 2117 | 2117
Densidad humeda (gr/cm3) |  | 2.100614 | 2.226264 | 2.205479 | 1994.17
Humedad (%)
Tara Nº
Tara + suelo húmedo (gr.) |  | 56.2 | 56.58 | 47.28
Tara + suelo seco (gr.) |  | 54.47 | 53.88 | 44.3
Peso de agua (gr.) |  | 1.73 | 2.7 | 2.98
Peso de tara (gr.) |  | 6.4 | 6.82 | 7.06
Peso de suelo seco (gr.) |  | 48.07 | 47.06 | 37.24
Humedad (%) |  | 3.598918 | 5.737357 | 8.002148
Densidad Seca (gr/cm3) |  | 2.027641 | 2.105466 | 2.04207
Máxima Densidad Seca (gr/cm3) |  | : | 2.106
Optimo Contenido de Humedad (%) |  | : | 6
[6 empty] | 0 | 6
[6 empty] | 2.106 | 6
[6 empty] | 2.106 | 0

## Datos
| CARRETERA : | PUNO - ILAVE
| TRAMO : | Km. 1363+000 - Km. 1413+000
| PROYECTO : | ESTUDIO DEFINITIVO PARA EL MANTENIMIENTO PERIÓDICO DE LA
CARRETERA PUNO - DESAGUADERO TRAMO PUNO - ILAVE
ENSAYO DE LA RELACION DE SOPORTE DE CALIFORNIA (C.B.R.) ASTM D-1883
Realizado por : |  | Tec. Julio César Shahuano Dominguez
Revisado por : |  | Ing. Herly Torres Hinostroza
Fecha |  | 2008-07-30
Datos de muestra
Prog. (Km.) | : | 1377+300 Km. |  |  |  | Calicata |  | : | CDA - 4
Muestra | : | M - 1
Prof (m.) | : | 0.15 - 0.35
Máxima Densidad Seca (gr/cm3) : |  |  |  |  | 2.106
Optimo Contenido de Humedad (%) : |  |  |  |  | 6
Compactación | [6 empty] | Humedad (%)
Molde Nº |  |  | 8 | 3 | 11 |  | Tara Nº |  |  | 9 | 6 | 7
Número de capas |  |  | 5 | 5 | 5 |  | Tara+suelo húmedo (gr.) |  |  | 118.82 | 117.73 | 121.45
Número de golpes |  |  | 56 | 25 | 12 |  | Tara+suelo seco (gr.) |  |  | 112.75 | 111.9 | 115.38
Peso suelo + molde (gr.) |  |  | 11295 | 11031 | 11026 |  | Peso de agua (gr.) |  |  | 6.07 | 5.83 | 6.07
Peso molde (gr.) |  |  | 6571 | 6562 | 6564 |  | Peso de tara (gr.) |  |  | 12.4 | 11.78 | 12.66
Peso suelo compactado (gr.) |  |  | 4724 | 4469 | 4462 |  | Peso de suelo seco (gr.) |  |  | 100.35 | 100.12 | 102.72
Volumen del molde (cm3) |  |  | 2115 | 2087 | 2130 |  | Humedad (%) |  |  | 6.048829 | 5.823012 | 5.909268
Densidad humeda (gr/cm3) |  |  | 2.23357 | 2.141351 | 2.094836 |  | Densidad Seca (gr/cm3) |  |  | 2.106171 | 2.023521 | 1.977953 | 2062.882 | 2004.036
Aplicación de Carga
Penetración | Presión | Molde I |  | Molde II |  | Molde III
(mm.) | Patrón | Dial | Presión | Dial | Presión | Dial | Presión |  | Expansión:
| (Kg/cm2) |  | (Kg/cm2) |  | (Kg/cm2) |  | (Kg/cm2)
0.03 |  | 54 | 12.12058 | 24 | 5.386926 | 16 | 3.591284 |  | Fecha | Expansión
0.05 |  | 121 | 27.15908 | 53 | 11.89613 | 28 | 6.284747 |  |  | Molde I | Molde II | Molde III
0.08 |  | 185 | 41.52422 | 98 | 21.99661 | 42 | 9.42712 |  | 2008-08-21 | 0 | 0 | 0
0.1 | 70 | 274 | 61.50073 | 129 | 28.95473 | 48 | 10.77385 |  | 2008-08-22 | 0.06 | 0.16 | 0.14
[9 empty] | 2008-08-23 | 0.12 | 0.2 | 0.28 | 7.62
0.15 | 105 | 340 | 76.31478 | 158 | 35.46393 | 54 | 12.12058 |  | 2008-08-24 | 0.2 | 0.3 | 0.35
[9 empty] | 2008-08-25 | 0.22 | 0.35 | 0.4
0.2 |  | 520 | 116.7167 | 220 | 49.38015 | 60 | 13.46731
0.25 |  | 560 | 125.6949 | 255 | 57.23608 | 65 | 14.58959

## Grafico CBR
|  | CARRETERA : | PUNO - ILAVE
|  | TRAMO : | Km. 1363+000 - Km. 1413+000
|  | PROYECTO : | ESTUDIO DEFINITIVO PARA EL MANTENIMIENTO PERIÓDICO DE LA
CARRETERA PUNO - DESAGUADERO TRAMO PUNO - ILAVE
ENSAYO DE LA RELACION DE SOPORTE DE CALIFORNIA (C.B.R.) ASTM D-1883
Realizado por : |  | Tec. Julio César Shahuano Dominguez
Revisado por : |  | Ing. Herly Torres Hinostroza
Fecha |  | 2008-07-30
Datos de muestra
Prog. (Km.) | : | 1377+300 Km. |  | Calicata | : | CDA - 4
Muestra | : | M - 1
Prof (m.) | : | 0.15 - 0.35
Máxima Densidad Seca (gr/cm3) : |  |  | 2.106
Optimo Contenido de Humedad (%) : |  |  | 6
C.B.R. (0.1")-56 GOLPES : |  | 80 | C.B.R. (0.1")-25 GOLPES : | 45 |  | C.B.R. (0.1")-10 GOLPES : |  |  | 14.85714
DETERMINACION DE C.B.R.
[7 empty] | 95% DE M.D.S. : | 2.0007
[7 empty] | C.B.R. (100% M.D.S.) 0.1" : | 80 | %
[7 empty] | C.B.R. (95% M.D.S.) 01" : | 32 | %
OBSERVACIONES:
.
CBR al 100% M.D.S.
CBR al 95% M.D.S.

## Apoyo (hidden)
Penetración | Molde I | Molde II | Molde III
(mm.) | Presión | Presión | Presión
| (Kg/cm2) | (Kg/cm2) | (Kg/cm2) | Molde I | Molde II | Molde III
0 | 0 | 0 | 0
0.64 | 12.12058 | 5.386926 | 3.591284
1.27 | 27.15908 | 11.89613 | 6.284747 | 27.15908 | 11.89613 | 6.284747
1.91 | 41.52422 | 21.99661 | 9.42712 | 41.52422 | 21.99661 | 9.42712
2.54 | 61.50073 | 28.95473 | 10.77385 | 61.50073 | 28.95473 | 10.77385
5.08 | 76.31478 | 35.46393 | 12.12058
7.62 | 116.7167 | 49.38015 | 13.46731
10.16 | 125.6949 | 57.23608 | 14.58959 |  |  |  |  | y = 27.029x - 8.1397 | y = 13.438x - 4.673 | y = 3.5384x + 2.0821
|  |  | Correc | 15.3 | 11.8 | 9.8 |  | R2 = 0.9903 | R2 = 0.9898 | R2 = 0.9513
|  |  |  | 11 | 7.2 | 11.2
|  |  |  | 2.841147 | 2.887745 | 2.54 |  | 0.3011469 | 0.3477452 | 0
|  |  |  | 2.841147 | 2.887745 | 2.54 |  | 2.841147 | 2.887745 | 2.54
|  |  |  | 0 | 0 | 0
|  |  |  | 0 | 0 | 0
|  |  |  | 56 | 31.5 | 10.4
|  |  |  | 56 | 31.5 | 10.4
|  |  |  | 5.798954 | 5.690169 | 6.222857
|  |  |  | 5.798954 | 5.690169 | 6.222857
|  |  |  | 0 | 0 | 0
|  |  |  | 0 | 0 | 0
C.B.R. |  |  | C.B.R.(100%) |  |  | C.B.R.(95%)
2.106171 | 80 |  | 80 | 0 |  | 32 | 0
2.023521 | 45 |  | 80 | 2.106171 |  | 32 | 2.000862
1.977953 | 14.85714 |  | 0 | 2.106171 |  | 0 | 2.000862

## Sucs (hidden)
SISTEMA UNIFICADO DE CLASIFICACION
N 200= | 13.94 | Cu = | 208.3333 |  |  |  | L.L. | 21.05
N 4= | 54.02 | Cc = | 0.3333333 | CLASIFICACION SUCS | GC |  | I.P. | 7.407377
L.L.= | 21.05 | [5 empty] | CU | 208.3333
I.P.= | 7.407377 | [5 empty] | CC | 0.3333333
DIVISIONES MAYORES |  |  | SIMBOLO DE GRUPO | NOMBRES TIPICOS | CRITERIOS DE CLASIFICACION PARA SUELOS GRANULARES |  |  | CLASIF | SIMBOLOS DOBLES | SIMBOLOS TRIPLES | CLASIFICACION | SIMBOLO
Suelos de grano grueso (mas del 50 % del material es mayor en tamaño que el tamiz No 200 | Gravas (mas de la mitad de la fracción gruesa es mayor que el tamiz No 4) | Gravas Limpias (poco o ningun fino) | GW | Gravas bien gradadas, mezclas gravosas, poco o ningun fino | Cu > 4 1 < Cc < 3 | [6 empty] | GC
|  |  | GP | Gravas pobremente gradadas,`mezclas grava-arena, pocos o ningun fino | No cumple todos los requisitos de gradadcion para GW
|  | Gravas con finos (cantidad apre- ciable de finos) | GM | Gravas limosas, mezcla grava- arena-limo | Límites de Atteberg por debajo de la linea A o Ip < 4 | A los materiales sobre la linea A con 4 < Ip < 7 se considera de frontera y se les asigna doble símbolo
|  |  | GC | Gravas arcillosas, mezcla gravo-areno- arcillosas | Límites de Atteberg por encima de la línea A ó Ip > 7 |  |  | GC |  |  | GC
| Arenas (mas de la mitad de la fracción gruesa es menor que el tamiz No 4) | Arenas Limpias (poco o ningun fino) | SW | Arenas bien gradadas, arenas gravosas, pocos o ningun fino | Cu > 6 1 < Cc < 3
|  |  | SP | Arenas pobremente gradadas, arenas gravosas, pocos o ningun fino | No cumple todos los requisitos de gradadcion para SW
|  | Arenas con finos (cantidad apre- ciable de finos) | SM | Arenas limosas mezcla de arena-limo | Límites de Atteberg por debajo de la linea A ó Ip < 4 | Si el material está en la zona sombreada con 4 < Ip < 7 se considera de frontera y se les asigna doble símbolo
|  |  | SC | Arenas arcillosas, mezclas arena-arcilla | Límites de Atteberg por encima de la linea A ó Ip > 7
Suelos de grano fino (mas del 50 % del material pasa el tamiz No 200 | limos y arcillas (Límite líquido wl<50 |  | ML | Limos inorgánicos y arena muy finas, polvo de roca, arenas finas limosas o arcillosas, o limos arcillosos con poca plasticidad | 1, Determinar el porcentaje de arenas y gravas de la curva granulometrica. 2, Dependiendo del porcentaje de fino (fracción menor que el tamiz No 200 los suelos gruesos se clasifican como sigue: Menos del 5% - GW, GP, SW, SP Mas del 12 % - GM, GC, SM, SC De 5 a 12 % - casos frontera que requieren doble símbolo
|  |  | CL | Arcillas inorganicas de plasticidad baja a media, arcillas gravosas, arcillas arenosas, arcillas limosas, arcillas magras.
|  |  | OL | Limos organicos, arcillas limosas orgánicas de baja plasticidad
| limos y arcillas (Límite líquido wl>50 |  | MH | Limos inorganicos, suelos limosos o arenosos finos micaceos o diatomaceos, suelos elasticos.
|  |  | CH | Arcillas organicas de alta plasticidad, arcillas grasas.
|  |  | OH | Arcillas organicas de plasticidad media a alta, limos orgánicos
| Suelos Altamen- te orgá- nicos |  | Pt | Turba o otros suelos altamente organicos

## Aashto (hidden)
sup
CLASIFICACION GENERAL |  | MATERIALES GRANULARES (35% O MENOS DEL TOTAL PASA EL TAMIZ NO 200) | [6 empty] | MATERIALES LIMO-ARCILLOSOS (MAS DEL 35% DEL TOTAL PASA EL TAMIZ No 200)
CLASIFICACION DE GRUPO |  | A-1 |  | A-3 | A-2 |  |  |  | A-4 | A-5 | A-6 | A-7
|  | A-1-a | A-1-b |  | A-2-4 | A-2-5 | A-2-6 | A-2-7 |  |  |  | A-7-5 | A-7-6 | 50
25.4
Porcentaje de material | [13 empty] | 25
que pasa el tamiz
No 10 | 45.4 | 50 max
No 40 | 33.9 | 30 max | 50 max | 51 min
No 200 | 13.9 | 15 max | 25 max | 10 max | 35 max | 35 max | 35 max | 35 max | 36 min | 36 min | 36 min | 36 min | 36 min
Caracteristicas de la
fraccion que pasa el
tamiz No 40
Limite líquido | 21.1 |  |  |  | 40 max | 41 min | 40 max | 41 min | 40 max | 41 min | 40 max | 41 min | 41 min
Indice plástico | 7.407377 | 6 max | 6 max | N.P. | 10 max | 10 max | 11 min | 11 min | 10 max | 10 max | 11 min | 11`min | 11`min
Indice de Grupo | 0 | 0 |  | 0 | 0 |  | 4 max |  | 8 max | 12 max | 16 max | 20 max | 20 max
|  |  | CLASIFICACION AASHTO : |  |  |  |  | A-2-4 (0)
|  | -- | -- | -- | A-2-4 | -- | -- | -- | -- | -- | -- | -- | --
A-2-4
A-2-4
| A | 1
| B | 1
| C | 1
| D | 1
| 0.215 | 0 |  | (0)
| A | -21.1
| B | -18.9
| C | -2.592623
|  | -1.679006 |  | 0
| IG | (0)
SISTEMA DE CLASIFICACION AASHTO

## Apoyo 2 (hidden)
76.2 | 0 | 3" | 76.2 | 0 | 100 | 0 | 0 | 0 | 100 | ESPECIFICACIONES
76.2 | 100 | 2 1/2" | 63.5 | 0 | 100 | 0 | 0 | 0 | 100 | Nº Malla | Abertura mm. | Especificaciones "B" | % Que Pasa
|  | 2" | 50.6 | 0 | 100 | 426 | 5.609692 | 5.609692 | 94.39031 | 2" | 50.6
63.5 | 0 | 1 1/2" | 38.1 | 0 | 100 | 362 | 4.766921 | 10.37661 | 89.62339 | 1 1/2" | 38.1
63.5 | 100 | 1" | 25.4 | 0 | 100 | 256 | 3.371082 | 13.7477 | 86.2523 | 1" | 25.4
|  | 3/4" | 19.05 | 0 | 100 | 531 | 6.992362 | 20.74006 | 79.25994 | 3/4" | 19.05
50.6 | 0 | 1/2" | 12.7 | 0 | 100 | 210 | 2.765341 | 23.5054 | 76.4946 | 3/8" | 9.525
50.6 | 100 | 3/8" | 9.525 | 0 | 100 | 562 | 7.400579 | 30.90598 | 69.09402 | No4 | 4.76
|  | No4 | 4.76 | 0 | 100 | 1145 | 15.07769 | 45.98367 | 54.01633 | 40 | 0.42
38.1 | 0 | 10 | 2 | 0 | 100 | 654.0206 | 8.612333 | 54.596 | 45.404
38.1 | 100 | 20 | 0.84 | 0 | 100 | 387.249 | 5.099408 | 59.69541 | 40.30459
|  | 40 | 0.42 | 0 | 100 | 483.8892 | 6.371994 | 66.06741 | 33.93259
25.4 | 0 | 50 | 0.3 | 0 | 100 | 157.9976 | 2.080558 | 68.14796 | 31.85204
25.4 | 100 | 100 | 0.149 | 0 | 100 | 768.9905 | 10.12629 | 78.27426 | 21.72574
|  | 200 | 0.074 | 0 | 100 | 591.3723 | 7.787363 | 86.06162 | 13.93838
19.05 | 0
19.05 | 100
12.7 | 0 |  | 3" | 76.2
12.7 | 100 |  | 2 1/2" | 63.5
|  |  | 2" | 50.6
9.525 | 0 |  | 1 1/2" | 38.1
9.525 | 100 |  | 1" | 25.4
|  |  | 3/4" | 19.05
4.76 | 0 |  | 1/2" | 12.7
4.76 | 100 |  | 3/8" | 9.525
|  |  | Nº4 | 4.76
2 | 0 |  | Nº10 | 2
2 | 100 |  | Nº20 | 0.84
|  |  | Nº40 | 0.42
0.84 | 0 |  | Nº50 | 0.297
0.84 | 100 |  | Nº100 | 0.15
|  |  | Nº200 | 0.074
0.42 | 0
0.42 | 100
0.3 | 0
0.3 | 100
0.149 | 0
0.149 | 100
0.074 | 0
0.074 | 100