## Granulo
|  | CARRETERA : |  | PUNO - ILAVE
|  | TRAMO : |  | Km. 1363+000 - Km. 1413+000
|  | PROYECTO : |  | ESTUDIO DEFINITIVO PARA EL MANTENIMIENTO PERIÓDICO DE LA
CARRETERA PUNO - DESAGUADERO TRAMO PUNO - ILAVE
Análisis Mecánico por Tamizado ASTM D-422
Ubicación(Km) |  | 1377+300 Km.
Calicata |  | CDA - 4 | [5 empty] | HUMEDAD NATURAL
Muestra |  | M - 2 | [5 empty] | Sh + Tara | : | 653.12
Prof. (m) |  | 0.35 - 0.60 | [5 empty] | Ss + Tara | : | 566
Fecha |  | 2008-07-30 | [5 empty] | Tara | : | 0
Datos de Ensayo: | [7 empty] | Peso Agua | : | 87.12
Peso de muestra humeda |  | : | [5 empty] | Peso Seco | : | 566
Peso de muestra seca |  | : | 5548 |  |  |  |  | Humedad(%) | : | 15.39223
Peso de muestra lavada |  | : | 4213.602
Tamices | Abertura | Peso | %Retenido | %Retenido | % que | Especificación |  |  | PROP. FISICAS
ASTM | en mm. | Retenido | Parcial | Acumulado | Pasa
3" | 76.2 | [7 empty] | L. Líquido | : | 34.7 | 3010
2 1/2" | 63.5 | 0 |  |  | 100 |  |  |  | L. Plástico | : | 22.12274
2" | 50.6 | 765 | 13.78875 | 13.78875 | 86.21125 | 100 | - | 100 | Ind. Plástico | : | 12.57726
1 1/2" | 38.1 | 162 | 2.919971 | 16.70872 | 83.29128 |  |  |  | Clas. SUCS | : | GC |  |  |  |  | 50.6 | 100 | 100
1" | 25.4 | 226 | 4.07354 | 20.78226 | 79.21774 |  |  |  | Clas. AASHTO | : | A-2-6 (0) |  |  |  |  | 9.525 | 30 | 65
3/4" | 19.05 | 135 | 2.433309 | 23.21557 | 76.78443 |  |  |  | OBSERVACIONES | [6 empty] | 4.76 | 25 | 55
1/2" | 12.7 | 445 | 8.020908 | 31.23648 | 68.76352 | [9 empty] | 45.74621 | 2 | 15 | 40
3/8" | 9.525 | 230 | 4.145638 | 35.38212 | 64.61788 | 30 | - | 65 |  |  |  | P. Grueso: | 2538 |  | 30.20191 | 0.42 | 8 | 20
Nº4 | 4.76 | 575 | 10.3641 | 45.74621 | 54.25379 | 25 | - | 55 |  |  |  | P. Fino: | 3010 |  | 24.05187 | 0.074 | 2 | 8
Nº10 | 2 | 488.7793 | 8.81001 | 54.55622 | 45.44378 | 15 | - | 40 |  |  |  | Total: | 5548 |  | 100
Nº20 | 0.84 | 310.2002 | 5.591207 | 60.14743 | 39.85257 | [6 empty] | Nº10 | 91.91 | 488.7793
Nº40 | 0.42 | 283.6101 | 5.111934 | 65.25937 | 34.74063 | 8 | - | 20 |  |  |  | Nº20 | 58.33 | 310.2002
Nº50 | 0.297 | 75.7818 | 1.36593 | 66.6253 | 33.3747 | [6 empty] | Nº40 | 53.33 | 283.6101 | 5548
Nº100 | 0.15 | 262.2316 | 4.726597 | 71.35189 | 28.64811 | [6 empty] | Nº50 | 14.25 | 75.7818
Nº200 | 0.074 | 254.9991 | 4.596235 | 75.94813 | 24.05187 | 2 | - | 8 |  |  |  | Nº100 | 49.31 | 262.2316
PASA |  | 1334.398 | 24.05187 | 100 | [7 empty] | Nº200 | 47.95 | 254.9991
[12 empty] | PASA | 250.92 | 1334.398
[12 empty] | Porcion | 566
Diametro efectivos
D10
[13 empty] | 0.01 | 10
[13 empty] | 0.01 | 10
[13 empty] | 0.01 | 0
Cu
[13 empty] | D30 |  | 700
[13 empty] | 0.01 | 30
[13 empty] | 0.17 | 30 | Cc
[13 empty] | 0.17 | 0 | 0.4128571
D60
[13 empty] | 0.01 | 60
[13 empty] | 7 | 60
[13 empty] | 7 | 0
OBSERVACIONES :

## L.L & L.P
|  | CARRETERA : | PUNO - ILAVE
|  | TRAMO : | Km. 1363+000 - Km. 1413+000
|  | PROYECTO : | ESTUDIO DEFINITIVO PARA EL MANTENIMIENTO PERIÓDICO DE LA
CARRETERA PUNO - DESAGUADERO TRAMO PUNO - ILAVE
Límites de Consistencia
0 | : | 0 |  | Fecha: | 2008-07-30
Ubicación(Km) | : | 1377+300 Km.
Calicata | : | CDA - 4
Muestra | : | M - 1
Prof. (m) | : | 0.35 - 0.60
Límite Líquido :
ENSAYO Nº
Nº de Golpes |  | 32 | 32 | 19 | 19
Recipiente Nº |  | 153 | 154 | 157 | 151
R + Suelo Hum. |  | 16.71 | 17.61 | 16.06 | 21.42
R + Suelo Seco |  | 14.27 | 14.9 | 13.62 | 17.5
Peso de agua |  | 2.44 | 2.71 | 2.44 | 3.92
Peso de Recip. |  | 6.93 | 6.89 | 6.89 | 6.6
Peso de S. Seco |  | 7.34 | 8.01 | 6.73 | 10.9
% de Humedad |  | 33.24251 | 33.83271 | 36.25557 | 35.9633
Límite Plástico :
ENSAYO Nº |  | 1 | 2
Recipiente Nº |  | 152 | 162
R + Suelo Hum. |  | 10.09 | 11.52
R + Suelo Seco |  | 9.49 | 10.68
Peso de agua |  | 0.6 | 0.84
Peso de Recip. |  | 6.78 | 6.88
Peso de S. Seco |  | 2.71 | 3.8
% de Humedad |  | 22.14022 | 22.10526
[6 empty] | 25 | 0
[6 empty] | 25 | 34.7 | LL
[6 empty] | 10 | 34.7 | LL
[7 empty] | 22.12274 | LP
Resultados |  |  |  | OBSERVACIONES :
Límite Líquido |  | 34.7 |  | ...................................................................
Límite Plástico |  | 22.12274 |  | ...................................................................
Ind. Plástico |  | 12.57726 |  | ...................................................................

## Proctor
| CARRETERA : | PUNO - ILAVE
| TRAMO : | Km. 1363+000 - Km. 1413+000
| PROYECTO : | ESTUDIO DEFINITIVO PARA EL MANTENIMIENTO PERIÓDICO DE LA
CARRETERA PUNO - DESAGUADERO TRAMO PUNO - ILAVE
ENSAYO DE PROCTOR MODIFICADO
Datos de muestra
Ubicación(Km) | : | 1377+300 Km.
Calicata | : | CDA - 4
Muestra | : | M - 2
Prof. (m) | : | 0.35 - 0.60
Fecha | : | 2008-07-30
Compactación
Prueba Nº |  | 1 | 2 | 3 | 3
Numero de capas |  | 5 | 5 | 5 | 5
Numero de golpes |  | 56 | 56 | 56 | 56
Peso suelo + molde (gr.) |  | 9443 | 9623 | 9650 | 9630
Peso molde (gr.) |  | 5276 | 5276 | 5276 | 5277
Peso suelo compactado (gr.) |  | 4167 | 4347 | 4374 | 4353
Volumen del molde (cm3) |  | 2117 | 2117 | 2117 | 2117
Densidad humeda (gr/cm3) |  | 1.968351 | 2.053377 | 2.066131 | 2.056212
Humedad (%)
Tara Nº
Tara + suelo húmedo (gr.) |  | 56.06 | 52.95 | 35.54 | 35.54
Tara + suelo seco (gr.) |  | 51.29 | 48 | 32.64 | 32.64
Peso de agua (gr.) |  | 4.77 | 4.95 | 2.9 | 2.9
Peso de tara (gr.) |  | 6.93 | 6.93 | 10.92 | 11.92
Peso de suelo seco (gr.) |  | 44.36 | 41.07 | 21.72 | 20.72
Humedad (%) |  | 10.75293 | 12.05259 | 13.35175 | 13.99614
Densidad Seca (gr/cm3) |  | 1.777245 | 1.832512 | 1.822761 | 1.803755
Máxima Densidad Seca (gr/cm3) |  | : | 1.835
Optimo Contenido de Humedad (%) |  | : | 12.3
[6 empty] | 0 | 12.3
[6 empty] | 1.835 | 12.3
[6 empty] | 1.835 | 0

## Datos
| CARRETERA : | PUNO - ILAVE
| TRAMO : | Km. 1363+000 - Km. 1413+000
| PROYECTO : | ESTUDIO DEFINITIVO PARA EL MANTENIMIENTO PERIÓDICO DE LA
CARRETERA PUNO - DESAGUADERO TRAMO PUNO - ILAVE
ENSAYO DE LA RELACION DE SOPORTE DE CALIFORNIA (C.B.R.) ASTM D-1883
Realizado por : |  | Tec. Julio César Shahuano Dominguez
Revisado por : |  | Ing. Herly Torres Hinostroza
Fecha |  | 2008-07-30
Datos de muestra
Prog. (Km.) | : | 1377+300 Km. |  |  |  | Calicata |  | : | CDA - 4
Muestra | : | M - 2
Prof (m.) | : | 0.35 - 0.60
Máxima Densidad Seca (gr/cm3) : |  |  |  |  | 1.835
Optimo Contenido de Humedad (%) : |  |  |  |  | 12.3
Compactación | [6 empty] | Humedad (%)
Molde Nº |  |  | 3 | 5 | 4 |  | Tara Nº |  |  | 32 | 5 | 16
Número de capas |  |  | 5 | 5 | 5 |  | Tara+suelo húmedo (gr.) |  |  | 94.5 | 188.12 | 169.4
Número de golpes |  |  | 56 | 25 | 12 |  | Tara+suelo seco (gr.) |  |  | 87.58 | 168.94 | 154.05
Peso suelo + molde (gr.) |  |  | 10862 | 10720 | 10617 |  | Peso de agua (gr.) |  |  | 6.92 | 19.18 | 15.35
Peso molde (gr.) |  |  | 6562 | 6522 | 6582 |  | Peso de tara (gr.) |  |  | 31.32 | 14.25 | 31.28
Peso suelo compactado (gr.) |  |  | 4300 | 4198 | 4035 |  | Peso de suelo seco (gr.) |  |  | 56.26 | 154.69 | 122.77
Volumen del molde (cm3) |  |  | 2087 | 2161 | 2132 |  | Humedad (%) |  |  | 12.30004 | 12.39899 | 12.50305
Densidad humeda (gr/cm3) |  |  | 2.060374 | 1.942619 | 1.892589 |  | Densidad Seca (gr/cm3) |  |  | 1.834704 | 1.728324 | 1.682256 | 1877.729 | 1882.511
Aplicación de Carga
Penetración | Presión | Molde I |  | Molde II |  | Molde III
(mm.) | Patrón | Dial | Presión | Dial | Presión | Dial | Presión |  | Expansión:
| (Kg/cm2) |  | (Kg/cm2) |  | (Kg/cm2) |  | (Kg/cm2)
0.03 |  | 5 | 1.122276 | 10 | 2.244552 | 19 | 4.264649 |  | Fecha | Expansión
0.05 |  | 25 | 5.611381 | 28 | 6.284747 | 32 | 7.182567 |  |  | Molde I | Molde II | Molde III
0.08 |  | 50 | 11.22276 | 45 | 10.10049 | 40 | 8.978209 |  | 2008-08-16 | 0 | 0 | 0
0.1 | 70 | 81 | 18.18087 | 63 | 14.14068 | 49 | 10.99831 |  | 2008-08-17 | 0.08 | 0.08 | 0.08
[9 empty] | 2008-08-18 | 0.14 | 0.16 | 0.18 | 7.62
0.15 | 105 | 149 | 33.44383 | 100 | 22.44552 | 59 | 13.24286 |  | 2008-08-19 | 0.16 | 0.22 | 0.2
[9 empty] | 2008-08-20 | 0.18 | 0.26 | 0.22
0.2 |  | 208 | 46.68669 | 135 | 30.30146 | 71 | 15.93632

## Grafico CBR
|  | CARRETERA : | PUNO - ILAVE
|  | TRAMO : | Km. 1363+000 - Km. 1413+000
|  | PROYECTO : | ESTUDIO DEFINITIVO PARA EL MANTENIMIENTO PERIÓDICO DE LA
CARRETERA PUNO - DESAGUADERO TRAMO PUNO - ILAVE
ENSAYO DE LA RELACION DE SOPORTE DE CALIFORNIA (C.B.R.) ASTM D-1883
Realizado por : |  | Tec. Julio César Shahuano Dominguez
Revisado por : |  | Ing. Herly Torres Hinostroza
Fecha |  | 2008-07-30
Datos de muestra
Prog. (Km.) | : | 1377+300 Km. |  | Calicata | : | CDA - 4
Muestra | : | M - 2
Prof (m.) | : | 0.35 - 0.60
Máxima Densidad Seca (gr/cm3) : |  |  | 1.835
Optimo Contenido de Humedad (%) : |  |  | 12.3
C.B.R. (0.1")-56 GOLPES : |  | 34.28571 | C.B.R. (0.1")-25 GOLPES : | 22.14286 |  | C.B.R. (0.1")-10 GOLPES : |  |  | 15.28571
DETERMINACION DE C.B.R.
[7 empty] | 95% DE M.D.S. : | 1.74325
[7 empty] | C.B.R. (100% M.D.S.) 0.1" : | 34.28571 | %
[7 empty] | C.B.R. (95% M.D.S.) 01" : | 24 | %
OBSERVACIONES:
.
CBR al 100% M.D.S.
CBR al 95% M.D.S.

## Apoyo (hidden)
Penetración | Molde I | Molde II | Molde III
(mm.) | Presión | Presión | Presión
| (Kg/cm2) | (Kg/cm2) | (Kg/cm2) | Molde I | Molde II | Molde III
0 | 0 | 0 | 0
0.64 | 1.122276 | 2.244552 | 4.264649
1.27 | 5.611381 | 6.284747 | 7.182567 | 5.611381 | 6.284747 | 7.182567
1.91 | 11.22276 | 10.10049 | 8.978209 | 11.22276 | 10.10049 | 8.978209
2.54 | 18.18087 | 14.14068 | 10.99831 | 18.18087 | 14.14068 | 10.99831
5.08 | 33.44383 | 22.44552 | 13.24286
7.62 | 46.68669 | 30.30146 | 15.93632
[8 empty] | y = 9.8943x - 7.1934 | y = 6.1852x - 1.6178 | y = 3.004x + 3.3254
|  |  | Correc | 15.3 | 11.8 | 9.8 |  | R2 = 0.9956 | R2 = 0.9996 | R2 = 0.9985
|  |  |  | 11 | 7.2 | 11.2
|  |  |  | 3.267025 | 2.80156 | 2.54 |  | 0.7270247 | 0.2615599 | 0.4846935
|  |  |  | 3.267025 | 2.80156 | 2.54 |  | 3.267025 | 2.80156 | 2.54
|  |  |  | 0 | 0 | 0 |  | 24 | 15.5 | 10.7
|  |  |  | 0 | 0 | 0
|  |  |  | 24 | 15.5 | 10.7
|  |  |  | 24 | 15.5 | 10.7
|  |  |  | 5.798954 | 5.690169 | 6.222857
|  |  |  | 5.798954 | 5.690169 | 6.222857
|  |  |  | 0 | 0 | 0
|  |  |  | 0 | 0 | 0
24
15.5
C.B.R. |  |  | C.B.R.(100%) |  |  | C.B.R.(95%) |  |  | 10.7
1.834704 | 34.28571 |  | 34.28571 | 0 |  | 24 | 0
1.728324 | 22.14286 |  | 34.28571 | 1.834704 |  | 24 | 1.742969
1.682256 | 15.28571 |  | 0 | 1.834704 |  | 0 | 1.742969

## Sucs (hidden)
SISTEMA UNIFICADO DE CLASIFICACION
N 200= | 24.05 | Cu = | 700 |  |  |  | L.L. | 34.7
N 4= | 54.25 | Cc = | 0.4128571 | CLASIFICACION SUCS | GC |  | I.P. | 12.57726
L.L.= | 34.7 | [5 empty] | CU | 700
I.P.= | 12.57726 | [5 empty] | CC | 0.4128571
DIVISIONES MAYORES |  |  | SIMBOLO DE GRUPO | NOMBRES TIPICOS | CRITERIOS DE CLASIFICACION PARA SUELOS GRANULARES |  |  | CLASIF | SIMBOLOS DOBLES | SIMBOLOS TRIPLES | CLASIFICACION | SIMBOLO
Suelos de grano grueso (mas del 50 % del material es mayor en tamaño que el tamiz No 200 | Gravas (mas de la mitad de la fracción gruesa es mayor que el tamiz No 4) | Gravas Limpias (poco o ningun fino) | GW | Gravas bien gradadas, mezclas gravosas, poco o ningun fino | Cu > 4 1 < Cc < 3 | [6 empty] | GC
|  |  | GP | Gravas pobremente gradadas,`mezclas grava-arena, pocos o ningun fino | No cumple todos los requisitos de gradadcion para GW
|  | Gravas con finos (cantidad apre- ciable de finos) | GM | Gravas limosas, mezcla grava- arena-limo | Límites de Atteberg por debajo de la linea A o Ip < 4 | A los materiales sobre la linea A con 4 < Ip < 7 se considera de frontera y se les asigna doble símbolo
|  |  | GC | Gravas arcillosas, mezcla gravo-areno- arcillosas | Límites de Atteberg por encima de la línea A ó Ip > 7 |  |  | GC |  |  | GC
| Arenas (mas de la mitad de la fracción gruesa es menor que el tamiz No 4) | Arenas Limpias (poco o ningun fino) | SW | Arenas bien gradadas, arenas gravosas, pocos o ningun fino | Cu > 6 1 < Cc < 3
|  |  | SP | Arenas pobremente gradadas, arenas gravosas, pocos o ningun fino | No cumple todos los requisitos de gradadcion para SW
|  | Arenas con finos (cantidad apre- ciable de finos) | SM | Arenas limosas mezcla de arena-limo | Límites de Atteberg por debajo de la linea A ó Ip < 4 | Si el material está en la zona sombreada con 4 < Ip < 7 se considera de frontera y se les asigna doble símbolo
|  |  | SC | Arenas arcillosas, mezclas arena-arcilla | Límites de Atteberg por encima de la linea A ó Ip > 7
Suelos de grano fino (mas del 50 % del material pasa el tamiz No 200 | limos y arcillas (Límite líquido wl<50 |  | ML | Limos inorgánicos y arena muy finas, polvo de roca, arenas finas limosas o arcillosas, o limos arcillosos con poca plasticidad | 1, Determinar el porcentaje de arenas y gravas de la curva granulometrica. 2, Dependiendo del porcentaje de fino (fracción menor que el tamiz No 200 los suelos gruesos se clasifican como sigue: Menos del 5% - GW, GP, SW, SP Mas del 12 % - GM, GC, SM, SC De 5 a 12 % - casos frontera que requieren doble símbolo
|  |  | CL | Arcillas inorganicas de plasticidad baja a media, arcillas gravosas, arcillas arenosas, arcillas limosas, arcillas magras.
|  |  | OL | Limos organicos, arcillas limosas orgánicas de baja plasticidad
| limos y arcillas (Límite líquido wl>50 |  | MH | Limos inorganicos, suelos limosos o arenosos finos micaceos o diatomaceos, suelos elasticos.
|  |  | CH | Arcillas organicas de alta plasticidad, arcillas grasas.
|  |  | OH | Arcillas organicas de plasticidad media a alta, limos orgánicos
| Suelos Altamen- te orgá- nicos |  | Pt | Turba o otros suelos altamente organicos

## Aashto (hidden)
sup
CLASIFICACION GENERAL |  | MATERIALES GRANULARES (35% O MENOS DEL TOTAL PASA EL TAMIZ NO 200) | [6 empty] | MATERIALES LIMO-ARCILLOSOS (MAS DEL 35% DEL TOTAL PASA EL TAMIZ No 200)
CLASIFICACION DE GRUPO |  | A-1 |  | A-3 | A-2 |  |  |  | A-4 | A-5 | A-6 | A-7
|  | A-1-a | A-1-b |  | A-2-4 | A-2-5 | A-2-6 | A-2-7 |  |  |  | A-7-5 | A-7-6 | 50
25.4
Porcentaje de material | [13 empty] | 25
que pasa el tamiz
No 10 | 45.4 | 50 max
No 40 | 34.7 | 30 max | 50 max | 51 min
No 200 | 24.1 | 15 max | 25 max | 10 max | 35 max | 35 max | 35 max | 35 max | 36 min | 36 min | 36 min | 36 min | 36 min
Caracteristicas de la
fraccion que pasa el
tamiz No 40
Limite líquido | 34.7 |  |  |  | 40 max | 41 min | 40 max | 41 min | 40 max | 41 min | 40 max | 41 min | 41 min
Indice plástico | 12.57726 | 6 max | 6 max | N.P. | 10 max | 10 max | 11 min | 11 min | 10 max | 10 max | 11 min | 11`min | 11`min
Indice de Grupo | 0 | 0 |  | 0 | 0 |  | 4 max |  | 8 max | 12 max | 16 max | 20 max | 20 max
|  |  | CLASIFICACION AASHTO : |  |  |  |  | A-2-6 (0)
|  | -- | -- | -- | -- | -- | A-2-6 | A-2-7 | -- | -- | -- | -- | --
A-2-6
A-2-6
| A | 1
| B | 9.1
| C | 1
| D | 2.577258
| 0.4395305 | 0 |  | (0)
| A | -10.9
| B | -5.3
| C | 2.577258
|  | -2.172071 |  | 0
| IG | (0)
SISTEMA DE CLASIFICACION AASHTO

## Apoyo 2 (hidden)
76.2 | 0 | 3" | 76.2 | 0 | 100 | 0 | 0 | 0 | 100 | ESPECIFICACIONES
76.2 | 100 | 2 1/2" | 63.5 | 0 | 100 | 0 | 0 | 0 | 100 | Nº Malla | Abertura mm. | Especificaciones "B" | % Que Pasa
|  | 2" | 50.6 | 0 | 100 | 765 | 13.78875 | 13.78875 | 86.21125 | 2" | 50.6
63.5 | 0 | 1 1/2" | 38.1 | 0 | 100 | 162 | 2.919971 | 16.70872 | 83.29128 | 1 1/2" | 38.1
63.5 | 100 | 1" | 25.4 | 0 | 100 | 226 | 4.07354 | 20.78226 | 79.21774 | 1" | 25.4
|  | 3/4" | 19.05 | 0 | 100 | 135 | 2.433309 | 23.21557 | 76.78443 | 3/4" | 19.05
50.6 | 0 | 1/2" | 12.7 | 0 | 100 | 445 | 8.020908 | 31.23648 | 68.76352 | 3/8" | 9.525
50.6 | 100 | 3/8" | 9.525 | 0 | 100 | 230 | 4.145638 | 35.38212 | 64.61788 | No4 | 4.76
|  | No4 | 4.76 | 0 | 100 | 575 | 10.3641 | 45.74621 | 54.25379 | 40 | 0.42
38.1 | 0 | 10 | 2 | 0 | 100 | 488.7793 | 8.81001 | 54.55622 | 45.44378
38.1 | 100 | 20 | 0.84 | 0 | 100 | 310.2002 | 5.591207 | 60.14743 | 39.85257
|  | 40 | 0.42 | 0 | 100 | 283.6101 | 5.111934 | 65.25937 | 34.74063
25.4 | 0 | 50 | 0.3 | 0 | 100 | 75.7818 | 1.36593 | 66.6253 | 33.3747
25.4 | 100 | 100 | 0.149 | 0 | 100 | 262.2316 | 4.726597 | 71.35189 | 28.64811
|  | 200 | 0.074 | 0 | 100 | 254.9991 | 4.596235 | 75.94813 | 24.05187
19.05 | 0
19.05 | 100
12.7 | 0 |  | 3" | 76.2
12.7 | 100 |  | 2 1/2" | 63.5
|  |  | 2" | 50.6
9.525 | 0 |  | 1 1/2" | 38.1
9.525 | 100 |  | 1" | 25.4
|  |  | 3/4" | 19.05
4.76 | 0 |  | 1/2" | 12.7
4.76 | 100 |  | 3/8" | 9.525
|  |  | Nº4 | 4.76
2 | 0 |  | Nº10 | 2
2 | 100 |  | Nº20 | 0.84
|  |  | Nº40 | 0.42
0.84 | 0 |  | Nº50 | 0.297
0.84 | 100 |  | Nº100 | 0.15
|  |  | Nº200 | 0.074
0.42 | 0
0.42 | 100
0.3 | 0
0.3 | 100
0.149 | 0
0.149 | 100
0.074 | 0
0.074 | 100