## Granulo
|  | CARRETERA : |  | PUNO - ILAVE
|  | TRAMO : |  | Km. 1363+000 - Km. 1413+000
|  | PROYECTO : |  | ESTUDIO DEFINITIVO PARA EL MANTENIMIENTO PERIÓDICO DE LA
CARRETERA PUNO - DESAGUADERO TRAMO PUNO - ILAVE
Análisis Mecánico por Tamizado ASTM D-422
Ubicación(Km) |  | 1380+900 Km.
Calicata |  | CDA - 5 | [5 empty] | HUMEDAD NATURAL
Muestra |  | M - 1 | [5 empty] | Sh + Tara | : | 636.76
Prof. (m) |  | 0.06 - 0.26 | [5 empty] | Ss + Tara | : | 612.5
Fecha |  | 2008-07-30 | [5 empty] | Tara | : | 0
Datos de Ensayo: | [7 empty] | Peso Agua | : | 24.26
Peso de muestra humeda |  | : | [5 empty] | Peso Seco | : | 612.5
Peso de muestra seca |  | : | 8077 |  |  |  |  | Humedad(%) | : | 3.960816
Peso de muestra lavada |  | : | 7040.36
Tamices | Abertura | Peso | %Retenido | %Retenido | % que | Especificación |  |  | PROP. FISICAS
ASTM | en mm. | Retenido | Parcial | Acumulado | Pasa
3" | 76.2 | [7 empty] | L. Líquido | : | 23.74 | 3092
2 1/2" | 63.5 | 0 |  |  | 100 |  |  |  | L. Plástico | : | 15.42951
2" | 50.6 | 975 | 12.07131 | 12.07131 | 87.92869 | 100 | - | 100 | Ind. Plástico | : | 8.310486
1 1/2" | 38.1 | 415 | 5.138046 | 17.20936 | 82.79064 |  |  |  | Clas. SUCS | : | GC |  |  |  |  | 50.6 | 100 | 100
1" | 25.4 | 420 | 5.19995 | 22.40931 | 77.59069 |  |  |  | Clas. AASHTO | : | A-2-4 (0) |  |  |  |  | 9.525 | 30 | 65
3/4" | 19.05 | 570 | 7.057076 | 29.46639 | 70.53361 |  |  |  | OBSERVACIONES | [6 empty] | 4.76 | 25 | 55
1/2" | 12.7 | 875 | 10.83323 | 40.29962 | 59.70038 | [9 empty] | 61.71846 | 2 | 15 | 40
3/8" | 9.525 | 590 | 7.304692 | 47.60431 | 52.39569 | 30 | - | 65 |  |  |  | P. Grueso: | 4985 |  | 25.44707 | 0.42 | 8 | 20
Nº4 | 4.76 | 1140 | 14.11415 | 61.71846 | 38.28154 | 25 | - | 55 |  |  |  | P. Fino: | 3092 |  | 12.83447 | 0.074 | 2 | 8
Nº10 | 2 | 648.2346 | 8.025686 | 69.74415 | 30.25585 | 15 | - | 40 |  |  |  | Total: | 8077 |  | 100
Nº20 | 0.84 | 313.8443 | 3.885654 | 73.6298 | 26.3702 | [6 empty] | Nº10 | 128.41 | 648.2346
Nº40 | 0.42 | 347.2127 | 4.298783 | 77.92858 | 22.07142 | 8 | - | 20 |  |  |  | Nº20 | 62.17 | 313.8443
Nº50 | 0.297 | 94.19873 | 1.166259 | 79.09484 | 20.90516 | [6 empty] | Nº40 | 68.78 | 347.2127 | 8077
Nº100 | 0.15 | 369.0712 | 4.56941 | 83.66425 | 16.33575 | [6 empty] | Nº50 | 18.66 | 94.19873
Nº200 | 0.074 | 282.7981 | 3.501277 | 87.16553 | 12.83447 | 2 | - | 8 |  |  |  | Nº100 | 73.11 | 369.0712
PASA |  | 1036.64 | 12.83447 | 100 | [7 empty] | Nº200 | 56.02 | 282.7981
[12 empty] | PASA | 205.35 | 1036.64
[12 empty] | Porcion | 612.5
Diametro efectivos
D10
[13 empty] | 0.01 | 10
[13 empty] | 0.02 | 10
[13 empty] | 0.02 | 0
Cu
[13 empty] | D30 |  | 635
[13 empty] | 0.01 | 30
[13 empty] | 1.97 | 30 | Cc
[13 empty] | 1.97 | 0 | 15.27913
D60
[13 empty] | 0.01 | 60
[13 empty] | 12.7 | 60
[13 empty] | 12.7 | 0
OBSERVACIONES :

## L.L & L.P
|  | CARRETERA : | PUNO - ILAVE
|  | TRAMO : | Km. 1363+000 - Km. 1413+000
|  | PROYECTO : | ESTUDIO DEFINITIVO PARA EL MANTENIMIENTO PERIÓDICO DE LA
CARRETERA PUNO - DESAGUADERO TRAMO PUNO - ILAVE
Límites de Consistencia
|  |  |  | Fecha: | 2008-07-30
Ubicación(Km) | : | 1380+900 Km.
Calicata | : | CDA - 5
Muestra | : | M - 1
Prof. (m) | : | 0.06 - 0.26
Límite Líquido :
ENSAYO Nº
Nº de Golpes |  | 28 | 28 | 22 | 22
Recipiente Nº |  | 157 | 153 | 151 | 164
R + Suelo Hum. |  | 16.75 | 14.95 | 12.51 | 14.34
R + Suelo Seco |  | 14.86 | 13.42 | 11.37 | 12.89
Peso de agua |  | 1.89 | 1.53 | 1.14 | 1.45
Peso de Recip. |  | 6.89 | 6.92 | 6.6 | 6.8
Peso de S. Seco |  | 7.97 | 6.5 | 4.77 | 6.09
% de Humedad |  | 23.71393 | 23.53846 | 23.89937 | 23.80952
Límite Plástico :
ENSAYO Nº |  | 1 | 2
Recipiente Nº |  | 161 | 162
R + Suelo Hum. |  | 10.97 | 10.55
R + Suelo Seco |  | 10.44 | 10
Peso de agua |  | 0.53 | 0.55
Peso de Recip. |  | 6.93 | 6.51
Peso de S. Seco |  | 3.51 | 3.49
% de Humedad |  | 15.09972 | 15.75931
[6 empty] | 25 | 0
[6 empty] | 25 | 23.74 | LL
[6 empty] | 10 | 23.74 | LL
[7 empty] | 15.42951 | LP
Resultados |  |  |  | OBSERVACIONES :
Límite Líquido |  | 23.74 |  | ...................................................................
Límite Plástico |  | 15.42951 |  | ...................................................................
Ind. Plástico |  | 8.310486 |  | ...................................................................

## Proctor
| CARRETERA : | PUNO - ILAVE
| TRAMO : | Km. 1363+000 - Km. 1413+000
| PROYECTO : | ESTUDIO DEFINITIVO PARA EL MANTENIMIENTO PERIÓDICO DE LA
CARRETERA PUNO - DESAGUADERO TRAMO PUNO - ILAVE
ENSAYO DE PROCTOR MODIFICADO
Datos de muestra
Ubicación(Km) | : | 1380+900 Km.
Calicata | : | CDA - 5
Muestra | : | M - 1
Prof. (m) | : | 0.06 - 0.26
Fecha | : | 2008-07-30
Compactación
Prueba Nº |  | 1 | 2 | 3
Numero de capas |  | 5 | 5 | 5
Numero de golpes |  | 56 | 56 | 56
Peso suelo + molde (gr.) |  | 9929 | 10042 | 10075
Peso molde (gr.) |  | 5276 | 5276 | 5276
Peso suelo compactado (gr.) |  | 4653 | 4766 | 4799
Volumen del molde (cm3) |  | 2117 | 2117 | 2117
Densidad humeda (gr/cm3) |  | 2.197922 | 2.251299 | 2.266887
Humedad (%)
Tara Nº
Tara + suelo húmedo (gr.) |  | 71.65 | 65.61 | 53.3
Tara + suelo seco (gr.) |  | 68.54 | 62.2 | 49.38
Peso de agua (gr.) |  | 3.11 | 3.41 | 3.92
Peso de tara (gr.) |  | 13.74 | 13.16 | 5
Peso de suelo seco (gr.) |  | 54.8 | 49.04 | 44.38
Humedad (%) |  | 5.675182 | 6.953507 | 8.832808
Densidad Seca (gr/cm3) |  | 2.079884 | 2.104932 | 2.082908
Máxima Densidad Seca (gr/cm3) |  | : | 2.106
Optimo Contenido de Humedad (%) |  | : | 7.1
[5 empty] | 0 | 7.1
[5 empty] | 2.106 | 7.1
[5 empty] | 2.106 | 0

## Datos
| CARRETERA : | PUNO - ILAVE
| TRAMO : | Km. 1363+000 - Km. 1413+000
| PROYECTO : | ESTUDIO DEFINITIVO PARA EL MANTENIMIENTO PERIÓDICO DE LA
CARRETERA PUNO - DESAGUADERO TRAMO PUNO - ILAVE
ENSAYO DE LA RELACION DE SOPORTE DE CALIFORNIA (C.B.R.) ASTM D-1883
Realizado por : |  | Tec. Julio César Shahuano Dominguez
Revisado por : |  | Ing. Herly Torres Hinostroza
Fecha |  | 2008-07-30
Datos de muestra
Prog. (Km.) | : | 1380+900 Km. |  |  |  | Calicata |  | : | CDA - 5
Muestra | : | M - 1
Prof (m.) | : | 0.06 - 0.26
Máxima Densidad Seca (gr/cm3) : |  |  |  |  | 2.106
Optimo Contenido de Humedad (%) : |  |  |  |  | 7.1
Compactación | [6 empty] | Humedad (%)
Molde Nº |  |  | 3 | 12 | 4 |  | Tara Nº |  |  | 1 | 11 | 6
Número de capas |  |  | 5 | 5 | 5 |  | Tara+suelo húmedo (gr.) |  |  | 119.4 | 117.73 | 122.61
Número de golpes |  |  | 56 | 25 | 12 |  | Tara+suelo seco (gr.) |  |  | 112.5 | 110.98 | 115.37
Peso suelo + molde (gr.) |  |  | 11250 | 11232 | 10813 |  | Peso de agua (gr.) |  |  | 6.9 | 6.75 | 7.24
Peso molde (gr.) |  |  | 6562 | 6663 | 6582 |  | Peso de tara (gr.) |  |  | 14.11 | 14.51 | 11.78
Peso suelo compactado (gr.) |  |  | 4688 | 4569 | 4231 |  | Peso de suelo seco (gr.) |  |  | 98.39 | 96.47 | 103.59
Volumen del molde (cm3) |  |  | 2087 | 2138 | 2132 |  | Humedad (%) |  |  | 7.012908 | 6.996994 | 6.989092
Densidad humeda (gr/cm3) |  |  | 2.246287 | 2.137044 | 1.984522 |  | Densidad Seca (gr/cm3) |  |  | 2.09908 | 1.997293 | 1.854882 | 2047.162 | 2048.879
Aplicación de Carga
Penetración | Presión | Molde I |  | Molde II |  | Molde III
(mm.) | Patrón | Dial | Presión | Dial | Presión | Dial | Presión |  | Expansión:
| (Kg/cm2) |  | (Kg/cm2) |  | (Kg/cm2) |  | (Kg/cm2)
0.03 |  | 55 | 12.34504 | 36 | 8.080388 | 24 | 5.386926 |  | Fecha | Expansión
0.05 |  | 116 | 26.03681 | 80 | 17.95642 | 46 | 10.32494 |  |  | Molde I | Molde II | Molde III
0.08 |  | 160 | 35.91284 | 112 | 25.13899 | 65 | 14.58959 |  | 2008-08-31 | 0 | 0 | 0
0.1 | 70 | 202 | 45.33996 | 145 | 32.54601 | 85 | 19.07869 |  | 2008-09-01 | 0.06 | 0.08 | 0.12
[9 empty] | 2008-09-02 | 0.1 | 0.12 | 0.2 | 7.62
0.15 | 105 | 271 | 60.82737 | 193 | 43.31986 | 110 | 24.69008 |  | 2008-09-03 | 0.12 | 0.14 | 0.22
[9 empty] | 2008-09-04 | 0.16 | 0.2 | 0.24
0.2 |  | 323 | 72.49904 | 230 | 51.6247 | 130 | 29.17918

## Grafico CBR
|  | CARRETERA : | PUNO - ILAVE
|  | TRAMO : | Km. 1363+000 - Km. 1413+000
|  | PROYECTO : | ESTUDIO DEFINITIVO PARA EL MANTENIMIENTO PERIÓDICO DE LA
CARRETERA PUNO - DESAGUADERO TRAMO PUNO - ILAVE
ENSAYO DE LA RELACION DE SOPORTE DE CALIFORNIA (C.B.R.) ASTM D-1883
Realizado por : |  | Tec. Julio César Shahuano Dominguez
Revisado por : |  | Ing. Herly Torres Hinostroza
Fecha |  | 2008-07-30
Datos de muestra
Prog. (Km.) | : | 1380+900 Km. |  | Calicata | : | CDA - 5
Muestra | : | M - 1
Prof (m.) | : | 0.06 - 0.26
Máxima Densidad Seca (gr/cm3) : |  |  | 2.106
Optimo Contenido de Humedad (%) : |  |  | 7.1
C.B.R. (0.1")-56 GOLPES : |  | 64.28571 | C.B.R. (0.1")-25 GOLPES : | 47.14286 |  | C.B.R. (0.1")-10 GOLPES : |  |  | 27.14286
DETERMINACION DE C.B.R.
[7 empty] | 95% DE M.D.S. : | 2.0007
[7 empty] | C.B.R. (100% M.D.S.) 0.1" : | 64.28571 | %
[7 empty] | C.B.R. (95% M.D.S.) 01" : | 46.75 | %
OBSERVACIONES:
.
CBR al 100% M.D.S.
CBR al 95% M.D.S.

## Apoyo (hidden)
Penetración | Molde I | Molde II | Molde III
(mm.) | Presión | Presión | Presión
| (Kg/cm2) | (Kg/cm2) | (Kg/cm2) | Molde I | Molde II | Molde III
0 | 0 | 0 | 0
0.64 | 12.34504 | 8.080388 | 5.386926
1.27 | 26.03681 | 17.95642 | 10.32494 | 26.03681 | 17.95642 | 10.32494
1.91 | 35.91284 | 25.13899 | 14.58959 | 35.91284 | 25.13899 | 14.58959
2.54 | 45.33996 | 32.54601 | 19.07869 | 45.33996 | 32.54601 | 19.07869
5.08 | 60.82737 | 43.31986 | 24.69008
7.62 | 72.49904 | 51.6247 | 29.17918
[8 empty] | y = 15.2x + 6.782 | y = 11.487x + 3.3116 | y = 6.8921x + 1.5234
|  |  | Correc | 15.3 | 11.8 | 9.8 |  | R2 = 0.9999 | R2 = 0.9998 | R2 = 0.9996
|  |  |  | 11 | 7.2 | 11.2
|  |  |  | 2.54 | 2.54 | 2.54 |  | 0 | 0 | 0
|  |  |  | 2.54 | 2.54 | 2.54 |  | 2.54 | 2.54 | 2.54
|  |  |  | 0 | 0 | 0 |  | 45 | 33 | 19
|  |  |  | 0 | 0 | 0
|  |  |  | 45 | 33 | 19
|  |  |  | 45 | 33 | 19
|  |  |  | 5.798954 | 5.690169 | 6.222857
|  |  |  | 5.798954 | 5.690169 | 6.222857
|  |  |  | 0 | 0 | 0
|  |  |  | 0 | 0 | 0
45
33
C.B.R. |  |  | C.B.R.(100%) |  |  | C.B.R.(95%) |  |  | 19
2.09908 | 64.28571 |  | 64.28571 | 0 |  | 46.75 | 0
1.997293 | 47.14286 |  | 64.28571 | 2.09908 |  | 46.75 | 1.994126
1.854882 | 27.14286 |  | 0 | 2.09908 |  | 0 | 1.994126

## Sucs (hidden)
SISTEMA UNIFICADO DE CLASIFICACION
N 200= | 12.83 | Cu = | 635 |  |  |  | L.L. | 23.74
N 4= | 38.28 | Cc = | 15.27913 | CLASIFICACION SUCS | GC |  | I.P. | 8.310486
L.L.= | 23.74 | [5 empty] | CU | 635
I.P.= | 8.310486 | [5 empty] | CC | 15.27913
DIVISIONES MAYORES |  |  | SIMBOLO DE GRUPO | NOMBRES TIPICOS | CRITERIOS DE CLASIFICACION PARA SUELOS GRANULARES |  |  | CLASIF | SIMBOLOS DOBLES | SIMBOLOS TRIPLES | CLASIFICACION | SIMBOLO
Suelos de grano grueso (mas del 50 % del material es mayor en tamaño que el tamiz No 200 | Gravas (mas de la mitad de la fracción gruesa es mayor que el tamiz No 4) | Gravas Limpias (poco o ningun fino) | GW | Gravas bien gradadas, mezclas gravosas, poco o ningun fino | Cu > 4 1 < Cc < 3 | [6 empty] | GC
|  |  | GP | Gravas pobremente gradadas,`mezclas grava-arena, pocos o ningun fino | No cumple todos los requisitos de gradadcion para GW
|  | Gravas con finos (cantidad apre- ciable de finos) | GM | Gravas limosas, mezcla grava- arena-limo | Límites de Atteberg por debajo de la linea A o Ip < 4 | A los materiales sobre la linea A con 4 < Ip < 7 se considera de frontera y se les asigna doble símbolo
|  |  | GC | Gravas arcillosas, mezcla gravo-areno- arcillosas | Límites de Atteberg por encima de la línea A ó Ip > 7 |  |  | GC |  |  | GC
| Arenas (mas de la mitad de la fracción gruesa es menor que el tamiz No 4) | Arenas Limpias (poco o ningun fino) | SW | Arenas bien gradadas, arenas gravosas, pocos o ningun fino | Cu > 6 1 < Cc < 3
|  |  | SP | Arenas pobremente gradadas, arenas gravosas, pocos o ningun fino | No cumple todos los requisitos de gradadcion para SW
|  | Arenas con finos (cantidad apre- ciable de finos) | SM | Arenas limosas mezcla de arena-limo | Límites de Atteberg por debajo de la linea A ó Ip < 4 | Si el material está en la zona sombreada con 4 < Ip < 7 se considera de frontera y se les asigna doble símbolo
|  |  | SC | Arenas arcillosas, mezclas arena-arcilla | Límites de Atteberg por encima de la linea A ó Ip > 7
Suelos de grano fino (mas del 50 % del material pasa el tamiz No 200 | limos y arcillas (Límite líquido wl<50 |  | ML | Limos inorgánicos y arena muy finas, polvo de roca, arenas finas limosas o arcillosas, o limos arcillosos con poca plasticidad | 1, Determinar el porcentaje de arenas y gravas de la curva granulometrica. 2, Dependiendo del porcentaje de fino (fracción menor que el tamiz No 200 los suelos gruesos se clasifican como sigue: Menos del 5% - GW, GP, SW, SP Mas del 12 % - GM, GC, SM, SC De 5 a 12 % - casos frontera que requieren doble símbolo
|  |  | CL | Arcillas inorganicas de plasticidad baja a media, arcillas gravosas, arcillas arenosas, arcillas limosas, arcillas magras.
|  |  | OL | Limos organicos, arcillas limosas orgánicas de baja plasticidad
| limos y arcillas (Límite líquido wl>50 |  | MH | Limos inorganicos, suelos limosos o arenosos finos micaceos o diatomaceos, suelos elasticos.
|  |  | CH | Arcillas organicas de alta plasticidad, arcillas grasas.
|  |  | OH | Arcillas organicas de plasticidad media a alta, limos orgánicos
| Suelos Altamen- te orgá- nicos |  | Pt | Turba o otros suelos altamente organicos

## Aashto (hidden)
sup
CLASIFICACION GENERAL |  | MATERIALES GRANULARES (35% O MENOS DEL TOTAL PASA EL TAMIZ NO 200) | [6 empty] | MATERIALES LIMO-ARCILLOSOS (MAS DEL 35% DEL TOTAL PASA EL TAMIZ No 200)
CLASIFICACION DE GRUPO |  | A-1 |  | A-3 | A-2 |  |  |  | A-4 | A-5 | A-6 | A-7
|  | A-1-a | A-1-b |  | A-2-4 | A-2-5 | A-2-6 | A-2-7 |  |  |  | A-7-5 | A-7-6 | 50
25.4
Porcentaje de material | [13 empty] | 25
que pasa el tamiz
No 10 | 30.3 | 50 max
No 40 | 22.1 | 30 max | 50 max | 51 min
No 200 | 12.8 | 15 max | 25 max | 10 max | 35 max | 35 max | 35 max | 35 max | 36 min | 36 min | 36 min | 36 min | 36 min
Caracteristicas de la
fraccion que pasa el
tamiz No 40
Limite líquido | 23.7 |  |  |  | 40 max | 41 min | 40 max | 41 min | 40 max | 41 min | 40 max | 41 min | 41 min
Indice plástico | 8.310486 | 6 max | 6 max | N.P. | 10 max | 10 max | 11 min | 11 min | 10 max | 10 max | 11 min | 11`min | 11`min
Indice de Grupo | 0 | 0 |  | 0 | 0 |  | 4 max |  | 8 max | 12 max | 16 max | 20 max | 20 max
|  |  | CLASIFICACION AASHTO : |  |  |  |  | A-2-4 (0)
|  | -- | -- | -- | A-2-4 | -- | -- | -- | -- | -- | -- | -- | --
A-2-4
A-2-4
| A | 1
| B | 1
| C | 1
| D | 1
| 0.215 | 0 |  | (0)
| A | -22.2
| B | -16.3
| C | -1.689514
|  | -2.255628 |  | 0
| IG | (0)
SISTEMA DE CLASIFICACION AASHTO

## Apoyo 2 (hidden)
76.2 | 0 | 3" | 76.2 | 0 | 100 | 0 | 0 | 0 | 100 | ESPECIFICACIONES
76.2 | 100 | 2 1/2" | 63.5 | 0 | 100 | 0 | 0 | 0 | 100 | Nº Malla | Abertura mm. | Especificaciones "B" | % Que Pasa
|  | 2" | 50.6 | 0 | 100 | 975 | 12.07131 | 12.07131 | 87.92869 | 2" | 50.6
63.5 | 0 | 1 1/2" | 38.1 | 0 | 100 | 415 | 5.138046 | 17.20936 | 82.79064 | 1 1/2" | 38.1
63.5 | 100 | 1" | 25.4 | 0 | 100 | 420 | 5.19995 | 22.40931 | 77.59069 | 1" | 25.4
|  | 3/4" | 19.05 | 0 | 100 | 570 | 7.057076 | 29.46639 | 70.53361 | 3/4" | 19.05
50.6 | 0 | 1/2" | 12.7 | 0 | 100 | 875 | 10.83323 | 40.29962 | 59.70038 | 3/8" | 9.525
50.6 | 100 | 3/8" | 9.525 | 0 | 100 | 590 | 7.304692 | 47.60431 | 52.39569 | No4 | 4.76
|  | No4 | 4.76 | 0 | 100 | 1140 | 14.11415 | 61.71846 | 38.28154 | 40 | 0.42
38.1 | 0 | 10 | 2 | 0 | 100 | 648.2346 | 8.025686 | 69.74415 | 30.25585
38.1 | 100 | 20 | 0.84 | 0 | 100 | 313.8443 | 3.885654 | 73.6298 | 26.3702
|  | 40 | 0.42 | 0 | 100 | 347.2127 | 4.298783 | 77.92858 | 22.07142
25.4 | 0 | 50 | 0.3 | 0 | 100 | 94.19873 | 1.166259 | 79.09484 | 20.90516
25.4 | 100 | 100 | 0.149 | 0 | 100 | 369.0712 | 4.56941 | 83.66425 | 16.33575
|  | 200 | 0.074 | 0 | 100 | 282.7981 | 3.501277 | 87.16553 | 12.83447
19.05 | 0
19.05 | 100
12.7 | 0 |  | 3" | 76.2
12.7 | 100 |  | 2 1/2" | 63.5
|  |  | 2" | 50.6
9.525 | 0 |  | 1 1/2" | 38.1
9.525 | 100 |  | 1" | 25.4
|  |  | 3/4" | 19.05
4.76 | 0 |  | 1/2" | 12.7
4.76 | 100 |  | 3/8" | 9.525
|  |  | Nº4 | 4.76
2 | 0 |  | Nº10 | 2
2 | 100 |  | Nº20 | 0.84
|  |  | Nº40 | 0.42
0.84 | 0 |  | Nº50 | 0.297
0.84 | 100 |  | Nº100 | 0.15
|  |  | Nº200 | 0.074
0.42 | 0
0.42 | 100
0.3 | 0
0.3 | 100
0.149 | 0
0.149 | 100
0.074 | 0
0.074 | 100