## Granulo
|  | CARRETERA : |  | PUNO - ILAVE
|  | TRAMO : |  | Km. 1363+000 - Km. 1413+000
|  | PROYECTO : |  | ESTUDIO DEFINITIVO PARA EL MANTENIMIENTO PERIÓDICO DE LA
CARRETERA PUNO - DESAGUADERO TRAMO PUNO - ILAVE
Análisis Mecánico por Tamizado ASTM D-422
Ubicación(Km) |  | 1381+300 Km.
Calicata |  | CDA - 6 | [5 empty] | HUMEDAD NATURAL
Muestra |  | M - 1 | [5 empty] | Sh + Tara | : | 426.5
Prof. (m) |  | 0.06 - 0.21 | [5 empty] | Ss + Tara | : | 413.5
Fecha |  | 2008-07-30 | [5 empty] | Tara | : | 0
Datos de Ensayo: | [7 empty] | Peso Agua | : | 13
Peso de muestra humeda |  | : | [5 empty] | Peso Seco | : | 413.5
Peso de muestra seca |  | : | 7563 |  |  |  |  | Humedad(%) | : | 3.143894
Peso de muestra lavada |  | : | 6561.226
Tamices | Abertura | Peso | %Retenido | %Retenido | % que | Especificación |  |  | PROP. FISICAS
ASTM | en mm. | Retenido | Parcial | Acumulado | Pasa
3" | 76.2 | [7 empty] | L. Líquido | : | 24.25 | 2978
2 1/2" | 63.5 | 0 |  |  | 100 |  |  |  | L. Plástico | : | 15.42951
2" | 50.6 | 952 | 12.5876 | 12.5876 | 87.4124 | 100 | - | 100 | Ind. Plástico | : | 8.820486
1 1/2" | 38.1 | 420 | 5.553352 | 18.14095 | 81.85905 |  |  |  | Clas. SUCS | : | GC |  |  |  |  | 50.6 | 100 | 100
1" | 25.4 | 415 | 5.487241 | 23.62819 | 76.37181 |  |  |  | Clas. AASHTO | : | A-2-4 (0) |  |  |  |  | 9.525 | 30 | 65
3/4" | 19.05 | 580 | 7.668914 | 31.2971 | 68.7029 |  |  |  | OBSERVACIONES | [6 empty] | 4.76 | 25 | 55
1/2" | 12.7 | 726 | 9.599365 | 40.89647 | 59.10353 | [9 empty] | 60.62409 | 2 | 15 | 40
3/8" | 9.525 | 536 | 7.087135 | 47.9836 | 52.0164 | 30 | - | 65 |  |  |  | P. Grueso: | 4585 |  | 26.13019 | 0.42 | 8 | 20
Nº4 | 4.76 | 956 | 12.64049 | 60.62409 | 39.37591 | 25 | - | 55 |  |  |  | P. Fino: | 2978 |  | 13.24572 | 0.074 | 2 | 8
Nº10 | 2 | 601.0642 | 7.947431 | 68.57152 | 31.42848 | 15 | - | 40 |  |  |  | Total: | 7563 |  | 100
Nº20 | 0.84 | 295.9786 | 3.913508 | 72.48503 | 27.51497 | [6 empty] | Nº10 | 132 | 601.0642
Nº40 | 0.42 | 437.1376 | 5.77995 | 78.26498 | 21.73502 | 8 | - | 20 |  |  |  | Nº20 | 65 | 295.9786
Nº50 | 0.297 | 118.3914 | 1.565403 | 79.83038 | 20.16962 | [6 empty] | Nº40 | 96 | 437.1376 | 7563
Nº100 | 0.15 | 282.318 | 3.732884 | 83.56327 | 16.43673 | [6 empty] | Nº50 | 26 | 118.3914
Nº200 | 0.074 | 241.3364 | 3.191014 | 86.75428 | 13.24572 | 2 | - | 8 |  |  |  | Nº100 | 62 | 282.318
PASA |  | 1001.774 | 13.24572 | 100 | [7 empty] | Nº200 | 53 | 241.3364
[12 empty] | PASA | 220 | 1001.774
[12 empty] | Porcion | 654
Diametro efectivos
D10
[13 empty] | 0.01 | 10
[13 empty] | 0.03 | 10
[13 empty] | 0.03 | 0
Cu
[13 empty] | D30 |  | 438.3333
[13 empty] | 0.01 | 30
[13 empty] | 1.65 | 30 | Cc
[13 empty] | 1.65 | 0 | 6.901141
D60
[13 empty] | 0.01 | 60
[13 empty] | 13.15 | 60
[13 empty] | 13.15 | 0
OBSERVACIONES :

## L.L & L.P
|  | CARRETERA : | PUNO - ILAVE
|  | TRAMO : | Km. 1363+000 - Km. 1413+000
|  | PROYECTO : | ESTUDIO DEFINITIVO PARA EL MANTENIMIENTO PERIÓDICO DE LA
CARRETERA PUNO - DESAGUADERO TRAMO PUNO - ILAVE
Límites de Consistencia
|  |  |  | Fecha: | 2008-07-30
Ubicación(Km) | : | 1381+300 Km.
Calicata | : | CDA - 6
Muestra | : | M - 1
Prof. (m) | : | 0.06 - 0.21
Límite Líquido :
ENSAYO Nº
Nº de Golpes |  | 29 | 29 | 21 | 21
Recipiente Nº |  | 160 | 154 | 153 | 165
R + Suelo Hum. |  | 16.75 | 14.95 | 12.48 | 14.39
R + Suelo Seco |  | 14.92 | 13.42 | 11.37 | 12.89
Peso de agua |  | 1.83 | 1.53 | 1.11 | 1.5
Peso de Recip. |  | 7.17 | 6.89 | 6.92 | 6.92
Peso de S. Seco |  | 7.75 | 6.53 | 4.45 | 5.97
% de Humedad |  | 23.6129 | 23.43032 | 24.94382 | 25.12563
Límite Plástico :
ENSAYO Nº |  | 1 | 2
Recipiente Nº |  | 161 | 162
R + Suelo Hum. |  | 10.97 | 10.55
R + Suelo Seco |  | 10.44 | 10
Peso de agua |  | 0.53 | 0.55
Peso de Recip. |  | 6.93 | 6.51
Peso de S. Seco |  | 3.51 | 3.49
% de Humedad |  | 15.09972 | 15.75931
[6 empty] | 25 | 0
[6 empty] | 25 | 24.25 | LL
[6 empty] | 10 | 24.25 | LL
[7 empty] | 15.42951 | LP
Resultados |  |  |  | OBSERVACIONES :
Límite Líquido |  | 24.25 |  | ...................................................................
Límite Plástico |  | 15.42951 |  | ...................................................................
Ind. Plástico |  | 8.820486 |  | ...................................................................

## Proctor
| CARRETERA : | PUNO - ILAVE
| TRAMO : | Km. 1363+000 - Km. 1413+000
| PROYECTO : | ESTUDIO DEFINITIVO PARA EL MANTENIMIENTO PERIÓDICO DE LA
CARRETERA PUNO - DESAGUADERO TRAMO PUNO - ILAVE
ENSAYO DE PROCTOR MODIFICADO
Datos de muestra
Ubicación(Km) | : | 1381+300 Km.
Calicata | : | CDA - 6
Muestra | : | M - 1
Prof. (m) | : | 0.06 - 0.21
Fecha | : | 2008-07-30
Compactación
Prueba Nº |  | 1 | 2 | 3
Numero de capas |  | 5 | 5 | 5
Numero de golpes |  | 56 | 56 | 56
Peso suelo + molde (gr.) |  | 9932 | 10049 | 10075
Peso molde (gr.) |  | 5276 | 5276 | 5276
Peso suelo compactado (gr.) |  | 4656 | 4773 | 4799
Volumen del molde (cm3) |  | 2117 | 2117 | 2117
Densidad humeda (gr/cm3) |  | 2.199339 | 2.254606 | 2.266887
Humedad (%)
Tara Nº
Tara + suelo húmedo (gr.) |  | 71.66 | 65.51 | 53.3
Tara + suelo seco (gr.) |  | 68.53 | 62.05 | 49.38
Peso de agua (gr.) |  | 3.13 | 3.46 | 3.92
Peso de tara (gr.) |  | 13.74 | 13.16 | 5
Peso de suelo seco (gr.) |  | 54.79 | 48.89 | 44.38
Humedad (%) |  | 5.712721 | 7.077112 | 8.832808
Densidad Seca (gr/cm3) |  | 2.080486 | 2.105591 | 2.082908
Máxima Densidad Seca (gr/cm3) |  | : | 2.106
Optimo Contenido de Humedad (%) |  | : | 7.3
[5 empty] | 0 | 7.3
[5 empty] | 2.106 | 7.3
[5 empty] | 2.106 | 0

## Datos
| CARRETERA : | PUNO - ILAVE
| TRAMO : | Km. 1363+000 - Km. 1413+000
| PROYECTO : | ESTUDIO DEFINITIVO PARA EL MANTENIMIENTO PERIÓDICO DE LA
CARRETERA PUNO - DESAGUADERO TRAMO PUNO - ILAVE
ENSAYO DE LA RELACION DE SOPORTE DE CALIFORNIA (C.B.R.) ASTM D-1883
Realizado por : |  | Tec. Julio César Shahuano Dominguez
Revisado por : |  | Ing. Herly Torres Hinostroza
Fecha |  | 2008-07-30
Datos de muestra
Prog. (Km.) | : | 1381+300 Km. |  |  |  | Calicata |  | : | CDA - 6
Muestra | : | M - 1
Prof (m.) | : | 0.06 - 0.21
Máxima Densidad Seca (gr/cm3) : |  |  |  |  | 2.106
Optimo Contenido de Humedad (%) : |  |  |  |  | 7.3
Compactación | [6 empty] | Humedad (%)
Molde Nº |  |  | 7 | 4 | 2 |  | Tara Nº |  |  | 16 | 20 | 9
Número de capas |  |  | 5 | 5 | 5 |  | Tara+suelo húmedo (gr.) |  |  | 118.3 | 116.73 | 122.59
Número de golpes |  |  | 56 | 25 | 12 |  | Tara+suelo seco (gr.) |  |  | 112.4 | 110.98 | 115.37
Peso suelo + molde (gr.) |  |  | 11395 | 11180 | 11051 |  | Peso de agua (gr.) |  |  | 5.9 | 5.75 | 7.22
Peso molde (gr.) |  |  | 6581 | 6582 | 6707 |  | Peso de tara (gr.) |  |  | 31.28 | 31.65 | 12.4
Peso suelo compactado (gr.) |  |  | 4814 | 4598 | 4344 |  | Peso de suelo seco (gr.) |  |  | 81.12 | 79.33 | 102.97
Volumen del molde (cm3) |  |  | 2131 | 2132 | 2133 |  | Humedad (%) |  |  | 7.273176 | 7.248204 | 7.011751
Densidad humeda (gr/cm3) |  |  | 2.259033 | 2.15666 | 2.036568 |  | Densidad Seca (gr/cm3) |  |  | 2.10587 | 2.010906 | 1.903126 | 2102.183 | 2061.883
Aplicación de Carga
Penetración | Presión | Molde I |  | Molde II |  | Molde III
(mm.) | Patrón | Dial | Presión | Dial | Presión | Dial | Presión |  | Expansión:
| (Kg/cm2) |  | (Kg/cm2) |  | (Kg/cm2) |  | (Kg/cm2)
0.03 |  | 50 | 11.22276 | 34 | 7.631478 | 22 | 4.938015 |  | Fecha | Expansión
0.05 |  | 100 | 22.44552 | 75 | 16.83414 | 45 | 10.10049 |  |  | Molde I | Molde II | Molde III
0.08 |  | 156 | 35.01502 | 110 | 24.69008 | 65 | 14.58959 |  | 2008-07-22 | 0 | 0 | 0
0.1 | 70 | 198 | 44.44214 | 135 | 30.30146 | 87 | 19.52761 |  | 2008-07-23 | 0.06 | 0.08 | 0.12
[9 empty] | 2008-07-24 | 0.1 | 0.12 | 0.2 | 7.62
0.15 | 105 | 236 | 52.97144 | 156 | 35.01502 | 100 | 22.44552 |  | 2008-07-25 | 0.12 | 0.14 | 0.22
[9 empty] | 2008-07-26 | 0.16 | 0.2 | 0.24
0.2 |  | 310 | 69.58112 | 168 | 37.70848 | 140 | 31.42373

## Grafico CBR
|  | CARRETERA : | PUNO - ILAVE
|  | TRAMO : | Km. 1363+000 - Km. 1413+000
|  | PROYECTO : | ESTUDIO DEFINITIVO PARA EL MANTENIMIENTO PERIÓDICO DE LA
CARRETERA PUNO - DESAGUADERO TRAMO PUNO - ILAVE
ENSAYO DE LA RELACION DE SOPORTE DE CALIFORNIA (C.B.R.) ASTM D-1883
Realizado por : |  | Tec. Julio César Shahuano Dominguez
Revisado por : |  | Ing. Herly Torres Hinostroza
Fecha |  | 2008-07-30
Datos de muestra
Prog. (Km.) | : | 1381+300 Km. |  | Calicata | : | CDA - 6
Muestra | : | M - 1
Prof (m.) | : | 0.06 - 0.21
Máxima Densidad Seca (gr/cm3) : |  |  | 2.106
Optimo Contenido de Humedad (%) : |  |  | 7.3
C.B.R. (0.1")-56 GOLPES : |  | 62.85714 | C.B.R. (0.1")-25 GOLPES : | 42.85714 |  | C.B.R. (0.1")-10 GOLPES : |  |  | 27.14286
DETERMINACION DE C.B.R.
[7 empty] | 95% DE M.D.S. : | 2.0007
[7 empty] | C.B.R. (100% M.D.S.) 0.1" : | 62.85714 | %
[7 empty] | C.B.R. (95% M.D.S.) 01" : | 41 | %
OBSERVACIONES:
.
CBR al 100% M.D.S.
CBR al 95% M.D.S.

## Apoyo (hidden)
Penetración | Molde I | Molde II | Molde III
(mm.) | Presión | Presión | Presión
| (Kg/cm2) | (Kg/cm2) | (Kg/cm2) | Molde I | Molde II | Molde III
0 | 0 | 0 | 0
0.64 | 11.22276 | 7.631478 | 4.938015
1.27 | 22.44552 | 16.83414 | 10.10049 | 22.44552 | 16.83414 | 10.10049
1.91 | 35.01502 | 24.69008 | 14.58959 | 35.01502 | 24.69008 | 14.58959
2.54 | 44.44214 | 30.30146 | 19.52761 | 44.44214 | 30.30146 | 19.52761
5.08 | 52.97144 | 35.01502 | 22.44552
7.62 | 69.58112 | 37.70848 | 31.42373
[8 empty] | y = 17.326x + 0.9321 | y = 10.609x + 3.7148 | y = 7.4218x + 0.5882
|  |  | Correc | 15.3 | 11.8 | 9.8 |  | R2 = 0.994 | R2 = 0.9917 | R2 = 0.999
|  |  |  | 11 | 7.2 | 11.2
|  |  |  | 2.54 | 2.54 | 2.54 |  | 0 | 0 | 0
|  |  |  | 2.54 | 2.54 | 2.54 |  | 2.54 | 2.54 | 2.54
|  |  |  | 0 | 0 | 0
|  |  |  | 0 | 0 | 0
|  |  |  | 44 | 30 | 19
|  |  |  | 44 | 30 | 19
|  |  |  | 5.798954 | 5.690169 | 6.222857
|  |  |  | 5.798954 | 5.690169 | 6.222857
|  |  |  | 0 | 0 | 0
|  |  |  | 0 | 0 | 0
C.B.R. |  |  | C.B.R.(100%) |  |  | C.B.R.(95%)
2.10587 | 62.85714 |  | 62.85714 | 0 |  | 41 | 0
2.010906 | 42.85714 |  | 62.85714 | 2.10587 |  | 41 | 2.000576
1.903126 | 27.14286 |  | 0 | 2.10587 |  | 0 | 2.000576

## Sucs (hidden)
SISTEMA UNIFICADO DE CLASIFICACION
N 200= | 13.25 | Cu = | 438.3333 |  |  |  | L.L. | 24.25
N 4= | 39.38 | Cc = | 6.901141 | CLASIFICACION SUCS | GC |  | I.P. | 8.820486
L.L.= | 24.25 | [5 empty] | CU | 438.3333
I.P.= | 8.820486 | [5 empty] | CC | 6.901141
DIVISIONES MAYORES |  |  | SIMBOLO DE GRUPO | NOMBRES TIPICOS | CRITERIOS DE CLASIFICACION PARA SUELOS GRANULARES |  |  | CLASIF | SIMBOLOS DOBLES | SIMBOLOS TRIPLES | CLASIFICACION | SIMBOLO
Suelos de grano grueso (mas del 50 % del material es mayor en tamaño que el tamiz No 200 | Gravas (mas de la mitad de la fracción gruesa es mayor que el tamiz No 4) | Gravas Limpias (poco o ningun fino) | GW | Gravas bien gradadas, mezclas gravosas, poco o ningun fino | Cu > 4 1 < Cc < 3 | [6 empty] | GC
|  |  | GP | Gravas pobremente gradadas,`mezclas grava-arena, pocos o ningun fino | No cumple todos los requisitos de gradadcion para GW
|  | Gravas con finos (cantidad apre- ciable de finos) | GM | Gravas limosas, mezcla grava- arena-limo | Límites de Atteberg por debajo de la linea A o Ip < 4 | A los materiales sobre la linea A con 4 < Ip < 7 se considera de frontera y se les asigna doble símbolo
|  |  | GC | Gravas arcillosas, mezcla gravo-areno- arcillosas | Límites de Atteberg por encima de la línea A ó Ip > 7 |  |  | GC |  |  | GC
| Arenas (mas de la mitad de la fracción gruesa es menor que el tamiz No 4) | Arenas Limpias (poco o ningun fino) | SW | Arenas bien gradadas, arenas gravosas, pocos o ningun fino | Cu > 6 1 < Cc < 3
|  |  | SP | Arenas pobremente gradadas, arenas gravosas, pocos o ningun fino | No cumple todos los requisitos de gradadcion para SW
|  | Arenas con finos (cantidad apre- ciable de finos) | SM | Arenas limosas mezcla de arena-limo | Límites de Atteberg por debajo de la linea A ó Ip < 4 | Si el material está en la zona sombreada con 4 < Ip < 7 se considera de frontera y se les asigna doble símbolo
|  |  | SC | Arenas arcillosas, mezclas arena-arcilla | Límites de Atteberg por encima de la linea A ó Ip > 7
Suelos de grano fino (mas del 50 % del material pasa el tamiz No 200 | limos y arcillas (Límite líquido wl<50 |  | ML | Limos inorgánicos y arena muy finas, polvo de roca, arenas finas limosas o arcillosas, o limos arcillosos con poca plasticidad | 1, Determinar el porcentaje de arenas y gravas de la curva granulometrica. 2, Dependiendo del porcentaje de fino (fracción menor que el tamiz No 200 los suelos gruesos se clasifican como sigue: Menos del 5% - GW, GP, SW, SP Mas del 12 % - GM, GC, SM, SC De 5 a 12 % - casos frontera que requieren doble símbolo
|  |  | CL | Arcillas inorganicas de plasticidad baja a media, arcillas gravosas, arcillas arenosas, arcillas limosas, arcillas magras.
|  |  | OL | Limos organicos, arcillas limosas orgánicas de baja plasticidad
| limos y arcillas (Límite líquido wl>50 |  | MH | Limos inorganicos, suelos limosos o arenosos finos micaceos o diatomaceos, suelos elasticos.
|  |  | CH | Arcillas organicas de alta plasticidad, arcillas grasas.
|  |  | OH | Arcillas organicas de plasticidad media a alta, limos orgánicos
| Suelos Altamen- te orgá- nicos |  | Pt | Turba o otros suelos altamente organicos

## Aashto (hidden)
sup
CLASIFICACION GENERAL |  | MATERIALES GRANULARES (35% O MENOS DEL TOTAL PASA EL TAMIZ NO 200) | [6 empty] | MATERIALES LIMO-ARCILLOSOS (MAS DEL 35% DEL TOTAL PASA EL TAMIZ No 200)
CLASIFICACION DE GRUPO |  | A-1 |  | A-3 | A-2 |  |  |  | A-4 | A-5 | A-6 | A-7
|  | A-1-a | A-1-b |  | A-2-4 | A-2-5 | A-2-6 | A-2-7 |  |  |  | A-7-5 | A-7-6 | 50
25.4
Porcentaje de material | [13 empty] | 25
que pasa el tamiz
No 10 | 31.4 | 50 max
No 40 | 21.7 | 30 max | 50 max | 51 min
No 200 | 13.2 | 15 max | 25 max | 10 max | 35 max | 35 max | 35 max | 35 max | 36 min | 36 min | 36 min | 36 min | 36 min
Caracteristicas de la
fraccion que pasa el
tamiz No 40
Limite líquido | 24.3 |  |  |  | 40 max | 41 min | 40 max | 41 min | 40 max | 41 min | 40 max | 41 min | 41 min
Indice plástico | 8.820486 | 6 max | 6 max | N.P. | 10 max | 10 max | 11 min | 11 min | 10 max | 10 max | 11 min | 11`min | 11`min
Indice de Grupo | 0 | 0 |  | 0 | 0 |  | 4 max |  | 8 max | 12 max | 16 max | 20 max | 20 max
|  |  | CLASIFICACION AASHTO : |  |  |  |  | A-2-4 (0)
|  | -- | -- | -- | A-2-4 | -- | -- | -- | -- | -- | -- | -- | --
A-2-4
A-2-4
| A | 1
| B | 1
| C | 1
| D | 1
| 0.215 | 0 |  | (0)
| A | -21.8
| B | -15.7
| C | -1.179514
|  | -2.391566 |  | 0
| IG | (0)
SISTEMA DE CLASIFICACION AASHTO

## Apoyo 2 (hidden)
76.2 | 0 | 3" | 76.2 | 0 | 100 | 0 | 0 | 0 | 100 | ESPECIFICACIONES
76.2 | 100 | 2 1/2" | 63.5 | 0 | 100 | 0 | 0 | 0 | 100 | Nº Malla | Abertura mm. | Especificaciones "B" | % Que Pasa
|  | 2" | 50.6 | 0 | 100 | 952 | 12.5876 | 12.5876 | 87.4124 | 2" | 50.6
63.5 | 0 | 1 1/2" | 38.1 | 0 | 100 | 420 | 5.553352 | 18.14095 | 81.85905 | 1 1/2" | 38.1
63.5 | 100 | 1" | 25.4 | 0 | 100 | 415 | 5.487241 | 23.62819 | 76.37181 | 1" | 25.4
|  | 3/4" | 19.05 | 0 | 100 | 580 | 7.668914 | 31.2971 | 68.7029 | 3/4" | 19.05
50.6 | 0 | 1/2" | 12.7 | 0 | 100 | 726 | 9.599365 | 40.89647 | 59.10353 | 3/8" | 9.525
50.6 | 100 | 3/8" | 9.525 | 0 | 100 | 536 | 7.087135 | 47.9836 | 52.0164 | No4 | 4.76
|  | No4 | 4.76 | 0 | 100 | 956 | 12.64049 | 60.62409 | 39.37591 | 40 | 0.42
38.1 | 0 | 10 | 2 | 0 | 100 | 601.0642 | 7.947431 | 68.57152 | 31.42848
38.1 | 100 | 20 | 0.84 | 0 | 100 | 295.9786 | 3.913508 | 72.48503 | 27.51497
|  | 40 | 0.42 | 0 | 100 | 437.1376 | 5.77995 | 78.26498 | 21.73502
25.4 | 0 | 50 | 0.3 | 0 | 100 | 118.3914 | 1.565403 | 79.83038 | 20.16962
25.4 | 100 | 100 | 0.149 | 0 | 100 | 282.318 | 3.732884 | 83.56327 | 16.43673
|  | 200 | 0.074 | 0 | 100 | 241.3364 | 3.191014 | 86.75428 | 13.24572
19.05 | 0
19.05 | 100
12.7 | 0 |  | 3" | 76.2
12.7 | 100 |  | 2 1/2" | 63.5
|  |  | 2" | 50.6
9.525 | 0 |  | 1 1/2" | 38.1
9.525 | 100 |  | 1" | 25.4
|  |  | 3/4" | 19.05
4.76 | 0 |  | 1/2" | 12.7
4.76 | 100 |  | 3/8" | 9.525
|  |  | Nº4 | 4.76
2 | 0 |  | Nº10 | 2
2 | 100 |  | Nº20 | 0.84
|  |  | Nº40 | 0.42
0.84 | 0 |  | Nº50 | 0.297
0.84 | 100 |  | Nº100 | 0.15
|  |  | Nº200 | 0.074
0.42 | 0
0.42 | 100
0.3 | 0
0.3 | 100
0.149 | 0
0.149 | 100
0.074 | 0
0.074 | 100