## Granulo
|  | CARRETERA : |  | PUNO - ILAVE
|  | TRAMO : |  | Km. 1363+000 - Km. 1413+000
|  | PROYECTO : |  | ESTUDIO DEFINITIVO PARA EL MANTENIMIENTO PERIÓDICO DE LA
CARRETERA PUNO - DESAGUADERO TRAMO PUNO - ILAVE
Análisis Mecánico por Tamizado ASTM D-422
Ubicación(Km) |  | 1381+300 Km.
Calicata |  | CDA - 6 | [5 empty] | HUMEDAD NATURAL
Muestra |  | M - 2 | [5 empty] | Sh + Tara | : | 781.1
Prof. (m) |  | 0.21 - 1.50 | [5 empty] | Ss + Tara | : | 745
Fecha |  | 2008-07-30 | [5 empty] | Tara | : | 0
Datos de Ensayo: | [7 empty] | Peso Agua | : | 36.1
Peso de muestra humeda |  | : | [5 empty] | Peso Seco | : | 745
Peso de muestra seca |  | : | 5593 |  |  |  |  | Humedad(%) | : | 4.845638
Peso de muestra lavada |  | : | 4209.023
Tamices | Abertura | Peso | %Retenido | %Retenido | % que | Especificación |  |  | PROP. FISICAS
ASTM | en mm. | Retenido | Parcial | Acumulado | Pasa
3" | 76.2 | [7 empty] | L. Líquido | : | 23.25 | 3750
2 1/2" | 63.5 | 0 |  |  | 100 |  |  |  | L. Plástico | : | 12.53626
2" | 50.6 | 500 | 8.939746 | 8.939746 | 91.06025 | 100 | - | 100 | Ind. Plástico | : | 10.71374
1 1/2" | 38.1 | 98 | 1.75219 | 10.69194 | 89.30806 |  |  |  | Clas. SUCS | : | SC |  |  |  |  | 50.6 | 100 | 100
1" | 25.4 | 75 | 1.340962 | 12.0329 | 87.9671 |  |  |  | Clas. AASHTO | : | A-2-6 (0) |  |  |  |  | 9.525 | 30 | 65
3/4" | 19.05 | 145 | 2.592526 | 14.62542 | 85.37458 |  |  |  | OBSERVACIONES | [6 empty] | 4.76 | 25 | 55
1/2" | 12.7 | 270 | 4.827463 | 19.45289 | 80.54711 | [9 empty] | 32.9519 | 2 | 15 | 40
3/8" | 9.525 | 210 | 3.754693 | 23.20758 | 76.79242 | 30 | - | 65 |  |  |  | P. Grueso: | 1843 |  | 42.3033 | 0.42 | 8 | 20
Nº4 | 4.76 | 545 | 9.744323 | 32.9519 | 67.0481 | 25 | - | 55 |  |  |  | P. Fino: | 3750 |  | 24.7448 | 0.074 | 2 | 8
Nº10 | 2 | 500.2349 | 8.943946 | 41.89585 | 58.10415 | 15 | - | 40 |  |  |  | Total: | 5593 |  | 100
Nº20 | 0.84 | 416.0235 | 7.438289 | 49.33414 | 50.66586 | [6 empty] | Nº10 | 99.38 | 500.2349
Nº40 | 0.42 | 488.6074 | 8.736052 | 58.07019 | 41.92981 | 8 | - | 20 |  |  |  | Nº20 | 82.65 | 416.0235
Nº50 | 0.297 | 120.453 | 2.153639 | 60.22383 | 39.77617 | [6 empty] | Nº40 | 97.07 | 488.6074 | 5593
Nº100 | 0.15 | 453.8255 | 8.11417 | 68.338 | 31.662 | [6 empty] | Nº50 | 23.93 | 120.453
Nº200 | 0.074 | 386.8792 | 6.917204 | 75.2552 | 24.7448 | 2 | - | 8 |  |  |  | Nº100 | 90.16 | 453.8255
PASA |  | 1383.977 | 24.7448 | 100 | [7 empty] | Nº200 | 76.86 | 386.8792
[12 empty] | PASA | 274.95 | 1383.977
[12 empty] | Porcion | 745
Diametro efectivos
D10
[13 empty] | 0.01 | 10
[13 empty] | 0.02 | 10
[13 empty] | 0.02 | 0
Cu
[13 empty] | D30 |  | 122.5
[13 empty] | 0.01 | 30
[13 empty] | 0.125 | 30 | Cc
[13 empty] | 0.125 | 0 | 0.3188776
D60
[13 empty] | 0.01 | 60
[13 empty] | 2.45 | 60
[13 empty] | 2.45 | 0
OBSERVACIONES :

## L.L & L.P
|  | CARRETERA : | PUNO - ILAVE
|  | TRAMO : | Km. 1363+000 - Km. 1413+000
|  | PROYECTO : | ESTUDIO DEFINITIVO PARA EL MANTENIMIENTO PERIÓDICO DE LA
CARRETERA PUNO - DESAGUADERO TRAMO PUNO - ILAVE
Límites de Consistencia
|  |  |  | Fecha: | 2008-07-30
Ubicación(Km) | : | 1381+300 Km.
Calicata | : | CDA - 6
Muestra | : | M - 1
Prof. (m) | : | 0.21 - 1.50
Límite Líquido :
ENSAYO Nº
Nº de Golpes |  | 36 | 36 | 22 | 22
Recipiente Nº |  | 169 | 174 | 162 | 177
R + Suelo Hum. |  | 14.33 | 23.47 | 14.33 | 15.64
R + Suelo Seco |  | 12.85 | 20.42 | 12.83 | 13.98
Peso de agua |  | 1.48 | 3.05 | 1.5 | 1.66
Peso de Recip. |  | 6.29 | 6.72 | 6.39 | 7.01
Peso de S. Seco |  | 6.56 | 13.7 | 6.44 | 6.97
% de Humedad |  | 22.56098 | 22.26277 | 23.29193 | 23.81636
Límite Plástico :
ENSAYO Nº |  | 1 | 2
Recipiente Nº |  | 155 | 156
R + Suelo Hum. |  | 9.69 | 10.2
R + Suelo Seco |  | 9.4 | 9.86
Peso de agua |  | 0.29 | 0.34
Peso de Recip. |  | 7.11 | 7.12
Peso de S. Seco |  | 2.29 | 2.74
% de Humedad |  | 12.66376 | 12.40876
[6 empty] | 25 | 0
[6 empty] | 25 | 23.25 | LL
[6 empty] | 10 | 23.25 | LL
[7 empty] | 12.53626 | LP
Resultados |  |  |  | OBSERVACIONES :
Límite Líquido |  | 23.25 |  | ...................................................................
Límite Plástico |  | 12.53626 |  | ...................................................................
Ind. Plástico |  | 10.71374 |  | ...................................................................

## Proctor
| CARRETERA : | PUNO - ILAVE
| TRAMO : | Km. 1363+000 - Km. 1413+000
| PROYECTO : | ESTUDIO DEFINITIVO PARA EL MANTENIMIENTO PERIÓDICO DE LA
CARRETERA PUNO - DESAGUADERO TRAMO PUNO - ILAVE
ENSAYO DE PROCTOR MODIFICADO
Datos de muestra
Ubicación(Km) | : | 1381+300 Km.
Calicata | : | CDA - 6
Muestra | : | M - 2
Prof. (m) | : | 0.21 - 1.50
Fecha | : | 2008-07-30
Compactación
Prueba Nº |  | 1 | 2 | 3
Numero de capas |  | 5 | 5 | 5
Numero de golpes |  | 56 | 56 | 56
Peso suelo + molde (gr.) |  | 10011 | 10239 | 10102
Peso molde (gr.) |  | 5276 | 5276 | 5276
Peso suelo compactado (gr.) |  | 4735 | 4963 | 4826
Volumen del molde (cm3) |  | 2117 | 2117 | 2117
Densidad humeda (gr/cm3) |  | 2.236656 | 2.344355 | 2.279641
Humedad (%)
Tara Nº
Tara + suelo húmedo (gr.) |  | 50.86 | 51.85 | 70.41
Tara + suelo seco (gr.) |  | 47.9 | 48.05 | 63.98
Peso de agua (gr.) |  | 2.96 | 3.8 | 6.43
Peso de tara (gr.) |  | 6.73 | 6.57 | 6.46
Peso de suelo seco (gr.) |  | 41.17 | 41.48 | 57.52
Humedad (%) |  | 7.189701 | 9.161041 | 11.17872
Densidad Seca (gr/cm3) |  | 2.086633 | 2.147612 | 2.050429
Máxima Densidad Seca (gr/cm3) |  | : | 2.148
Optimo Contenido de Humedad (%) |  | : | 9
[5 empty] | 0 | 9
[5 empty] | 2.148 | 9
[5 empty] | 2.148 | 0

## Datos
| CARRETERA : | PUNO - ILAVE
| TRAMO : | Km. 1363+000 - Km. 1413+000
| PROYECTO : | ESTUDIO DEFINITIVO PARA EL MANTENIMIENTO PERIÓDICO DE LA
CARRETERA PUNO - DESAGUADERO TRAMO PUNO - ILAVE
ENSAYO DE LA RELACION DE SOPORTE DE CALIFORNIA (C.B.R.) ASTM D-1883
Realizado por : |  | Tec. Julio César Shahuano Dominguez
Revisado por : |  | Ing. Herly Torres Hinostroza
Fecha |  | 2008-07-30
Datos de muestra
Prog. (Km.) | : | 1381+300 Km. |  |  |  | Calicata |  | : | CDA - 6
Muestra | : | M - 2
Prof (m.) | : | 0.21 - 1.50
Máxima Densidad Seca (gr/cm3) : |  |  |  |  | 2.148
Optimo Contenido de Humedad (%) : |  |  |  |  | 9
Compactación | [6 empty] | Humedad (%)
Molde Nº |  |  | 1 | 6 | 2 |  | Tara Nº |  |  | 13 | 8 | 14
Número de capas |  |  | 5 | 5 | 5 |  | Tara+suelo húmedo (gr.) |  |  | 101.15 | 215.25 | 77.65
Número de golpes |  |  | 56 | 25 | 12 |  | Tara+suelo seco (gr.) |  |  | 96.85 | 202.99 | 74.83
Peso suelo + molde (gr.) |  |  | 11533 | 11278 | 11285 |  | Peso de agua (gr.) |  |  | 4.3 | 12.26 | 2.82
Peso molde (gr.) |  |  | 6666 | 6681 | 6707 |  | Peso de tara (gr.) |  |  | 31.03 | 14.51 | 31.14
Peso suelo compactado (gr.) |  |  | 4867 | 4597 | 4578 |  | Peso de suelo seco (gr.) |  |  | 65.82 | 188.48 | 43.69
Volumen del molde (cm3) |  |  | 2132 | 2105 | 2133 |  | Humedad (%) |  |  | 6.532969 | 6.504669 | 6.454566
Densidad humeda (gr/cm3) |  |  | 2.282833 | 2.183848 | 2.146273 |  | Densidad Seca (gr/cm3) |  |  | 2.142842 | 2.050472 | 2.01614 | 2125.328 | 2061.435
Aplicación de Carga
Penetración | Presión | Molde I |  | Molde II |  | Molde III
(mm.) | Patrón | Dial | Presión | Dial | Presión | Dial | Presión |  | Expansión:
| (Kg/cm2) |  | (Kg/cm2) |  | (Kg/cm2) |  | (Kg/cm2)
0.03 |  | 30 | 6.733657 | 15 | 3.366828 | 5 | 1.122276 |  | Fecha | Expansión
0.05 |  | 57 | 12.79395 | 28 | 6.284747 | 10 | 2.244552 |  |  | Molde I | Molde II | Molde III
0.08 |  | 80 | 17.95642 | 40 | 8.978209 | 14 | 3.142373 |  | 2008-08-16 | 0 | 0 | 0
0.1 | 70 | 100 | 22.44552 | 51 | 11.44722 | 18 | 4.040194 |  | 2008-08-17 | 0.16 | 0.24 | 0.2
[9 empty] | 2008-08-18 | 0.24 | 0.32 | 0.3 | 7.62
0.15 | 105 | 131 | 29.40364 | 72 | 16.16078 | 23 | 5.16247 |  | 2008-08-19 | 0.3 | 0.36 | 0.36
[9 empty] | 2008-08-20 | 0.4 | 0.38 | 0.52
0.2 |  | 150 | 33.66828 | 88 | 19.75206 | 28 | 6.284747

## Grafico CBR
|  | CARRETERA : | PUNO - ILAVE
|  | TRAMO : | Km. 1363+000 - Km. 1413+000
|  | PROYECTO : | ESTUDIO DEFINITIVO PARA EL MANTENIMIENTO PERIÓDICO DE LA
CARRETERA PUNO - DESAGUADERO TRAMO PUNO - ILAVE
ENSAYO DE LA RELACION DE SOPORTE DE CALIFORNIA (C.B.R.) ASTM D-1883
Realizado por : |  | Tec. Julio César Shahuano Dominguez
Revisado por : |  | Ing. Herly Torres Hinostroza
Fecha |  | 2008-07-30
Datos de muestra
Prog. (Km.) | : | 1381+300 Km. |  | Calicata | : | CDA - 6
Muestra | : | M - 2
Prof (m.) | : | 0.21 - 1.50
Máxima Densidad Seca (gr/cm3) : |  |  | 2.148
Optimo Contenido de Humedad (%) : |  |  | 9
C.B.R. (0.1")-56 GOLPES : |  | 32.14286 | C.B.R. (0.1")-25 GOLPES : | 16.42857 |  | C.B.R. (0.1")-10 GOLPES : |  |  | 5.714286
DETERMINACION DE C.B.R.
[7 empty] | 95% DE M.D.S. : | 2.0406
[7 empty] | C.B.R. (100% M.D.S.) 0.1" : | 32.14286 | %
[7 empty] | C.B.R. (95% M.D.S.) 01" : | 12.47 | %
OBSERVACIONES:
.
CBR al 100% M.D.S.
CBR al 95% M.D.S.

## Apoyo (hidden)
Penetración | Molde I | Molde II | Molde III
(mm.) | Presión | Presión | Presión
| (Kg/cm2) | (Kg/cm2) | (Kg/cm2) | Molde I | Molde II | Molde III
0 | 0 | 0 | 0
0.64 | 6.733657 | 3.366828 | 1.122276
1.27 | 12.79395 | 6.284747 | 2.244552 | 12.79395 | 6.284747 | 2.244552
1.91 | 17.95642 | 8.978209 | 3.142373 | 17.95642 | 8.978209 | 3.142373
2.54 | 22.44552 | 11.44722 | 4.040194 | 22.44552 | 11.44722 | 4.040194
5.08 | 29.40364 | 16.16078 | 5.16247
7.62 | 33.66828 | 19.75206 | 6.284747
[8 empty] | y = 7.6009x + 3.2396 | y = 4.0653x + 1.1522 | y = 1.4139x + 0.4466
|  |  | Correc | 15.3 | 11.8 | 9.8 |  | R2 = 0.9987 | R2 = 0.9996 | R2 = 1
|  |  |  | 11 | 7.2 | 11.2
|  |  |  | 2.54 | 2.54 | 2.54 |  | 0 | 0 | 0
|  |  |  | 2.54 | 2.54 | 2.54 |  | 2.54 | 2.54 | 2.54
|  |  |  | 0 | 0 | 0 |  | 22.5 | 11.5 | 4
|  |  |  | 0 | 0 | 0
|  |  |  | 22.5 | 11.5 | 4
|  |  |  | 22.5 | 11.5 | 4
|  |  |  | 5.798954 | 5.690169 | 6.222857
|  |  |  | 5.798954 | 5.690169 | 6.222857
|  |  |  | 0 | 0 | 0
|  |  |  | 0 | 0 | 0
45
33
C.B.R. |  |  | C.B.R.(100%) |  |  | C.B.R.(95%) |  |  | 19
2.142842 | 32.14286 |  | 32.14286 | 0 |  | 12.47 | 0
2.050472 | 16.42857 |  | 32.14286 | 2.142842 |  | 12.47 | 2.0357
2.01614 | 5.714286 |  | 0 | 2.142842 |  | 0 | 2.0357

## Sucs (hidden)
SISTEMA UNIFICADO DE CLASIFICACION
N 200= | 24.74 | Cu = | 122.5 |  |  |  | L.L. | 23.25
N 4= | 67.05 | Cc = | 0.3188776 | CLASIFICACION SUCS | SC |  | I.P. | 10.71374
L.L.= | 23.25 | [5 empty] | CU | 122.5
I.P.= | 10.71374 | [5 empty] | CC | 0.3188776
DIVISIONES MAYORES |  |  | SIMBOLO DE GRUPO | NOMBRES TIPICOS | CRITERIOS DE CLASIFICACION PARA SUELOS GRANULARES |  |  | CLASIF | SIMBOLOS DOBLES | SIMBOLOS TRIPLES | CLASIFICACION | SIMBOLO
Suelos de grano grueso (mas del 50 % del material es mayor en tamaño que el tamiz No 200 | Gravas (mas de la mitad de la fracción gruesa es mayor que el tamiz No 4) | Gravas Limpias (poco o ningun fino) | GW | Gravas bien gradadas, mezclas gravosas, poco o ningun fino | Cu > 4 1 < Cc < 3 | [6 empty] | SC
|  |  | GP | Gravas pobremente gradadas,`mezclas grava-arena, pocos o ningun fino | No cumple todos los requisitos de gradadcion para GW
|  | Gravas con finos (cantidad apre- ciable de finos) | GM | Gravas limosas, mezcla grava- arena-limo | Límites de Atteberg por debajo de la linea A o Ip < 4 | A los materiales sobre la linea A con 4 < Ip < 7 se considera de frontera y se les asigna doble símbolo
|  |  | GC | Gravas arcillosas, mezcla gravo-areno- arcillosas | Límites de Atteberg por encima de la línea A ó Ip > 7
| Arenas (mas de la mitad de la fracción gruesa es menor que el tamiz No 4) | Arenas Limpias (poco o ningun fino) | SW | Arenas bien gradadas, arenas gravosas, pocos o ningun fino | Cu > 6 1 < Cc < 3
|  |  | SP | Arenas pobremente gradadas, arenas gravosas, pocos o ningun fino | No cumple todos los requisitos de gradadcion para SW
|  | Arenas con finos (cantidad apre- ciable de finos) | SM | Arenas limosas mezcla de arena-limo | Límites de Atteberg por debajo de la linea A ó Ip < 4 | Si el material está en la zona sombreada con 4 < Ip < 7 se considera de frontera y se les asigna doble símbolo
|  |  | SC | Arenas arcillosas, mezclas arena-arcilla | Límites de Atteberg por encima de la linea A ó Ip > 7 |  |  | SC |  |  | SC
Suelos de grano fino (mas del 50 % del material pasa el tamiz No 200 | limos y arcillas (Límite líquido wl<50 |  | ML | Limos inorgánicos y arena muy finas, polvo de roca, arenas finas limosas o arcillosas, o limos arcillosos con poca plasticidad | 1, Determinar el porcentaje de arenas y gravas de la curva granulometrica. 2, Dependiendo del porcentaje de fino (fracción menor que el tamiz No 200 los suelos gruesos se clasifican como sigue: Menos del 5% - GW, GP, SW, SP Mas del 12 % - GM, GC, SM, SC De 5 a 12 % - casos frontera que requieren doble símbolo
|  |  | CL | Arcillas inorganicas de plasticidad baja a media, arcillas gravosas, arcillas arenosas, arcillas limosas, arcillas magras.
|  |  | OL | Limos organicos, arcillas limosas orgánicas de baja plasticidad
| limos y arcillas (Límite líquido wl>50 |  | MH | Limos inorganicos, suelos limosos o arenosos finos micaceos o diatomaceos, suelos elasticos.
|  |  | CH | Arcillas organicas de alta plasticidad, arcillas grasas.
|  |  | OH | Arcillas organicas de plasticidad media a alta, limos orgánicos
| Suelos Altamen- te orgá- nicos |  | Pt | Turba o otros suelos altamente organicos

## Aashto (hidden)
sup
CLASIFICACION GENERAL |  | MATERIALES GRANULARES (35% O MENOS DEL TOTAL PASA EL TAMIZ NO 200) | [6 empty] | MATERIALES LIMO-ARCILLOSOS (MAS DEL 35% DEL TOTAL PASA EL TAMIZ No 200)
CLASIFICACION DE GRUPO |  | A-1 |  | A-3 | A-2 |  |  |  | A-4 | A-5 | A-6 | A-7
|  | A-1-a | A-1-b |  | A-2-4 | A-2-5 | A-2-6 | A-2-7 |  |  |  | A-7-5 | A-7-6 | 50
25.4
Porcentaje de material | [13 empty] | 25
que pasa el tamiz
No 10 | 58.1 | 50 max
No 40 | 41.9 | 30 max | 50 max | 51 min
No 200 | 24.7 | 15 max | 25 max | 10 max | 35 max | 35 max | 35 max | 35 max | 36 min | 36 min | 36 min | 36 min | 36 min
Caracteristicas de la
fraccion que pasa el
tamiz No 40
Limite líquido | 23.3 |  |  |  | 40 max | 41 min | 40 max | 41 min | 40 max | 41 min | 40 max | 41 min | 41 min
Indice plástico | 10.71374 | 6 max | 6 max | N.P. | 10 max | 10 max | 11 min | 11 min | 10 max | 10 max | 11 min | 11`min | 11`min
Indice de Grupo | 0 | 0 |  | 0 | 0 |  | 4 max |  | 8 max | 12 max | 16 max | 20 max | 20 max
|  |  | CLASIFICACION AASHTO : |  |  |  |  | A-2-6 (0)
|  | -- | -- | -- | -- | -- | A-2-6 | A-2-7 | -- | -- | -- | -- | --
A-2-6
A-2-6
| A | 1
| B | 9.7
| C | 1
| D | 0.7137427
| 0.274233 | 0 |  | (0)
| A | -10.3
| B | -16.7
| C | 0.7137427
|  | -1.273465 |  | 0
| IG | (0)
SISTEMA DE CLASIFICACION AASHTO

## Apoyo 2 (hidden)
76.2 | 0 | 3" | 76.2 | 0 | 100 | 0 | 0 | 0 | 100 | ESPECIFICACIONES
76.2 | 100 | 2 1/2" | 63.5 | 0 | 100 | 0 | 0 | 0 | 100 | Nº Malla | Abertura mm. | Especificaciones "B" | % Que Pasa
|  | 2" | 50.6 | 0 | 100 | 500 | 8.939746 | 8.939746 | 91.06025 | 2" | 50.6
63.5 | 0 | 1 1/2" | 38.1 | 0 | 100 | 98 | 1.75219 | 10.69194 | 89.30806 | 1 1/2" | 38.1
63.5 | 100 | 1" | 25.4 | 0 | 100 | 75 | 1.340962 | 12.0329 | 87.9671 | 1" | 25.4
|  | 3/4" | 19.05 | 0 | 100 | 145 | 2.592526 | 14.62542 | 85.37458 | 3/4" | 19.05
50.6 | 0 | 1/2" | 12.7 | 0 | 100 | 270 | 4.827463 | 19.45289 | 80.54711 | 3/8" | 9.525
50.6 | 100 | 3/8" | 9.525 | 0 | 100 | 210 | 3.754693 | 23.20758 | 76.79242 | No4 | 4.76
|  | No4 | 4.76 | 0 | 100 | 545 | 9.744323 | 32.9519 | 67.0481 | 40 | 0.42
38.1 | 0 | 10 | 2 | 0 | 100 | 500.2349 | 8.943946 | 41.89585 | 58.10415
38.1 | 100 | 20 | 0.84 | 0 | 100 | 416.0235 | 7.438289 | 49.33414 | 50.66586
|  | 40 | 0.42 | 0 | 100 | 488.6074 | 8.736052 | 58.07019 | 41.92981
25.4 | 0 | 50 | 0.3 | 0 | 100 | 120.453 | 2.153639 | 60.22383 | 39.77617
25.4 | 100 | 100 | 0.149 | 0 | 100 | 453.8255 | 8.11417 | 68.338 | 31.662
|  | 200 | 0.074 | 0 | 100 | 386.8792 | 6.917204 | 75.2552 | 24.7448
19.05 | 0
19.05 | 100
12.7 | 0 |  | 3" | 76.2
12.7 | 100 |  | 2 1/2" | 63.5
|  |  | 2" | 50.6
9.525 | 0 |  | 1 1/2" | 38.1
9.525 | 100 |  | 1" | 25.4
|  |  | 3/4" | 19.05
4.76 | 0 |  | 1/2" | 12.7
4.76 | 100 |  | 3/8" | 9.525
|  |  | Nº4 | 4.76
2 | 0 |  | Nº10 | 2
2 | 100 |  | Nº20 | 0.84
|  |  | Nº40 | 0.42
0.84 | 0 |  | Nº50 | 0.297
0.84 | 100 |  | Nº100 | 0.15
|  |  | Nº200 | 0.074
0.42 | 0
0.42 | 100
0.3 | 0
0.3 | 100
0.149 | 0
0.149 | 100
0.074 | 0
0.074 | 100