## Granulo
|  | CARRETERA : |  | PUNO - ILAVE
|  | TRAMO : |  | Km. 1363+000 - Km. 1413+000
|  | PROYECTO : |  | ESTUDIO DEFINITIVO PARA EL MANTENIMIENTO PERIÓDICO DE LA
CARRETERA PUNO - DESAGUADERO TRAMO PUNO - ILAVE
Análisis Mecánico por Tamizado ASTM D-422
Ubicación(Km) |  | 1381+750 Km.
Calicata |  | CDA - 7 | [5 empty] | HUMEDAD NATURAL
Muestra |  | M - 2 | [5 empty] | Sh + Tara | : | 685
Prof. (m) |  | 0.24 - 1.50 | [5 empty] | Ss + Tara | : | 644.5
Fecha |  | 2008-07-30 | [5 empty] | Tara | : | 0
Datos de Ensayo: | [7 empty] | Peso Agua | : | 40.5
Peso de muestra humeda |  | : | [5 empty] | Peso Seco | : | 644.5
Peso de muestra seca |  | : | 6520 |  |  |  |  | Humedad(%) | : | 6.283941
Peso de muestra lavada |  | : | 4840
Tamices | Abertura | Peso | %Retenido | %Retenido | % que | Especificación |  |  | PROP. FISICAS
ASTM | en mm. | Retenido | Parcial | Acumulado | Pasa
3" | 76.2 | [7 empty] | L. Líquido | : | 23.3 | 4678.4
2 1/2" | 63.5 | 0 |  |  | 100 |  |  |  | L. Plástico | : | 12.4344
2" | 50.6 | 498 | 7.690051 | 7.690051 | 92.30995 | 100 | - | 100 | Ind. Plástico | : | 10.8656
1 1/2" | 38.1 | 97.9 | 1.511759 | 9.20181 | 90.79819 |  |  |  | Clas. SUCS | : | SC |  |  |  |  | 50.6 | 100 | 100
1" | 25.4 | 75.2 | 1.161229 | 10.36304 | 89.63696 |  |  |  | Clas. AASHTO | : | A-2-6 (0) |  |  |  |  | 9.525 | 30 | 65
3/4" | 19.05 | 144.9 | 2.237527 | 12.60057 | 87.39943 |  |  |  | OBSERVACIONES | [6 empty] | 4.76 | 25 | 55
1/2" | 12.7 | 268.8 | 4.150774 | 16.75134 | 83.24866 | [9 empty] | 28.43775 | 2 | 15 | 40
3/8" | 9.525 | 212.1 | 3.27522 | 20.02656 | 79.97344 | 30 | - | 65 |  |  |  | P. Grueso: | 1841.6 |  | 45.61991 | 0.42 | 8 | 20
Nº4 | 4.76 | 544.7 | 8.411186 | 28.43775 | 71.56225 | 25 | - | 55 |  |  |  | P. Fino: | 4634.3 |  | 25.94234 | 0.074 | 2 | 8
Nº10 | 2 | 624.1 | 9.63727 | 38.07502 | 61.92498 | 15 | - | 40 |  |  |  | Total: | 6475.9 |  | 100
Nº20 | 0.84 | 518.8 | 8.011242 | 46.08626 | 53.91374 | [6 empty] | Nº10 | 99.38 | 624.0797
Nº40 | 0.42 | 610.6 | 9.428805 | 55.51506 | 44.48494 | 8 | - | 20 |  |  |  | Nº20 | 82.65 | 519.0198
Nº50 | 0.297 | 151 | 2.331722 | 57.84679 | 42.15321 | [6 empty] | Nº40 | 97.07 | 609.5735 | 6475.9
Nº100 | 0.15 | 567 | 8.75554 | 66.60233 | 33.39767 | [6 empty] | Nº50 | 23.93 | 150.274
Nº200 | 0.074 | 482.8 | 7.455334 | 74.05766 | 25.94234 | 2 | - | 8 |  |  |  | Nº100 | 90.16 | 566.1806
PASA |  | 1680 | 25.94234 | 100 | [7 empty] | Nº200 | 76.86 | 482.6602
[12 empty] | PASA | 274.95 | 1726.612
[12 empty] | Porcion | 745
Diametro efectivos
D10
[13 empty] | 0.01 | 10
[13 empty] | 0.01 | 10
[13 empty] | 0.01 | 0
Cu
[13 empty] | D30 |  | 165
[13 empty] | 0.01 | 30
[13 empty] | 0.11 | 30 | Cc
[13 empty] | 0.11 | 0 | 0.7333333
D60
[13 empty] | 0.01 | 60
[13 empty] | 1.65 | 60
[13 empty] | 1.65 | 0
OBSERVACIONES :

## L.L & L.P
|  | CARRETERA : | PUNO - ILAVE
|  | TRAMO : | Km. 1363+000 - Km. 1413+000
|  | PROYECTO : | ESTUDIO DEFINITIVO PARA EL MANTENIMIENTO PERIÓDICO DE LA
CARRETERA PUNO - DESAGUADERO TRAMO PUNO - ILAVE
Límites de Consistencia
|  |  |  | Fecha: | 2008-07-30
Ubicación(Km) | : | 1381+750 Km.
Calicata | : | CDA - 7
Muestra | : | M - 1
Prof. (m) | : | 0.24 - 1.50
Límite Líquido :
ENSAYO Nº
Nº de Golpes |  | 31 | 26 | 22 | 18
Recipiente Nº |  | 15 | 13 | 10 | 1
R + Suelo Hum. |  | 66.9 | 65.45 | 36.5 | 36
R + Suelo Seco |  | 60.48 | 59 | 31.8 | 31.5
Peso de agua |  | 6.42 | 6.45 | 4.7 | 4.5
Peso de Recip. |  | 30.88 | 31.03 | 12.44 | 14.11
Peso de S. Seco |  | 29.6 | 27.97 | 19.36 | 17.39
% de Humedad |  | 21.68919 | 23.06042 | 24.27686 | 25.87694
Límite Plástico :
ENSAYO Nº |  | 1 | 2
Recipiente Nº |  | 155 | 156
R + Suelo Hum. |  | 10.23 | 22.36
R + Suelo Seco |  | 9.89 | 20.65
Peso de agua |  | 0.34 | 1.71
Peso de Recip. |  | 7.11 | 7.12
Peso de S. Seco |  | 2.78 | 13.53
% de Humedad |  | 12.23022 | 12.63858
[6 empty] | 25 | 0
[6 empty] | 25 | 23.3 | LL
[6 empty] | 10 | 23.3 | LL
[7 empty] | 12.4344 | LP
Resultados |  |  |  | OBSERVACIONES :
Límite Líquido |  | 23.3 |  | ...................................................................
Límite Plástico |  | 12.4344 |  | ...................................................................
Ind. Plástico |  | 10.8656 |  | ...................................................................

## Proctor
| CARRETERA : | PUNO - ILAVE
| TRAMO : | Km. 1363+000 - Km. 1413+000
| PROYECTO : | ESTUDIO DEFINITIVO PARA EL MANTENIMIENTO PERIÓDICO DE LA
CARRETERA PUNO - DESAGUADERO TRAMO PUNO - ILAVE
ENSAYO DE PROCTOR MODIFICADO
Datos de muestra
Ubicación(Km) | : | 1381+750 Km.
Calicata | : | CDA - 7
Muestra | : | M - 2
Prof. (m) | : | 0.24 - 1.50
Fecha | : | 2008-07-30
Compactación
Prueba Nº |  | 1 | 2 | 3
Numero de capas |  | 5 | 5 | 5
Numero de golpes |  | 56 | 56 | 56
Peso suelo + molde (gr.) |  | 10036 | 10199 | 10154
Peso molde (gr.) |  | 5276 | 5276 | 5276 | 10536 | 10695 | 10654
Peso suelo compactado (gr.) |  | 4760 | 4923 | 4878 | 5829 | 5829 | 5829
Volumen del molde (cm3) |  | 2117 | 2117 | 2117 | 4707 | 4866 | 4825
Densidad humeda (gr/cm3) |  | 2.248465 | 2.325461 | 2.304204 | 10536 | 10695 | 10654
Humedad (%)
Tara Nº
Tara + suelo húmedo (gr.) |  | 252.5 | 322 | 289
Tara + suelo seco (gr.) |  | 241.3 | 302.5 | 269.1
Peso de agua (gr.) |  | 11.2 | 19.5 | 19.9
Peso de tara (gr.) |  | 81 | 92 | 79
Peso de suelo seco (gr.) |  | 160.3 | 210.5 | 190.1
Humedad (%) |  | 6.9869 | 9.263658 | 10.46817
Densidad Seca (gr/cm3) |  | 2.101626 | 2.128302 | 2.085853
Máxima Densidad Seca (gr/cm3) |  | : | 2.135
Optimo Contenido de Humedad (%) |  | : | 8.6
[5 empty] | 0 | 8.6
[5 empty] | 2.135 | 8.6
[5 empty] | 2.135 | 0

## Datos
| CARRETERA : | PUNO - ILAVE
| TRAMO : | Km. 1363+000 - Km. 1413+000
| PROYECTO : | ESTUDIO DEFINITIVO PARA EL MANTENIMIENTO PERIÓDICO DE LA
CARRETERA PUNO - DESAGUADERO TRAMO PUNO - ILAVE
ENSAYO DE LA RELACION DE SOPORTE DE CALIFORNIA (C.B.R.) ASTM D-1883
Realizado por : |  | Tec. Julio César Shahuano Dominguez
Revisado por : |  | Ing. Herly Torres Hinostroza
Fecha |  | 2008-07-30
Datos de muestra
Prog. (Km.) | : | 1381+750 Km. |  |  |  | Calicata |  | : | CDA - 7
Muestra | : | M - 2
Prof (m.) | : | 0.24 - 1.50
Máxima Densidad Seca (gr/cm3) : |  |  |  |  | 2.135
Optimo Contenido de Humedad (%) : |  |  |  |  | 8.6
Compactación | [6 empty] | Humedad (%)
Molde Nº |  |  | 11 | 5 | 8 |  | Tara Nº |  |  | 26 | 22 | 30
Número de capas |  |  | 5 | 5 | 5 |  | Tara+suelo húmedo (gr.) |  |  | 104.99 | 216.59 | 79.72
Número de golpes |  |  | 56 | 25 | 12 |  | Tara+suelo seco (gr.) |  |  | 99.2 | 201.36 | 75.86
Peso suelo + molde (gr.) |  |  | 11506 | 11298 | 11225 |  | Peso de agua (gr.) |  |  | 5.79 | 15.23 | 3.86
Peso molde (gr.) |  |  | 6564 | 6522 | 6571 |  | Peso de tara (gr.) |  |  | 31.98 | 31.15 | 33.65
Peso suelo compactado (gr.) |  |  | 4942 | 4776 | 4654 |  | Peso de suelo seco (gr.) |  |  | 67.22 | 170.21 | 42.21
Volumen del molde (cm3) |  |  | 2130 | 2136 | 2115 |  | Humedad (%) |  |  | 8.613508 | 8.94777 | 9.144752
Densidad humeda (gr/cm3) |  |  | 2.320188 | 2.235955 | 2.200473 |  | Densidad Seca (gr/cm3) |  |  | 2.136187 | 2.052318 | 2.016105 | 2158.079 | 2141.704
Aplicación de Carga
Penetración | Presión | Molde I |  | Molde II |  | Molde III
(mm.) | Patrón | Dial | Presión | Dial | Presión | Dial | Presión |  | Expansión:
| (Kg/cm2) |  | (Kg/cm2) |  | (Kg/cm2) |  | (Kg/cm2)
0.03 |  | 20 | 4.489105 | 10 | 2.244552 | 4 | 0.8978209 |  | Fecha | Expansión
0.05 |  | 36 | 8.080388 | 25 | 5.611381 | 8 | 1.795642 |  |  | Molde I | Molde II | Molde III
0.08 |  | 59 | 13.24286 | 39 | 8.753754 | 15 | 3.366828 |  | 2008-07-22 | 0 | 0 | 0
0.1 | 70 | 75 | 16.83414 | 48 | 10.77385 | 19 | 4.264649 |  | 2008-07-23 | 0.16 | 0.24 | 0.2
[9 empty] | 2008-07-24 | 0.24 | 0.32 | 0.3 | 7.62
0.15 | 105 | 95 | 21.32325 | 62 | 13.91622 | 26 | 5.835836 |  | 2008-07-25 | 0.3 | 0.36 | 0.36
[9 empty] | 2008-07-26 | 0.4 | 0.38 | 0.52
0.2 |  | 121 | 27.15908 | 75 | 16.83414 | 29 | 6.509202

## Grafico CBR
|  | CARRETERA : | PUNO - ILAVE
|  | TRAMO : | Km. 1363+000 - Km. 1413+000
|  | PROYECTO : | ESTUDIO DEFINITIVO PARA EL MANTENIMIENTO PERIÓDICO DE LA
CARRETERA PUNO - DESAGUADERO TRAMO PUNO - ILAVE
ENSAYO DE LA RELACION DE SOPORTE DE CALIFORNIA (C.B.R.) ASTM D-1883
Realizado por : |  | Tec. Julio César Shahuano Dominguez
Revisado por : |  | Ing. Herly Torres Hinostroza
Fecha |  | 2008-07-30
Datos de muestra
Prog. (Km.) | : | 1381+750 Km. |  | Calicata | : | CDA - 7
Muestra | : | M - 2
Prof (m.) | : | 0.24 - 1.50
Máxima Densidad Seca (gr/cm3) : |  |  | 2.135
Optimo Contenido de Humedad (%) : |  |  | 8.6
C.B.R. (0.1")-56 GOLPES : |  | 24.28571 | C.B.R. (0.1")-25 GOLPES : | 15 |  | C.B.R. (0.1")-10 GOLPES : |  |  | 6.857143
DETERMINACION DE C.B.R.
[7 empty] | 95% DE M.D.S. : | 2.02825
[7 empty] | C.B.R. (100% M.D.S.) 0.1" : | 24.28571 | %
[7 empty] | C.B.R. (95% M.D.S.) 01" : | 11 | %
OBSERVACIONES:
.
CBR al 100% M.D.S.
CBR al 95% M.D.S.

## Apoyo (hidden)
Penetración | Molde I | Molde II | Molde III
(mm.) | Presión | Presión | Presión
| (Kg/cm2) | (Kg/cm2) | (Kg/cm2) | Molde I | Molde II | Molde III
0 | 0 | 0 | 0
0.64 | 4.489105 | 2.244552 | 0.8978209
1.27 | 8.080388 | 5.611381 | 1.795642 | 8.080388 | 5.611381 | 1.795642
1.91 | 13.24286 | 8.753754 | 3.366828 | 13.24286 | 8.753754 | 3.366828
2.54 | 16.83414 | 10.77385 | 4.264649 | 16.83414 | 10.77385 | 4.264649
5.08 | 21.32325 | 13.91622 | 5.835836
7.62 | 27.15908 | 16.83414 | 6.509202
[8 empty] | y = 6.8958x - 0.4289 | y = 4.0672x + 0.6249 | y = 1.9455x - 0.567
|  |  | Correc | 15.3 | 11.8 | 9.8 |  | R2 = 0.9903 | R2 = 0.9856 | R2 = 0.9772
|  |  |  | 11 | 7.2 | 11.2
|  |  |  | 2.602197 | 2.54 | 2.831442 |  | 0.06219728 | 0 | 0.2914418
|  |  |  | 2.602197 | 2.54 | 2.831442 |  | 2.602197 | 2.54 | 2.831442
|  |  |  | 0 | 0 | 0 |  | 22.5 | 11.5 | 4
|  |  |  | 0 | 0 | 0
|  |  |  | 17 | 10.5 | 4.8
|  |  |  | 17 | 10.5 | 4.8
|  |  |  | 5.798954 | 5.690169 | 6.222857
|  |  |  | 5.798954 | 5.690169 | 6.222857
|  |  |  | 0 | 0 | 0
|  |  |  | 0 | 0 | 0
45
33
C.B.R. |  |  | C.B.R.(100%) |  |  | C.B.R.(95%) |  |  | 19
2.136187 | 24.28571 |  | 24.28571 | 0 |  | 11 | 0
2.052318 | 15 |  | 24.28571 | 2.136187 |  | 11 | 2.029378
2.016105 | 6.857143 |  | 0 | 2.136187 |  | 0 | 2.029378

## Sucs (hidden)
SISTEMA UNIFICADO DE CLASIFICACION
N 200= | 25.94 | Cu = | 165 |  |  |  | L.L. | 23.3
N 4= | 71.56 | Cc = | 0.7333333 | CLASIFICACION SUCS | SC |  | I.P. | 10.8656
L.L.= | 23.3 | [5 empty] | CU | 165
I.P.= | 10.8656 | [5 empty] | CC | 0.7333333
DIVISIONES MAYORES |  |  | SIMBOLO DE GRUPO | NOMBRES TIPICOS | CRITERIOS DE CLASIFICACION PARA SUELOS GRANULARES |  |  | CLASIF | SIMBOLOS DOBLES | SIMBOLOS TRIPLES | CLASIFICACION | SIMBOLO
Suelos de grano grueso (mas del 50 % del material es mayor en tamaño que el tamiz No 200 | Gravas (mas de la mitad de la fracción gruesa es mayor que el tamiz No 4) | Gravas Limpias (poco o ningun fino) | GW | Gravas bien gradadas, mezclas gravosas, poco o ningun fino | Cu > 4 1 < Cc < 3 | [6 empty] | SC
|  |  | GP | Gravas pobremente gradadas,`mezclas grava-arena, pocos o ningun fino | No cumple todos los requisitos de gradadcion para GW
|  | Gravas con finos (cantidad apre- ciable de finos) | GM | Gravas limosas, mezcla grava- arena-limo | Límites de Atteberg por debajo de la linea A o Ip < 4 | A los materiales sobre la linea A con 4 < Ip < 7 se considera de frontera y se les asigna doble símbolo
|  |  | GC | Gravas arcillosas, mezcla gravo-areno- arcillosas | Límites de Atteberg por encima de la línea A ó Ip > 7
| Arenas (mas de la mitad de la fracción gruesa es menor que el tamiz No 4) | Arenas Limpias (poco o ningun fino) | SW | Arenas bien gradadas, arenas gravosas, pocos o ningun fino | Cu > 6 1 < Cc < 3
|  |  | SP | Arenas pobremente gradadas, arenas gravosas, pocos o ningun fino | No cumple todos los requisitos de gradadcion para SW
|  | Arenas con finos (cantidad apre- ciable de finos) | SM | Arenas limosas mezcla de arena-limo | Límites de Atteberg por debajo de la linea A ó Ip < 4 | Si el material está en la zona sombreada con 4 < Ip < 7 se considera de frontera y se les asigna doble símbolo
|  |  | SC | Arenas arcillosas, mezclas arena-arcilla | Límites de Atteberg por encima de la linea A ó Ip > 7 |  |  | SC |  |  | SC
Suelos de grano fino (mas del 50 % del material pasa el tamiz No 200 | limos y arcillas (Límite líquido wl<50 |  | ML | Limos inorgánicos y arena muy finas, polvo de roca, arenas finas limosas o arcillosas, o limos arcillosos con poca plasticidad | 1, Determinar el porcentaje de arenas y gravas de la curva granulometrica. 2, Dependiendo del porcentaje de fino (fracción menor que el tamiz No 200 los suelos gruesos se clasifican como sigue: Menos del 5% - GW, GP, SW, SP Mas del 12 % - GM, GC, SM, SC De 5 a 12 % - casos frontera que requieren doble símbolo
|  |  | CL | Arcillas inorganicas de plasticidad baja a media, arcillas gravosas, arcillas arenosas, arcillas limosas, arcillas magras.
|  |  | OL | Limos organicos, arcillas limosas orgánicas de baja plasticidad
| limos y arcillas (Límite líquido wl>50 |  | MH | Limos inorganicos, suelos limosos o arenosos finos micaceos o diatomaceos, suelos elasticos.
|  |  | CH | Arcillas organicas de alta plasticidad, arcillas grasas.
|  |  | OH | Arcillas organicas de plasticidad media a alta, limos orgánicos
| Suelos Altamen- te orgá- nicos |  | Pt | Turba o otros suelos altamente organicos

## Aashto (hidden)
sup
CLASIFICACION GENERAL |  | MATERIALES GRANULARES (35% O MENOS DEL TOTAL PASA EL TAMIZ NO 200) | [6 empty] | MATERIALES LIMO-ARCILLOSOS (MAS DEL 35% DEL TOTAL PASA EL TAMIZ No 200)
CLASIFICACION DE GRUPO |  | A-1 |  | A-3 | A-2 |  |  |  | A-4 | A-5 | A-6 | A-7
|  | A-1-a | A-1-b |  | A-2-4 | A-2-5 | A-2-6 | A-2-7 |  |  |  | A-7-5 | A-7-6 | 50
25.4
Porcentaje de material | [13 empty] | 25
que pasa el tamiz
No 10 | 61.9 | 50 max
No 40 | 44.5 | 30 max | 50 max | 51 min
No 200 | 25.9 | 15 max | 25 max | 10 max | 35 max | 35 max | 35 max | 35 max | 36 min | 36 min | 36 min | 36 min | 36 min
Caracteristicas de la
fraccion que pasa el
tamiz No 40
Limite líquido | 23.3 |  |  |  | 40 max | 41 min | 40 max | 41 min | 40 max | 41 min | 40 max | 41 min | 41 min
Indice plástico | 10.8656 | 6 max | 6 max | N.P. | 10 max | 10 max | 11 min | 11 min | 10 max | 10 max | 11 min | 11`min | 11`min
Indice de Grupo | 0 | 0 |  | 0 | 0 |  | 4 max |  | 8 max | 12 max | 16 max | 20 max | 20 max
|  |  | CLASIFICACION AASHTO : |  |  |  |  | A-2-6 (0)
|  | -- | -- | -- | -- | -- | A-2-6 | A-2-7 | -- | -- | -- | -- | --
A-2-6
A-2-6
| A | 1
| B | 10.9
| C | 1
| D | 0.8656016
| 0.2993506 | 0 |  | (0)
| A | -9.1
| B | -16.7
| C | 0.8656016
|  | -1.13892 |  | 0
| IG | (0)
SISTEMA DE CLASIFICACION AASHTO

## Apoyo 2 (hidden)
76.2 | 0 | 3" | 76.2 | 0 | 100 | 0 | 0 | 0 | 100 | ESPECIFICACIONES
76.2 | 100 | 2 1/2" | 63.5 | 0 | 100 | 0 | 0 | 0 | 100 | Nº Malla | Abertura mm. | Especificaciones "B" | % Que Pasa
|  | 2" | 50.6 | 0 | 100 | 498 | 7.638037 | 7.638037 | 92.36196 | 2" | 50.6
63.5 | 0 | 1 1/2" | 38.1 | 0 | 100 | 97.9 | 1.501534 | 9.139571 | 90.86043 | 1 1/2" | 38.1
63.5 | 100 | 1" | 25.4 | 0 | 100 | 75.2 | 1.153374 | 10.29294 | 89.70706 | 1" | 25.4
|  | 3/4" | 19.05 | 0 | 100 | 144.9 | 2.222393 | 12.51534 | 87.48466 | 3/4" | 19.05
50.6 | 0 | 1/2" | 12.7 | 0 | 100 | 268.8 | 4.122699 | 16.63804 | 83.36196 | 3/8" | 9.525
50.6 | 100 | 3/8" | 9.525 | 0 | 100 | 212.1 | 3.253067 | 19.8911 | 80.1089 | No4 | 4.76
|  | No4 | 4.76 | 0 | 100 | 544.7 | 8.354294 | 28.2454 | 71.7546 | 40 | 0.42
38.1 | 0 | 10 | 2 | 0 | 100 | 624.1 | 9.572086 | 37.81748 | 62.18252
38.1 | 100 | 20 | 0.84 | 0 | 100 | 518.8 | 7.957055 | 45.77454 | 54.22546
|  | 40 | 0.42 | 0 | 100 | 610.6 | 9.365031 | 55.13957 | 44.86043
25.4 | 0 | 50 | 0.3 | 0 | 100 | 151 | 2.315951 | 57.45552 | 42.54448
25.4 | 100 | 100 | 0.149 | 0 | 100 | 567 | 8.696319 | 66.15184 | 33.84816
|  | 200 | 0.074 | 0 | 100 | 482.8 | 7.404908 | 73.55675 | 26.44325
19.05 | 0
19.05 | 100
12.7 | 0 |  | 3" | 76.2
12.7 | 100 |  | 2 1/2" | 63.5
|  |  | 2" | 50.6
9.525 | 0 |  | 1 1/2" | 38.1
9.525 | 100 |  | 1" | 25.4
|  |  | 3/4" | 19.05
4.76 | 0 |  | 1/2" | 12.7
4.76 | 100 |  | 3/8" | 9.525
|  |  | Nº4 | 4.76
2 | 0 |  | Nº10 | 2
2 | 100 |  | Nº20 | 0.84
|  |  | Nº40 | 0.42
0.84 | 0 |  | Nº50 | 0.297
0.84 | 100 |  | Nº100 | 0.15
|  |  | Nº200 | 0.074
0.42 | 0
0.42 | 100
0.3 | 0
0.3 | 100
0.149 | 0
0.149 | 100
0.074 | 0
0.074 | 100