## Granulo
|  | CARRETERA : |  | PUNO - ILAVE
|  | TRAMO : |  | Km. 1363+000 - Km. 1413+000
|  | PROYECTO : |  | ESTUDIO DEFINITIVO PARA EL MANTENIMIENTO PERIÓDICO DE LA
CARRETERA PUNO - DESAGUADERO TRAMO PUNO - ILAVE
Análisis Mecánico por Tamizado ASTM D-422
Ubicación(Km) |  | 1382+000 Km.
Calicata |  | CDA-8 | [5 empty] | HUMEDAD NATURAL
Muestra |  | M - 1 | [5 empty] | Sh + Tara | : | 426.5
Prof. (m) |  | 0.02 - 0.17 | [5 empty] | Ss + Tara | : | 413.5
Fecha |  | 2008-07-30 | [5 empty] | Tara | : | 0
Datos de Ensayo: | [7 empty] | Peso Agua | : | 13
Peso de muestra humeda |  | : | [5 empty] | Peso Seco | : | 413.5
Peso de muestra seca |  | : | 7663 |  |  |  |  | Humedad(%) | : | 3.143894
Peso de muestra lavada |  | : | 6651.8
Tamices | Abertura | Peso | %Retenido | %Retenido | % que | Especificación |  |  | PROP. FISICAS
ASTM | en mm. | Retenido | Parcial | Acumulado | Pasa
3" | 76.2 | [7 empty] | L. Líquido | : | 22.3 | 3087.9
2 1/2" | 63.5 | 0 |  |  | 100 |  |  |  | L. Plástico | : | 14.46525
2" | 50.6 | 895.7 | 11.67378 | 11.67378 | 88.32622 | 100 | - | 100 | Ind. Plástico | : | 7.834748
1 1/2" | 38.1 | 470.2 | 6.128181 | 17.80196 | 82.19804 |  |  |  | Clas. SUCS | : | GC |  |  |  |  | 50.6 | 100 | 100
1" | 25.4 | 425 | 5.539083 | 23.34104 | 76.65896 |  |  |  | Clas. AASHTO | : | A-2-4 (0) |  |  |  |  | 9.525 | 30 | 65
3/4" | 19.05 | 601.2 | 7.835522 | 31.17657 | 68.82343 |  |  |  | OBSERVACIONES | [6 empty] | 4.76 | 25 | 55
1/2" | 12.7 | 716.2 | 9.334333 | 40.5109 | 59.4891 | [9 empty] | 59.6279 | 2 | 15 | 40
3/8" | 9.525 | 498.6 | 6.498322 | 47.00922 | 52.99078 | 30 | - | 65 |  |  |  | P. Grueso: | 4575.1 |  | 27.19299 | 0.42 | 8 | 20
Nº4 | 4.76 | 968.2 | 12.61868 | 59.6279 | 40.3721 | 25 | - | 55 |  |  |  | P. Fino: | 3097.65 |  | 13.17911 | 0.074 | 2 | 8
Nº10 | 2 | 643.2 | 8.382914 | 68.01082 | 31.98918 | 15 | - | 40 |  |  |  | Total: | 7672.75 |  | 100
Nº20 | 0.84 | 326 | 4.248803 | 72.25962 | 27.74038 | [6 empty] | Nº10 | 643.2 | 635.6555
Nº40 | 0.42 | 443.3 | 5.77759 | 78.03721 | 21.96279 | 8 | - | 20 |  |  |  | Nº20 | 315.9 | 312.1946
Nº50 | 0.297 | 125.11 | 1.630576 | 79.66779 | 20.33221 | [6 empty] | Nº40 | 443.3 | 438.1002 | 7672.75
Nº100 | 0.15 | 300.74 | 3.919586 | 83.58737 | 16.41263 | [6 empty] | Nº50 | 125.11 | 123.6425
Nº200 | 0.074 | 248.1 | 3.233521 | 86.82089 | 13.17911 | 2 | - | 8 |  |  |  | Nº100 | 300.74 | 297.2124
PASA |  | 1011.2 | 13.17911 | 100 | [7 empty] | Nº200 | 248.1 | 245.1899
[12 empty] | PASA | 1048.2 | 1035.905
[12 empty] | Porcion | 3124.55
Diametro efectivos
D10
[13 empty] | 0.01 | 10
[13 empty] | 0.05 | 10
[13 empty] | 0.05 | 0
Cu
[13 empty] | D30 |  | 248
[13 empty] | 0.01 | 30
[13 empty] | 1.2 | 30 | Cc
[13 empty] | 1.2 | 0 | 2.322581
D60
[13 empty] | 0.01 | 60
[13 empty] | 12.4 | 60
[13 empty] | 12.4 | 0
OBSERVACIONES :

## L.L & L.P
|  | CARRETERA : | PUNO - ILAVE
|  | TRAMO : | Km. 1363+000 - Km. 1413+000
|  | PROYECTO : | ESTUDIO DEFINITIVO PARA EL MANTENIMIENTO PERIÓDICO DE LA
CARRETERA PUNO - DESAGUADERO TRAMO PUNO - ILAVE
Límites de Consistencia
|  |  |  | Fecha: | 2008-07-30
Ubicación(Km) | : | 1382+000 Km.
Calicata | : | CDA-8
Muestra | : | M - 1
Prof. (m) | : | 0.02 - 0.17
Límite Líquido :
ENSAYO Nº
Nº de Golpes |  | 35 | 29 | 25 | 16
Recipiente Nº |  | 159 | 158 | 150 | 172
R + Suelo Hum. |  | 16.7 | 14.85 | 12.45 | 14.38
R + Suelo Seco |  | 14.92 | 13.43 | 11.39 | 12.9
Peso de agua |  | 1.78 | 1.42 | 1.06 | 1.48
Peso de Recip. |  | 6.32 | 6.87 | 6.7 | 6.78
Peso de S. Seco |  | 8.6 | 6.56 | 4.69 | 6.12
% de Humedad |  | 20.69767 | 21.64634 | 22.60128 | 24.18301
Límite Plástico :
ENSAYO Nº |  | 1 | 2
Recipiente Nº |  | 163 | 166
R + Suelo Hum. |  | 15 | 16.98
R + Suelo Seco |  | 13.94 | 15.65
Peso de agua |  | 1.06 | 1.33
Peso de Recip. |  | 6.56 | 6.52
Peso de S. Seco |  | 7.38 | 9.13
% de Humedad |  | 14.36314 | 14.56736
[6 empty] | 25 | 0
[6 empty] | 25 | 22.3 | LL
[6 empty] | 10 | 22.3 | LL
[7 empty] | 14.46525 | LP
Resultados |  |  |  | OBSERVACIONES :
Límite Líquido |  | 22.3 |  | ...................................................................
Límite Plástico |  | 14.46525 |  | ...................................................................
Ind. Plástico |  | 7.834748 |  | ...................................................................

## Proctor
| CARRETERA : | PUNO - ILAVE
| TRAMO : | Km. 1363+000 - Km. 1413+000
| PROYECTO : | ESTUDIO DEFINITIVO PARA EL MANTENIMIENTO PERIÓDICO DE LA
CARRETERA PUNO - DESAGUADERO TRAMO PUNO - ILAVE
ENSAYO DE PROCTOR MODIFICADO
Datos de muestra
Ubicación(Km) | : | 1382+000 Km.
Calicata | : | CDA-8
Muestra | : | M - 1
Prof. (m) | : | 0.02 - 0.17
Fecha | : | 2008-07-30
Compactación
Prueba Nº |  | 1 | 2 | 3
Numero de capas |  | 5 | 5 | 5
Numero de golpes |  | 56 | 56 | 56
Peso suelo + molde (gr.) |  | 9886 | 10035 | 9989
Peso molde (gr.) |  | 5276 | 5276 | 5276
Peso suelo compactado (gr.) |  | 4610 | 4759 | 4713
Volumen del molde (cm3) |  | 2117 | 2117 | 2117
Densidad humeda (gr/cm3) |  | 2.17761 | 2.247992 | 2.226264
Humedad (%)
Tara Nº
Tara + suelo húmedo (gr.) |  | 302.5 | 312 | 307
Tara + suelo seco (gr.) |  | 289.8 | 297 | 289.5
Peso de agua (gr.) |  | 12.7 | 15 | 17.5
Peso de tara (gr.) |  | 85.5 | 100 | 120
Peso de suelo seco (gr.) |  | 204.3 | 197 | 169.5
Humedad (%) |  | 6.216349 | 7.614213 | 10.32448
Densidad Seca (gr/cm3) |  | 2.050164 | 2.088936 | 2.017923
Máxima Densidad Seca (gr/cm3) |  | : | 2.0902
Optimo Contenido de Humedad (%) |  | : | 7.9
[5 empty] | 0 | 7.9
[5 empty] | 2.0902 | 7.9
[5 empty] | 2.0902 | 0

## Datos
| CARRETERA : | PUNO - ILAVE
| TRAMO : | Km. 1363+000 - Km. 1413+000
| PROYECTO : | ESTUDIO DEFINITIVO PARA EL MANTENIMIENTO PERIÓDICO DE LA
CARRETERA PUNO - DESAGUADERO TRAMO PUNO - ILAVE
ENSAYO DE LA RELACION DE SOPORTE DE CALIFORNIA (C.B.R.) ASTM D-1883
Realizado por : |  | Tec. Julio César Shahuano Dominguez
Revisado por : |  | Ing. Herly Torres Hinostroza
Fecha |  | 2008-07-30
Datos de muestra
Prog. (Km.) | : | 1382+000 Km. |  |  |  | Calicata |  | : | CDA-8
Muestra | : | M - 1
Prof (m.) | : | 0.02 - 0.17
Máxima Densidad Seca (gr/cm3) : |  |  |  |  | 2.0902
Optimo Contenido de Humedad (%) : |  |  |  |  | 7.9
Compactación | [6 empty] | Humedad (%)
Molde Nº |  |  | 8 | 4 | 2 |  | Tara Nº |  |  | 23 | 25 | 14
Número de capas |  |  | 5 | 5 | 5 |  | Tara+suelo húmedo (gr.) |  |  | 119.5 | 116.73 | 122.59
Número de golpes |  |  | 56 | 25 | 12 |  | Tara+suelo seco (gr.) |  |  | 113.15 | 110.98 | 115.37
Peso suelo + molde (gr.) |  |  | 11363 | 11160 | 11213 |  | Peso de agua (gr.) |  |  | 6.35 | 5.75 | 7.22
Peso molde (gr.) |  |  | 6571 | 6582 | 6707 |  | Peso de tara (gr.) |  |  | 33.25 | 32.54 | 31.14
Peso suelo compactado (gr.) |  |  | 4792 | 4578 | 4506 |  | Peso de suelo seco (gr.) |  |  | 79.9 | 78.44 | 84.23
Volumen del molde (cm3) |  |  | 2115 | 2132 | 2133 |  | Humedad (%) |  |  | 7.947434 | 7.330444 | 8.571768
Densidad humeda (gr/cm3) |  |  | 2.265721 | 2.14728 | 2.112518 |  | Densidad Seca (gr/cm3) |  |  | 2.098911 | 2.000625 | 1.945734 | 2092.576 | 2052.915
Aplicación de Carga
Penetración | Presión | Molde I |  | Molde II |  | Molde III
(mm.) | Patrón | Dial | Presión | Dial | Presión | Dial | Presión |  | Expansión:
| (Kg/cm2) |  | (Kg/cm2) |  | (Kg/cm2) |  | (Kg/cm2)
0.03 |  | 45 | 10.10049 | 32 | 7.182567 | 21 | 4.71356 |  | Fecha | Expansión
0.05 |  | 98 | 21.99661 | 73 | 16.38523 | 43 | 9.651575 |  |  | Molde I | Molde II | Molde III
0.08 |  | 146 | 32.77046 | 109 | 24.46562 | 60 | 13.46731 |  | 2008-07-27 | 0 | 0 | 0
0.1 | 70 | 185 | 41.52422 | 123 | 27.60799 | 79 | 17.73196 |  | 2008-07-28 | 0.06 | 0.08 | 0.12
[9 empty] | 2008-07-29 | 0.1 | 0.12 | 0.2 | 7.62
0.15 | 105 | 221 | 49.60461 | 136 | 30.52591 | 95 | 21.32325 |  | 2008-07-30 | 0.12 | 0.14 | 0.22
[9 empty] | 2008-07-31 | 0.16 | 0.2 | 0.24
0.2 |  | 298 | 66.88766 | 172 | 38.6063 | 125 | 28.0569

## Grafico CBR
|  | CARRETERA : | PUNO - ILAVE
|  | TRAMO : | Km. 1363+000 - Km. 1413+000
|  | PROYECTO : | ESTUDIO DEFINITIVO PARA EL MANTENIMIENTO PERIÓDICO DE LA
CARRETERA PUNO - DESAGUADERO TRAMO PUNO - ILAVE
ENSAYO DE LA RELACION DE SOPORTE DE CALIFORNIA (C.B.R.) ASTM D-1883
Realizado por : |  | Tec. Julio César Shahuano Dominguez
Revisado por : |  | Ing. Herly Torres Hinostroza
Fecha |  | 2008-07-30
Datos de muestra
Prog. (Km.) | : | 1382+000 Km. |  | Calicata | : | CDA-8
Muestra | : | M - 1
Prof (m.) | : | 0.02 - 0.17
Máxima Densidad Seca (gr/cm3) : |  |  | 2.0902
Optimo Contenido de Humedad (%) : |  |  | 7.9
C.B.R. (0.1")-56 GOLPES : |  | 60 | C.B.R. (0.1")-25 GOLPES : | 39.28571 |  | C.B.R. (0.1")-10 GOLPES : |  |  | 25.14286
DETERMINACION DE C.B.R.
[7 empty] | 95% DE M.D.S. : | 1.98569
[7 empty] | C.B.R. (100% M.D.S.) 0.1" : | 60 | %
[7 empty] | C.B.R. (95% M.D.S.) 01" : | 38 | %
OBSERVACIONES:
.
CBR al 100% M.D.S.
CBR al 95% M.D.S.

## Apoyo (hidden)
Penetración | Molde I | Molde II | Molde III
(mm.) | Presión | Presión | Presión
| (Kg/cm2) | (Kg/cm2) | (Kg/cm2) | Molde I | Molde II | Molde III
0 | 0 | 0 | 0
0.64 | 10.10049 | 7.182567 | 4.71356
1.27 | 21.99661 | 16.38523 | 9.651575 | 21.99661 | 16.38523 | 9.651575
1.91 | 32.77046 | 24.46562 | 13.46731 | 32.77046 | 24.46562 | 13.46731
2.54 | 41.52422 | 27.60799 | 17.73196 | 41.52422 | 27.60799 | 17.73196
5.08 | 49.60461 | 30.52591 | 21.32325
7.62 | 66.88766 | 38.6063 | 28.0569
[8 empty] | y = 15.38x + 2.7727 | y = 8.8468x + 5.9516 | y = 6.3615x + 1.4878
|  |  | Correc | 15.3 | 11.8 | 9.8 |  | R2 = 0.997 | R2 = 0.9415 | R2 = 0.9987
|  |  |  | 11 | 7.2 | 11.2
|  |  |  | 2.54 | 2.54 | 2.54 |  | 0 | 0 | 0
|  |  |  | 2.54 | 2.54 | 2.54 |  | 2.54 | 2.54 | 2.54
|  |  |  | 0 | 0 | 0
|  |  |  | 0 | 0 | 0
|  |  |  | 42 | 27.5 | 17.6
|  |  |  | 42 | 27.5 | 17.6
|  |  |  | 5.798954 | 5.690169 | 6.222857
|  |  |  | 5.798954 | 5.690169 | 6.222857
|  |  |  | 0 | 0 | 0
|  |  |  | 0 | 0 | 0
C.B.R. |  |  | C.B.R.(100%) |  |  | C.B.R.(95%)
2.098911 | 60 |  | 60 | 0 |  | 38 | 0
2.000625 | 39.28571 |  | 60 | 2.098911 |  | 38 | 1.993966
1.945734 | 25.14286 |  | 0 | 2.098911 |  | 0 | 1.993966

## Sucs (hidden)
SISTEMA UNIFICADO DE CLASIFICACION
N 200= | 13.18 | Cu = | 248 |  |  |  | L.L. | 22.3
N 4= | 40.37 | Cc = | 2.322581 | CLASIFICACION SUCS | GC |  | I.P. | 7.834748
L.L.= | 22.3 | [5 empty] | CU | 248
I.P.= | 7.834748 | [5 empty] | CC | 2.322581
DIVISIONES MAYORES |  |  | SIMBOLO DE GRUPO | NOMBRES TIPICOS | CRITERIOS DE CLASIFICACION PARA SUELOS GRANULARES |  |  | CLASIF | SIMBOLOS DOBLES | SIMBOLOS TRIPLES | CLASIFICACION | SIMBOLO
Suelos de grano grueso (mas del 50 % del material es mayor en tamaño que el tamiz No 200 | Gravas (mas de la mitad de la fracción gruesa es mayor que el tamiz No 4) | Gravas Limpias (poco o ningun fino) | GW | Gravas bien gradadas, mezclas gravosas, poco o ningun fino | Cu > 4 1 < Cc < 3 | [6 empty] | GC
|  |  | GP | Gravas pobremente gradadas,`mezclas grava-arena, pocos o ningun fino | No cumple todos los requisitos de gradadcion para GW
|  | Gravas con finos (cantidad apre- ciable de finos) | GM | Gravas limosas, mezcla grava- arena-limo | Límites de Atteberg por debajo de la linea A o Ip < 4 | A los materiales sobre la linea A con 4 < Ip < 7 se considera de frontera y se les asigna doble símbolo
|  |  | GC | Gravas arcillosas, mezcla gravo-areno- arcillosas | Límites de Atteberg por encima de la línea A ó Ip > 7 |  |  | GC |  |  | GC
| Arenas (mas de la mitad de la fracción gruesa es menor que el tamiz No 4) | Arenas Limpias (poco o ningun fino) | SW | Arenas bien gradadas, arenas gravosas, pocos o ningun fino | Cu > 6 1 < Cc < 3
|  |  | SP | Arenas pobremente gradadas, arenas gravosas, pocos o ningun fino | No cumple todos los requisitos de gradadcion para SW
|  | Arenas con finos (cantidad apre- ciable de finos) | SM | Arenas limosas mezcla de arena-limo | Límites de Atteberg por debajo de la linea A ó Ip < 4 | Si el material está en la zona sombreada con 4 < Ip < 7 se considera de frontera y se les asigna doble símbolo
|  |  | SC | Arenas arcillosas, mezclas arena-arcilla | Límites de Atteberg por encima de la linea A ó Ip > 7
Suelos de grano fino (mas del 50 % del material pasa el tamiz No 200 | limos y arcillas (Límite líquido wl<50 |  | ML | Limos inorgánicos y arena muy finas, polvo de roca, arenas finas limosas o arcillosas, o limos arcillosos con poca plasticidad | 1, Determinar el porcentaje de arenas y gravas de la curva granulometrica. 2, Dependiendo del porcentaje de fino (fracción menor que el tamiz No 200 los suelos gruesos se clasifican como sigue: Menos del 5% - GW, GP, SW, SP Mas del 12 % - GM, GC, SM, SC De 5 a 12 % - casos frontera que requieren doble símbolo
|  |  | CL | Arcillas inorganicas de plasticidad baja a media, arcillas gravosas, arcillas arenosas, arcillas limosas, arcillas magras.
|  |  | OL | Limos organicos, arcillas limosas orgánicas de baja plasticidad
| limos y arcillas (Límite líquido wl>50 |  | MH | Limos inorganicos, suelos limosos o arenosos finos micaceos o diatomaceos, suelos elasticos.
|  |  | CH | Arcillas organicas de alta plasticidad, arcillas grasas.
|  |  | OH | Arcillas organicas de plasticidad media a alta, limos orgánicos
| Suelos Altamen- te orgá- nicos |  | Pt | Turba o otros suelos altamente organicos

## Aashto (hidden)
sup
CLASIFICACION GENERAL |  | MATERIALES GRANULARES (35% O MENOS DEL TOTAL PASA EL TAMIZ NO 200) | [6 empty] | MATERIALES LIMO-ARCILLOSOS (MAS DEL 35% DEL TOTAL PASA EL TAMIZ No 200)
CLASIFICACION DE GRUPO |  | A-1 |  | A-3 | A-2 |  |  |  | A-4 | A-5 | A-6 | A-7
|  | A-1-a | A-1-b |  | A-2-4 | A-2-5 | A-2-6 | A-2-7 |  |  |  | A-7-5 | A-7-6 | 50
25.4
Porcentaje de material | [13 empty] | 25
que pasa el tamiz
No 10 | 32 | 50 max
No 40 | 22 | 30 max | 50 max | 51 min
No 200 | 13.2 | 15 max | 25 max | 10 max | 35 max | 35 max | 35 max | 35 max | 36 min | 36 min | 36 min | 36 min | 36 min
Caracteristicas de la
fraccion que pasa el
tamiz No 40
Limite líquido | 22.3 |  |  |  | 40 max | 41 min | 40 max | 41 min | 40 max | 41 min | 40 max | 41 min | 41 min
Indice plástico | 7.834748 | 6 max | 6 max | N.P. | 10 max | 10 max | 11 min | 11 min | 10 max | 10 max | 11 min | 11`min | 11`min
Indice de Grupo | 0 | 0 |  | 0 | 0 |  | 4 max |  | 8 max | 12 max | 16 max | 20 max | 20 max
|  |  | CLASIFICACION AASHTO : |  |  |  |  | A-2-4 (0)
|  | -- | -- | -- | A-2-4 | -- | -- | -- | -- | -- | -- | -- | --
A-2-4
A-2-4
| A | 1
| B | 1
| C | 1
| D | 1
| 0.215 | 0 |  | (0)
| A | -21.8
| B | -17.7
| C | -2.165252
|  | -1.958675 |  | 0
| IG | (0)
SISTEMA DE CLASIFICACION AASHTO

## Apoyo 2 (hidden)
76.2 | 0 | 3" | 76.2 | 0 | 100 | 0 | 0 | 0 | 100 | ESPECIFICACIONES
76.2 | 100 | 2 1/2" | 63.5 | 0 | 100 | 0 | 0 | 0 | 100 | Nº Malla | Abertura mm. | Especificaciones "B" | % Que Pasa
|  | 2" | 50.6 | 0 | 100 | 895.7 | 11.68863 | 11.68863 | 88.31137 | 2" | 50.6
63.5 | 0 | 1 1/2" | 38.1 | 0 | 100 | 470.2 | 6.135978 | 17.82461 | 82.17539 | 1 1/2" | 38.1
63.5 | 100 | 1" | 25.4 | 0 | 100 | 425 | 5.546131 | 23.37074 | 76.62926 | 1" | 25.4
|  | 3/4" | 19.05 | 0 | 100 | 601.2 | 7.845491 | 31.21623 | 68.78377 | 3/4" | 19.05
50.6 | 0 | 1/2" | 12.7 | 0 | 100 | 716.2 | 9.346209 | 40.56244 | 59.43756 | 3/8" | 9.525
50.6 | 100 | 3/8" | 9.525 | 0 | 100 | 498.6 | 6.50659 | 47.06903 | 52.93097 | No4 | 4.76
|  | No4 | 4.76 | 0 | 100 | 968.2 | 12.63474 | 59.70377 | 40.29623 | 40 | 0.42
38.1 | 0 | 10 | 2 | 0 | 100 | 643.2 | 8.39358 | 68.09735 | 31.90265
38.1 | 100 | 20 | 0.84 | 0 | 100 | 326 | 4.254209 | 72.35156 | 27.64844
|  | 40 | 0.42 | 0 | 100 | 443.3 | 5.784941 | 78.1365 | 21.8635
25.4 | 0 | 50 | 0.3 | 0 | 100 | 125.11 | 1.63265 | 79.76915 | 20.23085
25.4 | 100 | 100 | 0.149 | 0 | 100 | 300.74 | 3.924573 | 83.69372 | 16.30628
|  | 200 | 0.074 | 0 | 100 | 248.1 | 3.237635 | 86.93136 | 13.06864
19.05 | 0
19.05 | 100
12.7 | 0 |  | 3" | 76.2
12.7 | 100 |  | 2 1/2" | 63.5
|  |  | 2" | 50.6
9.525 | 0 |  | 1 1/2" | 38.1
9.525 | 100 |  | 1" | 25.4
|  |  | 3/4" | 19.05
4.76 | 0 |  | 1/2" | 12.7
4.76 | 100 |  | 3/8" | 9.525
|  |  | Nº4 | 4.76
2 | 0 |  | Nº10 | 2
2 | 100 |  | Nº20 | 0.84
|  |  | Nº40 | 0.42
0.84 | 0 |  | Nº50 | 0.297
0.84 | 100 |  | Nº100 | 0.15
|  |  | Nº200 | 0.074
0.42 | 0
0.42 | 100
0.3 | 0
0.3 | 100
0.149 | 0
0.149 | 100
0.074 | 0
0.074 | 100