## Granulo
|  | CARRETERA : |  | PUNO - ILAVE
|  | TRAMO : |  | Km. 1363+000 - Km. 1413+000
|  | PROYECTO : |  | ESTUDIO DEFINITIVO PARA EL MANTENIMIENTO PERIÓDICO DE LA
CARRETERA PUNO - DESAGUADERO TRAMO PUNO - ILAVE
Análisis Mecánico por Tamizado ASTM D-422
Ubicación(Km) |  | 1382+000 Km.
Calicata |  | CDA - 8 | [5 empty] | HUMEDAD NATURAL
Muestra |  | M - 2 | [5 empty] | Sh + Tara | : | 998.6
Prof. (m) |  | 0.17 - 1.50 | [5 empty] | Ss + Tara | : | 945
Fecha |  | 2008-07-30 | [5 empty] | Tara | : | 0
Datos de Ensayo: | [7 empty] | Peso Agua | : | 53.6
Peso de muestra humeda |  | : | [5 empty] | Peso Seco | : | 945
Peso de muestra seca |  | : | 7161 |  |  |  |  | Humedad(%) | : | 5.671958
Peso de muestra lavada |  | : | 5039.207
Tamices | Abertura | Peso | %Retenido | %Retenido | % que | Especificación |  |  | PROP. FISICAS
ASTM | en mm. | Retenido | Parcial | Acumulado | Pasa
3" | 76.2 | [7 empty] | L. Líquido | : | 23.8 | 5486
2 1/2" | 63.5 | 0 |  |  | 100 |  |  |  | L. Plástico | : | 13.5316
2" | 50.6 | 0 | 0 | 0 | 100 | 100 | - | 100 | Ind. Plástico | : | 10.2684
1 1/2" | 38.1 | 143 | 1.996928 | 1.996928 | 98.00307 |  |  |  | Clas. SUCS | : | SC |  |  |  |  | 50.6 | 100 | 100
1" | 25.4 | 230 | 3.211842 | 5.20877 | 94.79123 |  |  |  | Clas. AASHTO | : | A-2-6 (0) |  |  |  |  | 9.525 | 30 | 65
3/4" | 19.05 | 272 | 3.798352 | 9.007122 | 90.99288 |  |  |  | OBSERVACIONES | [6 empty] | 4.76 | 25 | 55
1/2" | 12.7 | 205 | 2.862729 | 11.86985 | 88.13015 | [9 empty] | 23.39059 | 2 | 15 | 40
3/8" | 9.525 | 215 | 3.002374 | 14.87222 | 85.12778 | 30 | - | 65 |  |  |  | P. Grueso: | 1675 |  | 46.97957 | 0.42 | 8 | 20
Nº4 | 4.76 | 610 | 8.518363 | 23.39059 | 76.60941 | 25 | - | 55 |  |  |  | P. Fino: | 5486 |  | 29.62985 | 0.074 | 2 | 8
Nº10 | 2 | 637.9224 | 8.908286 | 32.29887 | 67.70113 | 15 | - | 40 |  |  |  | Total: | 7161 |  | 100
Nº20 | 0.84 | 593.9608 | 8.294383 | 40.59326 | 59.40674 | [6 empty] | Nº10 | 86.63 | 637.9224
Nº40 | 0.42 | 583.136 | 8.143221 | 48.73648 | 51.26352 | 8 | - | 20 |  |  |  | Nº20 | 80.66 | 593.9608
Nº50 | 0.297 | 169.5137 | 2.367179 | 51.10366 | 48.89634 | [6 empty] | Nº40 | 79.19 | 583.136 | 7161
Nº100 | 0.15 | 707.4363 | 9.879015 | 60.98267 | 39.01733 | [6 empty] | Nº50 | 23.02 | 169.5137
Nº200 | 0.074 | 672.2375 | 9.387481 | 70.37015 | 29.62985 | 2 | - | 8 |  |  |  | Nº100 | 96.07 | 707.4363
PASA |  | 2121.793 | 29.62985 | 100 | [7 empty] | Nº200 | 91.29 | 672.2375
[12 empty] | PASA | 288.14 | 2121.793
[12 empty] | Porcion | 745
Diametro efectivos
D10
[13 empty] | 0.01 | 10
[13 empty] | 0.01 | 10
[13 empty] | 0.01 | 0
Cu
[13 empty] | D30 |  | 84
[13 empty] | 0.01 | 30
[13 empty] | 0.074 | 30 | Cc
[13 empty] | 0.074 | 0 | 0.6519048
D60
[13 empty] | 0.01 | 60
[13 empty] | 0.84 | 60
[13 empty] | 0.84 | 0
OBSERVACIONES :

## L.L & L.P
|  | CARRETERA : | PUNO - ILAVE
|  | TRAMO : | Km. 1363+000 - Km. 1413+000
|  | PROYECTO : | ESTUDIO DEFINITIVO PARA EL MANTENIMIENTO PERIÓDICO DE LA
CARRETERA PUNO - DESAGUADERO TRAMO PUNO - ILAVE
Límites de Consistencia
|  |  |  | Fecha: | 2008-07-30
Ubicación(Km) | : | 1382+000 Km.
Calicata | : | CDA - 8
Muestra | : | M - 1
Prof. (m) | : | 0.17 - 1.50
Límite Líquido :
ENSAYO Nº
Nº de Golpes |  | 31 | 31 | 15 | 15
Recipiente Nº |  | 109 | 106 | 110 | 105
R + Suelo Hum. |  | 15.22 | 14.01 | 13.48 | 12.56
R + Suelo Seco |  | 13.16 | 12.2 | 11.68 | 10.94
Peso de agua |  | 2.06 | 1.81 | 1.8 | 1.62
Peso de Recip. |  | 4.34 | 4.46 | 4.43 | 4.39
Peso de S. Seco |  | 8.82 | 7.74 | 7.25 | 6.55
% de Humedad |  | 23.35601 | 23.38501 | 24.82759 | 24.73282
Límite Plástico :
ENSAYO Nº |  | 1 | 2
Recipiente Nº |  | 101 | 102
R + Suelo Hum. |  | 7.66 | 9.29
R + Suelo Seco |  | 7.25 | 8.71
Peso de agua |  | 0.41 | 0.58
Peso de Recip. |  | 4.29 | 4.32
Peso de S. Seco |  | 2.96 | 4.39
% de Humedad |  | 13.85135 | 13.21185
[6 empty] | 25 | 0
[6 empty] | 25 | 23.8 | LL
[6 empty] | 10 | 23.8 | LL
[7 empty] | 13.5316 | LP
Resultados |  |  |  | OBSERVACIONES :
Límite Líquido |  | 23.8 |  | ...................................................................
Límite Plástico |  | 13.5316 |  | ...................................................................
Ind. Plástico |  | 10.2684 |  | ...................................................................

## Proctor
| CARRETERA : | PUNO - ILAVE
| TRAMO : | Km. 1363+000 - Km. 1413+000
| PROYECTO : | ESTUDIO DEFINITIVO PARA EL MANTENIMIENTO PERIÓDICO DE LA
CARRETERA PUNO - DESAGUADERO TRAMO PUNO - ILAVE
ENSAYO DE PROCTOR MODIFICADO
Datos de muestra
Ubicación(Km) | : | 1382+000 Km.
Calicata | : | CDA - 8
Muestra | : | M - 2
Prof. (m) | : | 0.17 - 1.50
Fecha | : | 2008-07-30
Compactación
Prueba Nº |  | 1 | 2 | 3
Numero de capas |  | 5 | 5 | 5
Numero de golpes |  | 56 | 56 | 56
Peso suelo + molde (gr.) |  | 9838 | 9988 | 10002
Peso molde (gr.) |  | 5276 | 5276 | 5276
Peso suelo compactado (gr.) |  | 4562 | 4712 | 4726
Volumen del molde (cm3) |  | 2117 | 2117 | 2117
Densidad humeda (gr/cm3) |  | 2.154936 | 2.225791 | 2.232404
Humedad (%)
Tara Nº
Tara + suelo húmedo (gr.) |  | 72.56 | 66.68 | 54.92
Tara + suelo seco (gr.) |  | 69.62 | 62.95 | 51.4
Peso de agua (gr.) |  | 2.94 | 3.73 | 3.52
Peso de tara (gr.) |  | 13.5 | 13.26 | 13.62
Peso de suelo seco (gr.) |  | 56.12 | 49.69 | 37.78
Humedad (%) |  | 5.238774 | 7.506541 | 9.317099
Densidad Seca (gr/cm3) |  | 2.047664 | 2.070377 | 2.042136
Máxima Densidad Seca (gr/cm3) |  | : | 2.071
Optimo Contenido de Humedad (%) |  | : | 7.2
[5 empty] | 0 | 7.2
[5 empty] | 2.071 | 7.2
[5 empty] | 2.071 | 0

## Datos
| CARRETERA : | PUNO - ILAVE
| TRAMO : | Km. 1363+000 - Km. 1413+000
| PROYECTO : | ESTUDIO DEFINITIVO PARA EL MANTENIMIENTO PERIÓDICO DE LA
CARRETERA PUNO - DESAGUADERO TRAMO PUNO - ILAVE
ENSAYO DE LA RELACION DE SOPORTE DE CALIFORNIA (C.B.R.) ASTM D-1883
Realizado por : |  | Tec. Julio César Shahuano Dominguez
Revisado por : |  | Ing. Herly Torres Hinostroza
Fecha |  | 2008-07-30
Datos de muestra
Prog. (Km.) | : | 1382+000 Km. |  |  |  | Calicata |  | : | CDA - 8
Muestra | : | M - 2
Prof (m.) | : | 0.17 - 1.50
Máxima Densidad Seca (gr/cm3) : |  |  |  |  | 2.071
Optimo Contenido de Humedad (%) : |  |  |  |  | 7.2
Compactación | [6 empty] | Humedad (%)
Molde Nº |  |  | 10 | 6 | 12 |  | Tara Nº |  |  | 28 | 19 | 15
Número de capas |  |  | 5 | 5 | 5 |  | Tara+suelo húmedo (gr.) |  |  | 97.38 | 98.92 | 98.91
Número de golpes |  |  | 56 | 25 | 12 |  | Tara+suelo seco (gr.) |  |  | 92.99 | 94.06 | 94.06
Peso suelo + molde (gr.) |  |  | 11210 | 11196 | 11182 |  | Peso de agua (gr.) |  |  | 4.39 | 4.86 | 4.85
Peso molde (gr.) |  |  | 6562 | 6681 | 6663 |  | Peso de tara (gr.) |  |  | 32.37 | 29.2 | 30.88
Peso suelo compactado (gr.) |  |  | 4648 | 4515 | 4519 |  | Peso de suelo seco (gr.) |  |  | 60.62 | 64.86 | 63.18
Volumen del molde (cm3) |  |  | 2087 | 2105 | 2130 |  | Humedad (%) |  |  | 7.241834 | 7.493062 | 7.67648
Densidad humeda (gr/cm3) |  |  | 2.22712 | 2.144893 | 2.121596 |  | Densidad Seca (gr/cm3) |  |  | 2.076727 | 1.995378 | 1.970343 | 2029.694 | 2024.664
Aplicación de Carga
Penetración | Presión | Molde I |  | Molde II |  | Molde III
(mm.) | Patrón | Dial | Presión | Dial | Presión | Dial | Presión |  | Expansión:
| (Kg/cm2) |  | (Kg/cm2) |  | (Kg/cm2) |  | (Kg/cm2)
0.03 |  | 15 | 3.366828 | 8 | 1.795642 | 6 | 1.346731 |  | Fecha | Expansión
0.05 |  | 39 | 8.753754 | 22 | 4.938015 | 12 | 2.693463 |  |  | Molde I | Molde II | Molde III
0.08 |  | 47 | 10.5494 | 36 | 8.080388 | 22 | 4.938015 |  | 2008-07-22 | 0 | 0 | 0
0.1 | 70 | 63 | 14.14068 | 45 | 10.10049 | 32 | 7.182567 |  | 2008-07-23 | 0.22 | 0.24 | 0.26
[9 empty] | 2008-07-24 | 0.38 | 0.42 | 0.44 | 7.62
0.15 | 105 | 85 | 19.07869 | 64 | 14.36513 | 42 | 9.42712 |  | 2008-07-25 | 0.42 | 0.64 | 0.72
[9 empty] | 2008-07-26 | 0.52 | 0.72 | 0.8
0.2 |  | 94 | 21.09879 | 76 | 17.0586 | 52 | 11.67167

## Grafico CBR
|  | CARRETERA : | PUNO - ILAVE
|  | TRAMO : | Km. 1363+000 - Km. 1413+000
|  | PROYECTO : | ESTUDIO DEFINITIVO PARA EL MANTENIMIENTO PERIÓDICO DE LA
CARRETERA PUNO - DESAGUADERO TRAMO PUNO - ILAVE
ENSAYO DE LA RELACION DE SOPORTE DE CALIFORNIA (C.B.R.) ASTM D-1883
Realizado por : |  | Tec. Julio César Shahuano Dominguez
Revisado por : |  | Ing. Herly Torres Hinostroza
Fecha |  | 2008-07-30
Datos de muestra
Prog. (Km.) | : | 1382+000 Km. |  | Calicata | : | CDA - 8
Muestra | : | M - 2
Prof (m.) | : | 0.17 - 1.50
Máxima Densidad Seca (gr/cm3) : |  |  | 2.071
Optimo Contenido de Humedad (%) : |  |  | 7.2
C.B.R. (0.1")-56 GOLPES : |  | 20 | C.B.R. (0.1")-25 GOLPES : | 14.28571 |  | C.B.R. (0.1")-10 GOLPES : |  |  | 11.64286
DETERMINACION DE C.B.R.
[7 empty] | 95% DE M.D.S. : | 1.96745
[7 empty] | C.B.R. (100% M.D.S.) 0.1" : | 20 | %
[7 empty] | C.B.R. (95% M.D.S.) 01" : | 12 | %
OBSERVACIONES:
.
CBR al 100% M.D.S.
CBR al 95% M.D.S.

## Apoyo (hidden)
Penetración | Molde I | Molde II | Molde III
(mm.) | Presión | Presión | Presión
| (Kg/cm2) | (Kg/cm2) | (Kg/cm2) | Molde I | Molde II | Molde III
0 | 0 | 0 | 0
0.64 | 3.366828 | 1.795642 | 1.346731
1.27 | 8.753754 | 4.938015 | 2.693463 | 8.753754 | 4.938015 | 2.693463
1.91 | 10.5494 | 8.080388 | 4.938015 | 10.5494 | 8.080388 | 4.938015
2.54 | 14.14068 | 10.10049 | 7.182567 | 14.14068 | 10.10049 | 7.182567
5.08 | 19.07869 | 14.36513 | 9.42712
7.62 | 21.09879 | 17.0586 | 11.67167
[8 empty] | y = 4.2379x + 3.0677 | y = 4.0672x - 0.0484 | y = 3.5347x - 1.8014
|  |  | Correc | 15.3 | 11.8 | 9.8 |  | R2 = 0.9626 | R2 = 0.9856 | R2 = 1
|  |  |  | 11 | 7.2 | 11.2
|  |  |  | 2.54 | 2.5519 | 3.049633 |  |  | 0.01190008 | 0.5096331
|  |  |  | 2.54 | 2.5519 | 3.049633 |  | 2.54 | 2.5519 | 3.049633
|  |  |  | 0 | 0 | 0
|  |  |  | 0 | 0 | 0
|  |  |  | 14 | 10 | 8.15
|  |  |  | 14 | 10 | 8.15
|  |  |  | 5.798954 | 5.690169 | 6.222857
|  |  |  | 5.798954 | 5.690169 | 6.222857
|  |  |  | 0 | 0 | 0
|  |  |  | 0 | 0 | 0
45
33
C.B.R. |  |  | C.B.R.(100%) |  |  | C.B.R.(95%) |  |  | 19
2.076727 | 20 |  | 20 | 0 |  | 12 | 0
1.995378 | 14.28571 |  | 20 | 2.076727 |  | 12 | 1.972891
1.970343 | 11.64286 |  | 0 | 2.076727 |  | 0 | 1.972891

## Sucs (hidden)
SISTEMA UNIFICADO DE CLASIFICACION
N 200= | 29.63 | Cu = | 84 |  |  |  | L.L. | 23.8
N 4= | 76.61 | Cc = | 0.6519048 | CLASIFICACION SUCS | SC |  | I.P. | 10.2684
L.L.= | 23.8 | [5 empty] | CU | 84
I.P.= | 10.2684 | [5 empty] | CC | 0.6519048
DIVISIONES MAYORES |  |  | SIMBOLO DE GRUPO | NOMBRES TIPICOS | CRITERIOS DE CLASIFICACION PARA SUELOS GRANULARES |  |  | CLASIF | SIMBOLOS DOBLES | SIMBOLOS TRIPLES | CLASIFICACION | SIMBOLO
Suelos de grano grueso (mas del 50 % del material es mayor en tamaño que el tamiz No 200 | Gravas (mas de la mitad de la fracción gruesa es mayor que el tamiz No 4) | Gravas Limpias (poco o ningun fino) | GW | Gravas bien gradadas, mezclas gravosas, poco o ningun fino | Cu > 4 1 < Cc < 3 | [6 empty] | SC
|  |  | GP | Gravas pobremente gradadas,`mezclas grava-arena, pocos o ningun fino | No cumple todos los requisitos de gradadcion para GW
|  | Gravas con finos (cantidad apre- ciable de finos) | GM | Gravas limosas, mezcla grava- arena-limo | Límites de Atteberg por debajo de la linea A o Ip < 4 | A los materiales sobre la linea A con 4 < Ip < 7 se considera de frontera y se les asigna doble símbolo
|  |  | GC | Gravas arcillosas, mezcla gravo-areno- arcillosas | Límites de Atteberg por encima de la línea A ó Ip > 7
| Arenas (mas de la mitad de la fracción gruesa es menor que el tamiz No 4) | Arenas Limpias (poco o ningun fino) | SW | Arenas bien gradadas, arenas gravosas, pocos o ningun fino | Cu > 6 1 < Cc < 3
|  |  | SP | Arenas pobremente gradadas, arenas gravosas, pocos o ningun fino | No cumple todos los requisitos de gradadcion para SW
|  | Arenas con finos (cantidad apre- ciable de finos) | SM | Arenas limosas mezcla de arena-limo | Límites de Atteberg por debajo de la linea A ó Ip < 4 | Si el material está en la zona sombreada con 4 < Ip < 7 se considera de frontera y se les asigna doble símbolo
|  |  | SC | Arenas arcillosas, mezclas arena-arcilla | Límites de Atteberg por encima de la linea A ó Ip > 7 |  |  | SC |  |  | SC
Suelos de grano fino (mas del 50 % del material pasa el tamiz No 200 | limos y arcillas (Límite líquido wl<50 |  | ML | Limos inorgánicos y arena muy finas, polvo de roca, arenas finas limosas o arcillosas, o limos arcillosos con poca plasticidad | 1, Determinar el porcentaje de arenas y gravas de la curva granulometrica. 2, Dependiendo del porcentaje de fino (fracción menor que el tamiz No 200 los suelos gruesos se clasifican como sigue: Menos del 5% - GW, GP, SW, SP Mas del 12 % - GM, GC, SM, SC De 5 a 12 % - casos frontera que requieren doble símbolo
|  |  | CL | Arcillas inorganicas de plasticidad baja a media, arcillas gravosas, arcillas arenosas, arcillas limosas, arcillas magras.
|  |  | OL | Limos organicos, arcillas limosas orgánicas de baja plasticidad
| limos y arcillas (Límite líquido wl>50 |  | MH | Limos inorganicos, suelos limosos o arenosos finos micaceos o diatomaceos, suelos elasticos.
|  |  | CH | Arcillas organicas de alta plasticidad, arcillas grasas.
|  |  | OH | Arcillas organicas de plasticidad media a alta, limos orgánicos
| Suelos Altamen- te orgá- nicos |  | Pt | Turba o otros suelos altamente organicos

## Aashto (hidden)
sup
CLASIFICACION GENERAL |  | MATERIALES GRANULARES (35% O MENOS DEL TOTAL PASA EL TAMIZ NO 200) | [6 empty] | MATERIALES LIMO-ARCILLOSOS (MAS DEL 35% DEL TOTAL PASA EL TAMIZ No 200)
CLASIFICACION DE GRUPO |  | A-1 |  | A-3 | A-2 |  |  |  | A-4 | A-5 | A-6 | A-7
|  | A-1-a | A-1-b |  | A-2-4 | A-2-5 | A-2-6 | A-2-7 |  |  |  | A-7-5 | A-7-6 | 50
25.4
Porcentaje de material | [13 empty] | 25
que pasa el tamiz
No 10 | 67.7 | 50 max
No 40 | 51.3 | 30 max | 50 max | 51 min
No 200 | 29.6 | 15 max | 25 max | 10 max | 35 max | 35 max | 35 max | 35 max | 36 min | 36 min | 36 min | 36 min | 36 min
Caracteristicas de la
fraccion que pasa el
tamiz No 40
Limite líquido | 23.8 |  |  |  | 40 max | 41 min | 40 max | 41 min | 40 max | 41 min | 40 max | 41 min | 41 min
Indice plástico | 10.2684 | 6 max | 6 max | N.P. | 10 max | 10 max | 11 min | 11 min | 10 max | 10 max | 11 min | 11`min | 11`min
Indice de Grupo | 0 | 0 |  | 0 | 0 |  | 4 max |  | 8 max | 12 max | 16 max | 20 max | 20 max
|  |  | CLASIFICACION AASHTO : |  |  |  |  | A-2-6 (0)
|  | -- | -- | -- | -- | -- | A-2-6 | A-2-7 | -- | -- | -- | -- | --
A-2-6
A-2-6
| A | 1
| B | 14.6
| C | 1
| D | 0.2684018
| 0.2441867 | 0 |  | (0)
| A | -5.4
| B | -16.2
| C | 0.2684018
|  | -0.6570937 |  | 0
| IG | (0)
SISTEMA DE CLASIFICACION AASHTO

## Apoyo 2 (hidden)
76.2 | 0 | 3" | 76.2 | 0 | 100 | 0 | 0 | 0 | 100 | ESPECIFICACIONES
76.2 | 100 | 2 1/2" | 63.5 | 0 | 100 | 0 | 0 | 0 | 100 | Nº Malla | Abertura mm. | Especificaciones "B" | % Que Pasa
|  | 2" | 50.6 | 0 | 100 | 0 | 0 | 0 | 100 | 2" | 50.6
63.5 | 0 | 1 1/2" | 38.1 | 0 | 100 | 143 | 1.996928 | 1.996928 | 98.00307 | 1 1/2" | 38.1
63.5 | 100 | 1" | 25.4 | 0 | 100 | 230 | 3.211842 | 5.20877 | 94.79123 | 1" | 25.4
|  | 3/4" | 19.05 | 0 | 100 | 272 | 3.798352 | 9.007122 | 90.99288 | 3/4" | 19.05
50.6 | 0 | 1/2" | 12.7 | 0 | 100 | 205 | 2.862729 | 11.86985 | 88.13015 | 3/8" | 9.525
50.6 | 100 | 3/8" | 9.525 | 0 | 100 | 215 | 3.002374 | 14.87222 | 85.12778 | No4 | 4.76
|  | No4 | 4.76 | 0 | 100 | 610 | 8.518363 | 23.39059 | 76.60941 | 40 | 0.42
38.1 | 0 | 10 | 2 | 0 | 100 | 637.9224 | 8.908286 | 32.29887 | 67.70113
38.1 | 100 | 20 | 0.84 | 0 | 100 | 593.9608 | 8.294383 | 40.59326 | 59.40674
|  | 40 | 0.42 | 0 | 100 | 583.136 | 8.143221 | 48.73648 | 51.26352
25.4 | 0 | 50 | 0.3 | 0 | 100 | 169.5137 | 2.367179 | 51.10366 | 48.89634
25.4 | 100 | 100 | 0.149 | 0 | 100 | 707.4363 | 9.879015 | 60.98267 | 39.01733
|  | 200 | 0.074 | 0 | 100 | 672.2375 | 9.387481 | 70.37015 | 29.62985
19.05 | 0
19.05 | 100
12.7 | 0 |  | 3" | 76.2
12.7 | 100 |  | 2 1/2" | 63.5
|  |  | 2" | 50.6
9.525 | 0 |  | 1 1/2" | 38.1
9.525 | 100 |  | 1" | 25.4
|  |  | 3/4" | 19.05
4.76 | 0 |  | 1/2" | 12.7
4.76 | 100 |  | 3/8" | 9.525
|  |  | Nº4 | 4.76
2 | 0 |  | Nº10 | 2
2 | 100 |  | Nº20 | 0.84
|  |  | Nº40 | 0.42
0.84 | 0 |  | Nº50 | 0.297
0.84 | 100 |  | Nº100 | 0.15
|  |  | Nº200 | 0.074
0.42 | 0
0.42 | 100
0.3 | 0
0.3 | 100
0.149 | 0
0.149 | 100
0.074 | 0
0.074 | 100