## Granulo
|  | CARRETERA : |  | PUNO - ILAVE
|  | TRAMO : |  | Km. 1363+000 - Km. 1413+000
|  | PROYECTO : |  | ESTUDIO DEFINITIVO PARA EL MANTENIMIENTO PERIÓDICO DE LA
CARRETERA PUNO - DESAGUADERO TRAMO PUNO - ILAVE
Análisis Mecánico por Tamizado ASTM D-422
Ubicación(Km) |  | 1382+800 Km.
Calicata |  | CDA - 9 | [5 empty] | HUMEDAD NATURAL
Muestra |  | M - 1 | [5 empty] | Sh + Tara | : | 426.5
Prof. (m) |  | 0.04 - 0.24 | [5 empty] | Ss + Tara | : | 413.5
Fecha |  | 2008-07-30 | [5 empty] | Tara | : | 0
Datos de Ensayo: | [7 empty] | Peso Agua | : | 13
Peso de muestra humeda |  | : | [5 empty] | Peso Seco | : | 413.5
Peso de muestra seca |  | : | 6536 |  |  |  |  | Humedad(%) | : | 3.143894
Peso de muestra lavada |  | : | 5656.47
Tamices | Abertura | Peso | %Retenido | %Retenido | % que | Especificación |  |  | PROP. FISICAS
ASTM | en mm. | Retenido | Parcial | Acumulado | Pasa
3" | 76.2 | [7 empty] | L. Líquido | : | 22.55 | 2513
2 1/2" | 63.5 | 0 |  |  | 100 |  |  |  | L. Plástico | : | 12.79332
2" | 50.6 | 252 | 3.855569 | 3.855569 | 96.14443 | 100 | - | 100 | Ind. Plástico | : | 9.756678
1 1/2" | 38.1 | 423 | 6.471848 | 10.32742 | 89.67258 |  |  |  | Clas. SUCS | : | GC |  |  |  |  | 50.6 | 100 | 100
1" | 25.4 | 395 | 6.043452 | 16.37087 | 83.62913 |  |  |  | Clas. AASHTO | : | A-2-4 (0) |  |  |  |  | 9.525 | 30 | 65
3/4" | 19.05 | 621 | 9.501224 | 25.87209 | 74.12791 |  |  |  | OBSERVACIONES | [6 empty] | 4.76 | 25 | 55
1/2" | 12.7 | 821 | 12.5612 | 38.43329 | 61.56671 | [9 empty] | 61.55141 | 2 | 15 | 40
3/8" | 9.525 | 486 | 7.435741 | 45.86903 | 54.13097 | 30 | - | 65 |  |  |  | P. Grueso: | 4023 |  | 24.9919 | 0.42 | 8 | 20
Nº4 | 4.76 | 1025 | 15.68237 | 61.55141 | 38.44859 | 25 | - | 55 |  |  |  | P. Fino: | 2513 |  | 13.45669 | 0.074 | 2 | 8
Nº10 | 2 | 407.0381 | 6.227633 | 67.77904 | 32.22096 | 15 | - | 40 |  |  |  | Total: | 6536 |  | 100
Nº20 | 0.84 | 356.7208 | 5.457785 | 73.23683 | 26.76317 | [6 empty] | Nº10 | 99.5 | 407.0381
Nº40 | 0.42 | 401.72 | 6.146267 | 79.38309 | 20.61691 | 8 | - | 20 |  |  |  | Nº20 | 87.2 | 356.7208
Nº50 | 0.297 | 110.4525 | 1.68991 | 81.073 | 18.927 | [6 empty] | Nº40 | 98.2 | 401.72 | 6536
Nº100 | 0.15 | 258.5408 | 3.955642 | 85.02865 | 14.97135 | [6 empty] | Nº50 | 27 | 110.4525
Nº200 | 0.074 | 98.99821 | 1.51466 | 86.54331 | 13.45669 | 2 | - | 8 |  |  |  | Nº100 | 63.2 | 258.5408
PASA |  | 879.5295 | 13.45669 | 100 | [7 empty] | Nº200 | 24.2 | 98.99821
[12 empty] | PASA | 215 | 879.5295
[12 empty] | Porcion | 614.3
Diametro efectivos
D10
[13 empty] | 0.01 | 10
[13 empty] | 0.01 | 10
[13 empty] | 0.01 | 0
Cu
[13 empty] | D30 |  | 1225
[13 empty] | 0.01 | 30
[13 empty] | 1.45 | 30 | Cc
[13 empty] | 1.45 | 0 | 17.16327
D60
[13 empty] | 0.01 | 60
[13 empty] | 12.25 | 60
[13 empty] | 12.25 | 0
OBSERVACIONES :

## L.L & L.P
|  | CARRETERA : | PUNO - ILAVE
|  | TRAMO : | Km. 1363+000 - Km. 1413+000
|  | PROYECTO : | ESTUDIO DEFINITIVO PARA EL MANTENIMIENTO PERIÓDICO DE LA
CARRETERA PUNO - DESAGUADERO TRAMO PUNO - ILAVE
Límites de Consistencia
|  |  |  | Fecha: | 2008-07-30
Ubicación(Km) | : | 1382+800 Km.
Calicata | : | CDA - 9
Muestra | : | M - 1
Prof. (m) | : | 0.04 - 0.24
Límite Líquido :
ENSAYO Nº
Nº de Golpes |  | 30 | 30 | 21 | 21
Recipiente Nº |  | 174 | 176 | 165 | 162
R + Suelo Hum. |  | 16.75 | 14.95 | 12.38 | 14.39
R + Suelo Seco |  | 14.92 | 13.42 | 11.37 | 12.89
Peso de agua |  | 1.83 | 1.53 | 1.01 | 1.5
Peso de Recip. |  | 6.72 | 6.45 | 6.92 | 6.39
Peso de S. Seco |  | 8.2 | 6.97 | 4.45 | 6.5
% de Humedad |  | 22.31707 | 21.95122 | 22.69663 | 23.07692
Límite Plástico :
ENSAYO Nº |  | 1 | 2
Recipiente Nº |  | 104 | 108
R + Suelo Hum. |  | 10.87 | 10.85
R + Suelo Seco |  | 10.12 | 10.12
Peso de agua |  | 0.75 | 0.73
Peso de Recip. |  | 4.22 | 4.45
Peso de S. Seco |  | 5.9 | 5.67
% de Humedad |  | 12.71186 | 12.87478
[6 empty] | 25 | 0
[6 empty] | 25 | 22.55 | LL
[6 empty] | 10 | 22.55 | LL
[7 empty] | 12.79332 | LP
Resultados |  |  |  | OBSERVACIONES :
Límite Líquido |  | 22.55 |  | ...................................................................
Límite Plástico |  | 12.79332 |  | ...................................................................
Ind. Plástico |  | 9.756678 |  | ...................................................................

## Proctor
| CARRETERA : | PUNO - ILAVE
| TRAMO : | Km. 1363+000 - Km. 1413+000
| PROYECTO : | ESTUDIO DEFINITIVO PARA EL MANTENIMIENTO PERIÓDICO DE LA
CARRETERA PUNO - DESAGUADERO TRAMO PUNO - ILAVE
ENSAYO DE PROCTOR MODIFICADO
Datos de muestra
Ubicación(Km) | : | 1382+800 Km.
Calicata | : | CDA - 9
Muestra | : | M - 1
Prof. (m) | : | 0.04 - 0.24
Fecha | : | 2008-07-30
Compactación
Prueba Nº |  | 1 | 2 | 3
Numero de capas |  | 5 | 5 | 5
Numero de golpes |  | 56 | 56 | 56
Peso suelo + molde (gr.) |  | 9942 | 10018 | 10086
Peso molde (gr.) |  | 5276 | 5276 | 5276
Peso suelo compactado (gr.) |  | 4666 | 4742 | 4810
Volumen del molde (cm3) |  | 2117 | 2117 | 2117
Densidad humeda (gr/cm3) |  | 2.204062 | 2.239962 | 2.272083
Humedad (%)
Tara Nº
Tara + suelo húmedo (gr.) |  | 71.66 | 65.43 | 53.3
Tara + suelo seco (gr.) |  | 68.53 | 62.25 | 49.38
Peso de agua (gr.) |  | 3.13 | 3.18 | 3.92
Peso de tara (gr.) |  | 13.5 | 13.2 | 6
Peso de suelo seco (gr.) |  | 55.03 | 49.05 | 43.38
Humedad (%) |  | 5.687807 | 6.48318 | 9.036422
Densidad Seca (gr/cm3) |  | 2.085446 | 2.103583 | 2.083784
Máxima Densidad Seca (gr/cm3) |  | : | 2.11
Optimo Contenido de Humedad (%) |  | : | 7.25
[5 empty] | 0 | 7.25
[5 empty] | 2.11 | 7.25
[5 empty] | 2.11 | 0

## Datos
| CARRETERA : | PUNO - ILAVE
| TRAMO : | Km. 1363+000 - Km. 1413+000
| PROYECTO : | ESTUDIO DEFINITIVO PARA EL MANTENIMIENTO PERIÓDICO DE LA
CARRETERA PUNO - DESAGUADERO TRAMO PUNO - ILAVE
ENSAYO DE LA RELACION DE SOPORTE DE CALIFORNIA (C.B.R.) ASTM D-1883
Realizado por : |  | Tec. Julio César Shahuano Dominguez
Revisado por : |  | Ing. Herly Torres Hinostroza
Fecha |  | 2008-07-30
Datos de muestra
Prog. (Km.) | : | 1382+800 Km. |  |  |  | Calicata |  | : | CDA - 9
Muestra | : | M - 1
Prof (m.) | : | 0.04 - 0.24
Máxima Densidad Seca (gr/cm3) : |  |  |  |  | 2.11
Optimo Contenido de Humedad (%) : |  |  |  |  | 7.25
Compactación | [6 empty] | Humedad (%)
Molde Nº |  |  | 10 | 6 | 2 |  | Tara Nº |  |  | 15 | 13 | 7
Número de capas |  |  | 5 | 5 | 5 |  | Tara+suelo húmedo (gr.) |  |  | 118.42 | 116.83 | 122.59
Número de golpes |  |  | 56 | 25 | 12 |  | Tara+suelo seco (gr.) |  |  | 112.5 | 110.98 | 115.23
Peso suelo + molde (gr.) |  |  | 11287 | 11390 | 10993 |  | Peso de agua (gr.) |  |  | 5.92 | 5.85 | 7.36
Peso molde (gr.) |  |  | 6562 | 6681 | 6707 |  | Peso de tara (gr.) |  |  | 30.88 | 31.03 | 12.66
Peso suelo compactado (gr.) |  |  | 4725 | 4709 | 4286 |  | Peso de suelo seco (gr.) |  |  | 81.62 | 79.95 | 102.57
Volumen del molde (cm3) |  |  | 2087 | 2163 | 2133 |  | Humedad (%) |  |  | 7.253124 | 7.317073 | 7.175587
Densidad humeda (gr/cm3) |  |  | 2.264015 | 2.177069 | 2.009376 |  | Densidad Seca (gr/cm3) |  |  | 2.110909 | 2.028632 | 1.874845 | 2063.319 | 2111.659
Aplicación de Carga
Penetración | Presión | Molde I |  | Molde II |  | Molde III
(mm.) | Patrón | Dial | Presión | Dial | Presión | Dial | Presión |  | Expansión:
| (Kg/cm2) |  | (Kg/cm2) |  | (Kg/cm2) |  | (Kg/cm2)
0.03 |  | 52 | 11.67167 | 35 | 7.855933 | 22 | 4.938015 |  | Fecha | Expansión
0.05 |  | 105 | 23.5678 | 78 | 17.50751 | 45 | 10.10049 |  |  | Molde I | Molde II | Molde III
0.08 |  | 161 | 36.13729 | 112 | 25.13899 | 65 | 14.58959 |  | 2008-07-21 | 0 | 0 | 0
0.1 | 70 | 193 | 43.31986 | 142 | 31.87264 | 87 | 19.52761 |  | 2008-07-22 | 0.08 | 0.08 | 0.12
[9 empty] | 2008-07-23 | 0.12 | 0.1 | 0.18 | 7.62
0.15 | 105 | 245 | 54.99153 | 162 | 36.36175 | 100 | 22.44552 |  | 2008-07-24 | 0.14 | 0.13 | 0.2
[9 empty] | 2008-07-25 | 0.18 | 0.23 | 0.25
0.2 |  | 315 | 70.7034 | 172 | 38.6063 | 140 | 31.42373

## Grafico CBR
|  | CARRETERA : | PUNO - ILAVE
|  | TRAMO : | Km. 1363+000 - Km. 1413+000
|  | PROYECTO : | ESTUDIO DEFINITIVO PARA EL MANTENIMIENTO PERIÓDICO DE LA
CARRETERA PUNO - DESAGUADERO TRAMO PUNO - ILAVE
ENSAYO DE LA RELACION DE SOPORTE DE CALIFORNIA (C.B.R.) ASTM D-1883
Realizado por : |  | Tec. Julio César Shahuano Dominguez
Revisado por : |  | Ing. Herly Torres Hinostroza
Fecha |  | 2008-07-30
Datos de muestra
Prog. (Km.) | : | 1382+800 Km. |  | Calicata | : | CDA - 9
Muestra | : | M - 1
Prof (m.) | : | 0.04 - 0.24
Máxima Densidad Seca (gr/cm3) : |  |  | 2.11
Optimo Contenido de Humedad (%) : |  |  | 7.25
C.B.R. (0.1")-56 GOLPES : |  | 62.85714 | C.B.R. (0.1")-25 GOLPES : | 45.71429 |  | C.B.R. (0.1")-10 GOLPES : |  |  | 28.57143
DETERMINACION DE C.B.R.
[7 empty] | 95% DE M.D.S. : | 2.0045
[7 empty] | C.B.R. (100% M.D.S.) 0.1" : | 62.85714 | %
[7 empty] | C.B.R. (95% M.D.S.) 01" : | 42.5 | %
OBSERVACIONES:
.
CBR al 100% M.D.S.
CBR al 95% M.D.S.

## Apoyo
Penetración | Molde I | Molde II | Molde III
(mm.) | Presión | Presión | Presión
| (Kg/cm2) | (Kg/cm2) | (Kg/cm2) | Molde I | Molde II | Molde III
0 | 0 | 0 | 0
0.64 | 11.67167 | 7.855933 | 4.938015
1.27 | 23.5678 | 17.50751 | 10.10049 | 23.5678 | 17.50751 | 10.10049
1.91 | 36.13729 | 25.13899 | 14.58959 | 36.13729 | 25.13899 | 14.58959
2.54 | 43.31986 | 31.87264 | 19.52761 | 43.31986 | 31.87264 | 19.52761
5.08 | 54.99153 | 36.36175 | 22.44552
7.62 | 70.7034 | 38.6063 | 31.42373
[8 empty] | y = 17.326x + 0.9321 | y = 10.609x + 3.7148 | y = 7.4218x + 0.5882
|  |  | Correc | 15.3 | 11.8 | 9.8 |  | R2 = 0.994 | R2 = 0.9917 | R2 = 0.999
|  |  |  | 11 | 7.2 | 11.2
|  |  |  | 2.54 | 2.54 | 2.54 |  | 0 | 0 | 0
|  |  |  | 2.54 | 2.54 | 2.54 |  | 2.54 | 2.54 | 2.54
|  |  |  | 0 | 0 | 0
|  |  |  | 0 | 0 | 0
|  |  |  | 44 | 32 | 20
|  |  |  | 44 | 32 | 20
|  |  |  | 5.798954 | 5.690169 | 6.222857
|  |  |  | 5.798954 | 5.690169 | 6.222857
|  |  |  | 0 | 0 | 0
|  |  |  | 0 | 0 | 0
C.B.R. |  |  | C.B.R.(100%) |  |  | C.B.R.(95%)
2.110909 | 62.85714 |  | 62.85714 | 0 |  | 42.5 | 0
2.028632 | 45.71429 |  | 62.85714 | 2.110909 |  | 42.5 | 2.005363
1.874845 | 28.57143 |  | 0 | 2.110909 |  | 0 | 2.005363

## Sucs (hidden)
SISTEMA UNIFICADO DE CLASIFICACION
N 200= | 13.46 | Cu = | 1225 |  |  |  | L.L. | 22.55
N 4= | 38.45 | Cc = | 17.16327 | CLASIFICACION SUCS | GC |  | I.P. | 9.756678
L.L.= | 22.55 | [5 empty] | CU | 1225
I.P.= | 9.756678 | [5 empty] | CC | 17.16327
DIVISIONES MAYORES |  |  | SIMBOLO DE GRUPO | NOMBRES TIPICOS | CRITERIOS DE CLASIFICACION PARA SUELOS GRANULARES |  |  | CLASIF | SIMBOLOS DOBLES | SIMBOLOS TRIPLES | CLASIFICACION | SIMBOLO
Suelos de grano grueso (mas del 50 % del material es mayor en tamaño que el tamiz No 200 | Gravas (mas de la mitad de la fracción gruesa es mayor que el tamiz No 4) | Gravas Limpias (poco o ningun fino) | GW | Gravas bien gradadas, mezclas gravosas, poco o ningun fino | Cu > 4 1 < Cc < 3 | [6 empty] | GC
|  |  | GP | Gravas pobremente gradadas,`mezclas grava-arena, pocos o ningun fino | No cumple todos los requisitos de gradadcion para GW
|  | Gravas con finos (cantidad apre- ciable de finos) | GM | Gravas limosas, mezcla grava- arena-limo | Límites de Atteberg por debajo de la linea A o Ip < 4 | A los materiales sobre la linea A con 4 < Ip < 7 se considera de frontera y se les asigna doble símbolo
|  |  | GC | Gravas arcillosas, mezcla gravo-areno- arcillosas | Límites de Atteberg por encima de la línea A ó Ip > 7 |  |  | GC |  |  | GC
| Arenas (mas de la mitad de la fracción gruesa es menor que el tamiz No 4) | Arenas Limpias (poco o ningun fino) | SW | Arenas bien gradadas, arenas gravosas, pocos o ningun fino | Cu > 6 1 < Cc < 3
|  |  | SP | Arenas pobremente gradadas, arenas gravosas, pocos o ningun fino | No cumple todos los requisitos de gradadcion para SW
|  | Arenas con finos (cantidad apre- ciable de finos) | SM | Arenas limosas mezcla de arena-limo | Límites de Atteberg por debajo de la linea A ó Ip < 4 | Si el material está en la zona sombreada con 4 < Ip < 7 se considera de frontera y se les asigna doble símbolo
|  |  | SC | Arenas arcillosas, mezclas arena-arcilla | Límites de Atteberg por encima de la linea A ó Ip > 7
Suelos de grano fino (mas del 50 % del material pasa el tamiz No 200 | limos y arcillas (Límite líquido wl<50 |  | ML | Limos inorgánicos y arena muy finas, polvo de roca, arenas finas limosas o arcillosas, o limos arcillosos con poca plasticidad | 1, Determinar el porcentaje de arenas y gravas de la curva granulometrica. 2, Dependiendo del porcentaje de fino (fracción menor que el tamiz No 200 los suelos gruesos se clasifican como sigue: Menos del 5% - GW, GP, SW, SP Mas del 12 % - GM, GC, SM, SC De 5 a 12 % - casos frontera que requieren doble símbolo
|  |  | CL | Arcillas inorganicas de plasticidad baja a media, arcillas gravosas, arcillas arenosas, arcillas limosas, arcillas magras.
|  |  | OL | Limos organicos, arcillas limosas orgánicas de baja plasticidad
| limos y arcillas (Límite líquido wl>50 |  | MH | Limos inorganicos, suelos limosos o arenosos finos micaceos o diatomaceos, suelos elasticos.
|  |  | CH | Arcillas organicas de alta plasticidad, arcillas grasas.
|  |  | OH | Arcillas organicas de plasticidad media a alta, limos orgánicos
| Suelos Altamen- te orgá- nicos |  | Pt | Turba o otros suelos altamente organicos

## Aashto
sup
CLASIFICACION GENERAL |  | MATERIALES GRANULARES (35% O MENOS DEL TOTAL PASA EL TAMIZ NO 200) | [6 empty] | MATERIALES LIMO-ARCILLOSOS (MAS DEL 35% DEL TOTAL PASA EL TAMIZ No 200)
CLASIFICACION DE GRUPO |  | A-1 |  | A-3 | A-2 |  |  |  | A-4 | A-5 | A-6 | A-7
|  | A-1-a | A-1-b |  | A-2-4 | A-2-5 | A-2-6 | A-2-7 |  |  |  | A-7-5 | A-7-6 | 50
25.4
Porcentaje de material | [13 empty] | 25
que pasa el tamiz
No 10 | 32.2 | 50 max
No 40 | 20.6 | 30 max | 50 max | 51 min
No 200 | 13.5 | 15 max | 25 max | 10 max | 35 max | 35 max | 35 max | 35 max | 36 min | 36 min | 36 min | 36 min | 36 min
Caracteristicas de la
fraccion que pasa el
tamiz No 40
Limite líquido | 22.6 |  |  |  | 40 max | 41 min | 40 max | 41 min | 40 max | 41 min | 40 max | 41 min | 41 min
Indice plástico | 9.756678 | 6 max | 6 max | N.P. | 10 max | 10 max | 11 min | 11 min | 10 max | 10 max | 11 min | 11`min | 11`min
Indice de Grupo | 0 | 0 |  | 0 | 0 |  | 4 max |  | 8 max | 12 max | 16 max | 20 max | 20 max
|  |  | CLASIFICACION AASHTO : |  |  |  |  | A-2-4 (0)
|  | -- | -- | -- | A-2-4 | -- | -- | -- | -- | -- | -- | -- | --
A-2-4
A-2-4
| A | 1
| B | 1
| C | 1
| D | 1
| 0.215 | 0 |  | (0)
| A | -21.5
| B | -17.4
| C | -0.243322
|  | -2.377186 |  | 0
| IG | (0)
SISTEMA DE CLASIFICACION AASHTO

## Apoyo 2 (hidden)
76.2 | 0 | 3" | 76.2 | 0 | 100 | 0 | 0 | 0 | 100 | ESPECIFICACIONES
76.2 | 100 | 2 1/2" | 63.5 | 0 | 100 | 0 | 0 | 0 | 100 | Nº Malla | Abertura mm. | Especificaciones "B" | % Que Pasa
|  | 2" | 50.6 | 0 | 100 | 252 | 3.855569 | 3.855569 | 96.14443 | 2" | 50.6
63.5 | 0 | 1 1/2" | 38.1 | 0 | 100 | 423 | 6.471848 | 10.32742 | 89.67258 | 1 1/2" | 38.1
63.5 | 100 | 1" | 25.4 | 0 | 100 | 395 | 6.043452 | 16.37087 | 83.62913 | 1" | 25.4
|  | 3/4" | 19.05 | 0 | 100 | 621 | 9.501224 | 25.87209 | 74.12791 | 3/4" | 19.05
50.6 | 0 | 1/2" | 12.7 | 0 | 100 | 821 | 12.5612 | 38.43329 | 61.56671 | 3/8" | 9.525
50.6 | 100 | 3/8" | 9.525 | 0 | 100 | 486 | 7.435741 | 45.86903 | 54.13097 | No4 | 4.76
|  | No4 | 4.76 | 0 | 100 | 1025 | 15.68237 | 61.55141 | 38.44859 | 40 | 0.42
38.1 | 0 | 10 | 2 | 0 | 100 | 407.0381 | 6.227633 | 67.77904 | 32.22096
38.1 | 100 | 20 | 0.84 | 0 | 100 | 356.7208 | 5.457785 | 73.23683 | 26.76317
|  | 40 | 0.42 | 0 | 100 | 401.72 | 6.146267 | 79.38309 | 20.61691
25.4 | 0 | 50 | 0.3 | 0 | 100 | 110.4525 | 1.68991 | 81.073 | 18.927
25.4 | 100 | 100 | 0.149 | 0 | 100 | 258.5408 | 3.955642 | 85.02865 | 14.97135
|  | 200 | 0.074 | 0 | 100 | 98.99821 | 1.51466 | 86.54331 | 13.45669
19.05 | 0
19.05 | 100
12.7 | 0 |  | 3" | 76.2
12.7 | 100 |  | 2 1/2" | 63.5
|  |  | 2" | 50.6
9.525 | 0 |  | 1 1/2" | 38.1
9.525 | 100 |  | 1" | 25.4
|  |  | 3/4" | 19.05
4.76 | 0 |  | 1/2" | 12.7
4.76 | 100 |  | 3/8" | 9.525
|  |  | Nº4 | 4.76
2 | 0 |  | Nº10 | 2
2 | 100 |  | Nº20 | 0.84
|  |  | Nº40 | 0.42
0.84 | 0 |  | Nº50 | 0.297
0.84 | 100 |  | Nº100 | 0.15
|  |  | Nº200 | 0.074
0.42 | 0
0.42 | 100
0.3 | 0
0.3 | 100
0.149 | 0
0.149 | 100
0.074 | 0
0.074 | 100