## Granulo
|  | CARRETERA : |  | PUNO - ILAVE
|  | TRAMO : |  | Km. 1363+000 - Km. 1413+000
|  | PROYECTO : |  | ESTUDIO DEFINITIVO PARA EL MANTENIMIENTO PERIÓDICO DE LA
CARRETERA PUNO - DESAGUADERO TRAMO PUNO - ILAVE
Análisis Mecánico por Tamizado ASTM D-422
Ubicación(Km) |  | 1382+800 Km.
Calicata |  | CDA - 9 | [5 empty] | HUMEDAD NATURAL
Muestra |  | M - 2 | [5 empty] | Sh + Tara | : | 407.76
Prof. (m) |  | 0.24 - 1.00 | [5 empty] | Ss + Tara | : | 385
Fecha |  | 2008-07-30 | [5 empty] | Tara | : | 0
Datos de Ensayo: | [7 empty] | Peso Agua | : | 22.76
Peso de muestra humeda |  | : | [5 empty] | Peso Seco | : | 385
Peso de muestra seca |  | : | 6531 |  |  |  |  | Humedad(%) | : | 5.911688
Peso de muestra lavada |  | : | 5371.993
Tamices | Abertura | Peso | %Retenido | %Retenido | % que | Especificación |  |  | PROP. FISICAS
ASTM | en mm. | Retenido | Parcial | Acumulado | Pasa
3" | 76.2 | [7 empty] | L. Líquido | : | 22.6 | 3180
2 1/2" | 63.5 | 0 |  |  | 100 |  |  |  | L. Plástico | : | 14.20613
2" | 50.6 | 1028 | 15.74032 | 15.74032 | 84.25968 | 100 | - | 100 | Ind. Plástico | : | 8.393872
1 1/2" | 38.1 | 305 | 4.670035 | 20.41035 | 79.58965 |  |  |  | Clas. SUCS | : | GC |  |  |  |  | 50.6 | 100 | 100
1" | 25.4 | 312 | 4.777216 | 25.18757 | 74.81243 |  |  |  | Clas. AASHTO | : | A-2-4 (0) |  |  |  |  | 9.525 | 30 | 65
3/4" | 19.05 | 315 | 4.823151 | 30.01072 | 69.98928 |  |  |  | OBSERVACIONES | [6 empty] | 4.76 | 25 | 55
1/2" | 12.7 | 398 | 6.094013 | 36.10473 | 63.89527 | [9 empty] | 51.30914 | 2 | 15 | 40
3/8" | 9.525 | 303 | 4.639412 | 40.74414 | 59.25586 | 30 | - | 65 |  |  |  | P. Grueso: | 3351 |  | 30.94462 | 0.42 | 8 | 20
Nº4 | 4.76 | 690 | 10.565 | 51.30914 | 48.69086 | 25 | - | 55 |  |  |  | P. Fino: | 3180 |  | 17.74624 | 0.074 | 2 | 8
Nº10 | 2 | 587.5979 | 8.997059 | 60.3062 | 39.6938 | 15 | - | 40 |  |  |  | Total: | 6531 |  | 100
Nº20 | 0.84 | 358.2249 | 5.484994 | 65.79119 | 34.20881 | [6 empty] | Nº10 | 71.14 | 587.5979
Nº40 | 0.42 | 356.7382 | 5.462229 | 71.25342 | 28.74658 | 8 | - | 20 |  |  |  | Nº20 | 43.37 | 358.2249
Nº50 | 0.297 | 83.50597 | 1.278609 | 72.53203 | 27.46797 | [6 empty] | Nº40 | 43.19 | 356.7382 | 6531
Nº100 | 0.15 | 303.0499 | 4.640176 | 77.17221 | 22.82779 | [6 empty] | Nº50 | 10.11 | 83.50597
Nº200 | 0.074 | 331.8764 | 5.081555 | 82.25376 | 17.74624 | 2 | - | 8 |  |  |  | Nº100 | 36.69 | 303.0499
PASA |  | 1159.007 | 17.74624 | 100 | [7 empty] | Nº200 | 40.18 | 331.8764
[12 empty] | PASA | 140.32 | 1159.007
[12 empty] | Porcion | 385
Diametro efectivos
D10
[13 empty] | 0.01 | 10
[13 empty] | 0.02 | 10
[13 empty] | 0.02 | 0
Cu
[13 empty] | D30 |  | 512.5
[13 empty] | 0.01 | 30
[13 empty] | 0.47 | 30 | Cc
[13 empty] | 0.47 | 0 | 1.077561
D60
[13 empty] | 0.01 | 60
[13 empty] | 10.25 | 60
[13 empty] | 10.25 | 0
OBSERVACIONES :

## L.L & L.P
|  | CARRETERA : | PUNO - ILAVE
|  | TRAMO : | Km. 1363+000 - Km. 1413+000
|  | PROYECTO : | ESTUDIO DEFINITIVO PARA EL MANTENIMIENTO PERIÓDICO DE LA
CARRETERA PUNO - DESAGUADERO TRAMO PUNO - ILAVE
Límites de Consistencia
|  |  |  | Fecha: | 2008-07-30
Ubicación(Km) | : | 1382+800 Km.
Calicata | : | CDA - 9
Muestra | : | M - 1
Prof. (m) | : | 0.24 - 1.00
Límite Líquido :
ENSAYO Nº |  | 1 | 2 | 3 | 4
Nº de Golpes |  | 38 | 38 | 16 | 16
Recipiente Nº |  | 172 | 165 | 166 | 167
R + Suelo Hum. |  | 17.69 | 17.51 | 16.72 | 18.86
R + Suelo Seco |  | 15.84 | 15.6 | 14.88 | 16.48
Peso de agua |  | 1.85 | 1.91 | 1.84 | 2.38
Peso de Recip. |  | 6.78 | 6.92 | 6.93 | 6.87
Peso de S. Seco |  | 9.06 | 8.68 | 7.95 | 9.61
% de Humedad |  | 20.41943 | 22.00461 | 23.14465 | 24.76587
Límite Plástico :
ENSAYO Nº |  | 1 | 2
Recipiente Nº |  | 176 | 177
R + Suelo Hum. |  | 10.55 | 10.62
R + Suelo Seco |  | 10.04 | 10.11
Peso de agua |  | 0.51 | 0.51
Peso de Recip. |  | 6.45 | 6.52
Peso de S. Seco |  | 3.59 | 3.59
% de Humedad |  | 14.20613 | 14.20613
[6 empty] | 25 | 0
[6 empty] | 25 | 22.6 | LL
[6 empty] | 10 | 22.6 | LL
[7 empty] | 14.20613 | LP
Resultados |  |  |  | OBSERVACIONES :
Límite Líquido |  | 22.6 |  | ...................................................................
Límite Plástico |  | 14.20613 |  | ...................................................................
Ind. Plástico |  | 8.393872 |  | ...................................................................

## Proctor
| CARRETERA : | PUNO - ILAVE
| TRAMO : | Km. 1363+000 - Km. 1413+000
| PROYECTO : | ESTUDIO DEFINITIVO PARA EL MANTENIMIENTO PERIÓDICO DE LA
CARRETERA PUNO - DESAGUADERO TRAMO PUNO - ILAVE
ENSAYO DE PROCTOR MODIFICADO
Datos de muestra
Ubicación(Km) | : | 1382+800 Km.
Calicata | : | CDA - 9
Muestra | : | M - 2
Prof. (m) | : | 0.24 - 1.00
Fecha | : | 2008-07-30
Compactación
Prueba Nº |  | 1 | 2 | 3 | 3
Numero de capas |  | 5 | 5 | 5 | 5
Numero de golpes |  | 56 | 56 | 56 | 56
Peso suelo + molde (gr.) |  | 9902 | 10100 | 10135 | 10095
Peso molde (gr.) |  | 5276 | 5276 | 5276 | 5276
Peso suelo compactado (gr.) |  | 4626 | 4824 | 4859 | 4819
Volumen del molde (cm3) |  | 2117 | 2117 | 2117 | 2117
Densidad humeda (gr/cm3) |  | 2.185168 | 2.278696 | 2.295229 | 2.276334
Humedad (%)
Tara Nº
Tara + suelo húmedo (gr.) |  | 66.7 | 58.9 | 51.3 | 51.7
Tara + suelo seco (gr.) |  | 64 | 55.7 | 48.15 | 48.15
Peso de agua (gr.) |  | 2.7 | 3.2 | 3.15 | 3.55
Peso de tara (gr.) |  | 7 | 7.1 | 6.8 | 7.8
Peso de suelo seco (gr.) |  | 57 | 48.6 | 41.35 | 40.35
Humedad (%) |  | 4.736842 | 6.584362 | 7.617896 | 8.798017
Densidad Seca (gr/cm3) |  | 2.086341 | 2.137927 | 2.132758 | 2.092257
Máxima Densidad Seca (gr/cm3) |  | : | 2.139
Optimo Contenido de Humedad (%) |  | : | 7
[6 empty] | 0 | 7
[6 empty] | 2.139 | 7
[6 empty] | 2.139 | 0

## Datos
| CARRETERA : | PUNO - ILAVE
| TRAMO : | Km. 1363+000 - Km. 1413+000
| PROYECTO : | ESTUDIO DEFINITIVO PARA EL MANTENIMIENTO PERIÓDICO DE LA
CARRETERA PUNO - DESAGUADERO TRAMO PUNO - ILAVE
ENSAYO DE LA RELACION DE SOPORTE DE CALIFORNIA (C.B.R.) ASTM D-1883
Realizado por : |  | Tec. Julio César Shahuano Dominguez
Revisado por : |  | Ing. Herly Torres Hinostroza
Fecha |  | 2008-07-30
Datos de muestra
Prog. (Km.) | : | 1382+800 Km. |  |  |  | Calicata |  | : | CDA - 9
Muestra | : | M - 2
Prof (m.) | : | 0.24 - 1.00
Máxima Densidad Seca (gr/cm3) : |  |  |  |  | 2.139
Optimo Contenido de Humedad (%) : |  |  |  |  | 7
Compactación | [6 empty] | Humedad (%)
Molde Nº |  |  | 7 | 8 | 9 |  | Tara Nº |  |  | 15 | 16 | 17
Número de capas |  |  | 5 | 5 | 5 |  | Tara+suelo húmedo (gr.) |  |  | 125.6 | 123.45 | 145.2
Número de golpes |  |  | 56 | 25 | 12 |  | Tara+suelo seco (gr.) |  |  | 119.4 | 117.5 | 137.75
Peso suelo + molde (gr.) |  |  | 11449 | 11160 | 11071 |  | Peso de agua (gr.) |  |  | 6.2 | 5.95 | 7.45
Peso molde (gr.) |  |  | 6581 | 6571 | 6609 |  | Peso de tara (gr.) |  |  | 30.88 | 31.28 | 31.22
Peso suelo compactado (gr.) |  |  | 4868 | 4589 | 4462 |  | Peso de suelo seco (gr.) |  |  | 88.52 | 86.22 | 106.53
Volumen del molde (cm3) |  |  | 2131 | 2115 | 2128 |  | Humedad (%) |  |  | 7.004067 | 6.900951 | 6.993335
Densidad humeda (gr/cm3) |  |  | 2.284374 | 2.16974 | 2.096805 |  | Densidad Seca (gr/cm3) |  |  | 2.134847 | 2.029673 | 1.959752 | 2125.764 | 2057.848
Aplicación de Carga
Penetración | Presión | Molde I |  | Molde II |  | Molde III
(mm.) | Patrón | Dial | Presión | Dial | Presión | Dial | Presión |  | Expansión:
| (Kg/cm2) |  | (Kg/cm2) |  | (Kg/cm2) |  | (Kg/cm2)
0.03 |  | 54 | 12.12058 | 35 | 7.855933 | 20 | 4.489105 |  | Fecha | Expansión
0.05 |  | 116 | 26.03681 | 74 | 16.60969 | 42 | 9.42712 |  |  | Molde I | Molde II | Molde III
0.08 |  | 161 | 36.13729 | 105 | 23.5678 | 62 | 13.91622 |  | 2008-08-16 | 0 | 0 | 0
0.1 | 70 | 212 | 47.58451 | 133 | 29.85255 | 76 | 17.0586 |  | 2008-08-17 | 0.16 | 0.16 | 0.2
[9 empty] | 2008-08-18 | 0.24 | 0.24 | 0.28 | 7.62
0.15 | 105 | 271 | 60.82737 | 176 | 39.50412 | 95 | 21.32325 |  | 2008-08-19 | 0.3 | 0.3 | 0.32
[9 empty] | 2008-08-20 | 0.32 | 0.32 | 0.36
0.2 |  | 333 | 74.74359 | 218 | 48.93124 | 115 | 25.81235

## Grafico CBR
|  | CARRETERA : | PUNO - ILAVE
|  | TRAMO : | Km. 1363+000 - Km. 1413+000
|  | PROYECTO : | ESTUDIO DEFINITIVO PARA EL MANTENIMIENTO PERIÓDICO DE LA
CARRETERA PUNO - DESAGUADERO TRAMO PUNO - ILAVE
ENSAYO DE LA RELACION DE SOPORTE DE CALIFORNIA (C.B.R.) ASTM D-1883
Realizado por : |  | Tec. Julio César Shahuano Dominguez
Revisado por : |  | Ing. Herly Torres Hinostroza
Fecha |  | 2008-07-30
Datos de muestra
Prog. (Km.) | : | 1382+800 Km. |  | Calicata | : | CDA - 9
Muestra | : | M - 2
Prof (m.) | : | 0.24 - 1.00
Máxima Densidad Seca (gr/cm3) : |  |  | 2.139
Optimo Contenido de Humedad (%) : |  |  | 7
C.B.R. (0.1")-56 GOLPES : |  | 66.85714 | C.B.R. (0.1")-25 GOLPES : | 42.85714 |  | C.B.R. (0.1")-10 GOLPES : |  |  | 24.28571
DETERMINACION DE C.B.R.
[7 empty] | 95% DE M.D.S. : | 2.03205
[7 empty] | C.B.R. (100% M.D.S.) 0.1" : | 66.85714 | %
[7 empty] | C.B.R. (95% M.D.S.) 01" : | 42.49 | %
OBSERVACIONES:
.
CBR al 100% M.D.S.
CBR al 95% M.D.S.

## Apoyo (hidden)
Penetración | Molde I | Molde II | Molde III
(mm.) | Presión | Presión | Presión
| (Kg/cm2) | (Kg/cm2) | (Kg/cm2) | Molde I | Molde II | Molde III
0 | 0 | 0 | 0
0.64 | 12.12058 | 7.855933 | 4.489105
1.27 | 26.03681 | 16.60969 | 9.42712 | 26.03681 | 16.60969 | 9.42712
1.91 | 36.13729 | 23.5678 | 13.91622 | 36.13729 | 23.5678 | 13.91622
2.54 | 47.58451 | 29.85255 | 17.0586 | 47.58451 | 29.85255 | 17.0586
5.08 | 60.82737 | 39.50412 | 21.32325
7.62 | 74.74359 | 48.93124 | 25.81235
[8 empty] | y = 16.964x + 4.2423 | y = 10.429x + 3.4594 | y = 1.2376x + 0.7079
|  |  | Correc | 15.3 | 11.8 | 9.8 |  | R2 = 0.9984 | R2 = 0.9994 | R2 = 0.994
|  |  |  | 11 | 7.2 | 11.2
|  |  |  | 2.54 | 2.54 | 2.54 |  | 0 | 0 | 0
|  |  |  | 2.54 | 2.54 | 2.54 |  | 2.54 | 2.54 | 2.54
|  |  |  | 0 | 0 | 0 |  | 46.8 | 30 | 17
|  |  |  | 0 | 0 | 0
|  |  |  | 46.8 | 30 | 17
|  |  |  | 46.8 | 30 | 17
|  |  |  | 5.798954 | 5.690169 | 6.222857
|  |  |  | 5.798954 | 5.690169 | 6.222857
|  |  |  | 0 | 0 | 0
|  |  |  | 0 | 0 | 0
45
33
C.B.R. |  |  | C.B.R.(100%) |  |  | C.B.R.(95%) |  |  | 19
2.134847 | 66.85714 |  | 66.85714 | 0 |  | 42.49 | 0
2.029673 | 42.85714 |  | 66.85714 | 2.134847 |  | 42.49 | 2.028105
1.959752 | 24.28571 |  | 0 | 2.134847 |  | 0 | 2.028105

## Sucs (hidden)
SISTEMA UNIFICADO DE CLASIFICACION
N 200= | 17.75 | Cu = | 512.5 |  |  |  | L.L. | 22.6
N 4= | 48.69 | Cc = | 1.077561 | CLASIFICACION SUCS | GC |  | I.P. | 8.393872
L.L.= | 22.6 | [5 empty] | CU | 512.5
I.P.= | 8.393872 | [5 empty] | CC | 1.077561
DIVISIONES MAYORES |  |  | SIMBOLO DE GRUPO | NOMBRES TIPICOS | CRITERIOS DE CLASIFICACION PARA SUELOS GRANULARES |  |  | CLASIF | SIMBOLOS DOBLES | SIMBOLOS TRIPLES | CLASIFICACION | SIMBOLO
Suelos de grano grueso (mas del 50 % del material es mayor en tamaño que el tamiz No 200 | Gravas (mas de la mitad de la fracción gruesa es mayor que el tamiz No 4) | Gravas Limpias (poco o ningun fino) | GW | Gravas bien gradadas, mezclas gravosas, poco o ningun fino | Cu > 4 1 < Cc < 3 | [6 empty] | GC
|  |  | GP | Gravas pobremente gradadas,`mezclas grava-arena, pocos o ningun fino | No cumple todos los requisitos de gradadcion para GW
|  | Gravas con finos (cantidad apre- ciable de finos) | GM | Gravas limosas, mezcla grava- arena-limo | Límites de Atteberg por debajo de la linea A o Ip < 4 | A los materiales sobre la linea A con 4 < Ip < 7 se considera de frontera y se les asigna doble símbolo
|  |  | GC | Gravas arcillosas, mezcla gravo-areno- arcillosas | Límites de Atteberg por encima de la línea A ó Ip > 7 |  |  | GC |  |  | GC
| Arenas (mas de la mitad de la fracción gruesa es menor que el tamiz No 4) | Arenas Limpias (poco o ningun fino) | SW | Arenas bien gradadas, arenas gravosas, pocos o ningun fino | Cu > 6 1 < Cc < 3
|  |  | SP | Arenas pobremente gradadas, arenas gravosas, pocos o ningun fino | No cumple todos los requisitos de gradadcion para SW
|  | Arenas con finos (cantidad apre- ciable de finos) | SM | Arenas limosas mezcla de arena-limo | Límites de Atteberg por debajo de la linea A ó Ip < 4 | Si el material está en la zona sombreada con 4 < Ip < 7 se considera de frontera y se les asigna doble símbolo
|  |  | SC | Arenas arcillosas, mezclas arena-arcilla | Límites de Atteberg por encima de la linea A ó Ip > 7
Suelos de grano fino (mas del 50 % del material pasa el tamiz No 200 | limos y arcillas (Límite líquido wl<50 |  | ML | Limos inorgánicos y arena muy finas, polvo de roca, arenas finas limosas o arcillosas, o limos arcillosos con poca plasticidad | 1, Determinar el porcentaje de arenas y gravas de la curva granulometrica. 2, Dependiendo del porcentaje de fino (fracción menor que el tamiz No 200 los suelos gruesos se clasifican como sigue: Menos del 5% - GW, GP, SW, SP Mas del 12 % - GM, GC, SM, SC De 5 a 12 % - casos frontera que requieren doble símbolo
|  |  | CL | Arcillas inorganicas de plasticidad baja a media, arcillas gravosas, arcillas arenosas, arcillas limosas, arcillas magras.
|  |  | OL | Limos organicos, arcillas limosas orgánicas de baja plasticidad
| limos y arcillas (Límite líquido wl>50 |  | MH | Limos inorganicos, suelos limosos o arenosos finos micaceos o diatomaceos, suelos elasticos.
|  |  | CH | Arcillas organicas de alta plasticidad, arcillas grasas.
|  |  | OH | Arcillas organicas de plasticidad media a alta, limos orgánicos
| Suelos Altamen- te orgá- nicos |  | Pt | Turba o otros suelos altamente organicos

## Aashto (hidden)
sup
CLASIFICACION GENERAL |  | MATERIALES GRANULARES (35% O MENOS DEL TOTAL PASA EL TAMIZ NO 200) | [6 empty] | MATERIALES LIMO-ARCILLOSOS (MAS DEL 35% DEL TOTAL PASA EL TAMIZ No 200)
CLASIFICACION DE GRUPO |  | A-1 |  | A-3 | A-2 |  |  |  | A-4 | A-5 | A-6 | A-7
|  | A-1-a | A-1-b |  | A-2-4 | A-2-5 | A-2-6 | A-2-7 |  |  |  | A-7-5 | A-7-6 | 50
25.4
Porcentaje de material | [13 empty] | 25
que pasa el tamiz
No 10 | 39.7 | 50 max
No 40 | 28.7 | 30 max | 50 max | 51 min
No 200 | 17.7 | 15 max | 25 max | 10 max | 35 max | 35 max | 35 max | 35 max | 36 min | 36 min | 36 min | 36 min | 36 min
Caracteristicas de la
fraccion que pasa el
tamiz No 40
Limite líquido | 22.6 |  |  |  | 40 max | 41 min | 40 max | 41 min | 40 max | 41 min | 40 max | 41 min | 41 min
Indice plástico | 8.393872 | 6 max | 6 max | N.P. | 10 max | 10 max | 11 min | 11 min | 10 max | 10 max | 11 min | 11`min | 11`min
Indice de Grupo | 0 | 0 |  | 0 | 0 |  | 4 max |  | 8 max | 12 max | 16 max | 20 max | 20 max
|  |  | CLASIFICACION AASHTO : |  |  |  |  | A-2-4 (0)
|  | -- | -- | -- | A-2-4 | -- | -- | -- | -- | -- | -- | -- | --
A-2-4
A-2-4
| A | 1
| B | 2.7
| C | 1
| D | 1
| 0.232 | 0 |  | (0)
| A | -17.3
| B | -17.4
| C | -1.606128
|  | -1.67704 |  | 0
| IG | (0)
SISTEMA DE CLASIFICACION AASHTO

## Apoyo 2 (hidden)
76.2 | 0 | 3" | 76.2 | 0 | 100 | 0 | 0 | 0 | 100 | ESPECIFICACIONES
76.2 | 100 | 2 1/2" | 63.5 | 0 | 100 | 0 | 0 | 0 | 100 | Nº Malla | Abertura mm. | Especificaciones "B" | % Que Pasa
|  | 2" | 50.6 | 0 | 100 | 1028 | 15.74032 | 15.74032 | 84.25968 | 2" | 50.6
63.5 | 0 | 1 1/2" | 38.1 | 0 | 100 | 305 | 4.670035 | 20.41035 | 79.58965 | 1 1/2" | 38.1
63.5 | 100 | 1" | 25.4 | 0 | 100 | 312 | 4.777216 | 25.18757 | 74.81243 | 1" | 25.4
|  | 3/4" | 19.05 | 0 | 100 | 315 | 4.823151 | 30.01072 | 69.98928 | 3/4" | 19.05
50.6 | 0 | 1/2" | 12.7 | 0 | 100 | 398 | 6.094013 | 36.10473 | 63.89527 | 3/8" | 9.525
50.6 | 100 | 3/8" | 9.525 | 0 | 100 | 303 | 4.639412 | 40.74414 | 59.25586 | No4 | 4.76
|  | No4 | 4.76 | 0 | 100 | 690 | 10.565 | 51.30914 | 48.69086 | 40 | 0.42
38.1 | 0 | 10 | 2 | 0 | 100 | 587.5979 | 8.997059 | 60.3062 | 39.6938
38.1 | 100 | 20 | 0.84 | 0 | 100 | 358.2249 | 5.484994 | 65.79119 | 34.20881
|  | 40 | 0.42 | 0 | 100 | 356.7382 | 5.462229 | 71.25342 | 28.74658
25.4 | 0 | 50 | 0.3 | 0 | 100 | 83.50597 | 1.278609 | 72.53203 | 27.46797
25.4 | 100 | 100 | 0.149 | 0 | 100 | 303.0499 | 4.640176 | 77.17221 | 22.82779
|  | 200 | 0.074 | 0 | 100 | 331.8764 | 5.081555 | 82.25376 | 17.74624
19.05 | 0
19.05 | 100
12.7 | 0 |  | 3" | 76.2
12.7 | 100 |  | 2 1/2" | 63.5
|  |  | 2" | 50.6
9.525 | 0 |  | 1 1/2" | 38.1
9.525 | 100 |  | 1" | 25.4
|  |  | 3/4" | 19.05
4.76 | 0 |  | 1/2" | 12.7
4.76 | 100 |  | 3/8" | 9.525
|  |  | Nº4 | 4.76
2 | 0 |  | Nº10 | 2
2 | 100 |  | Nº20 | 0.84
|  |  | Nº40 | 0.42
0.84 | 0 |  | Nº50 | 0.297
0.84 | 100 |  | Nº100 | 0.15
|  |  | Nº200 | 0.074
0.42 | 0
0.42 | 100
0.3 | 0
0.3 | 100
0.149 | 0
0.149 | 100
0.074 | 0
0.074 | 100