## Granulo
|  | CARRETERA : |  | PUNO - ILAVE
|  | TRAMO : |  | Km. 1363+000 - Km. 1413+000
|  | PROYECTO : |  | ESTUDIO DEFINITIVO PARA EL MANTENIMIENTO PERIÓDICO DE LA
CARRETERA PUNO - DESAGUADERO TRAMO PUNO - ILAVE
Análisis Mecánico por Tamizado ASTM D-422
Ubicación(Km) |  | 1383+400 Km.
Calicata |  | CDA - 10 | [5 empty] | HUMEDAD NATURAL
Muestra |  | M - 1 | [5 empty] | Sh + Tara | : | 635
Prof. (m) |  | 0.04 - 0.19 | [5 empty] | Ss + Tara | : | 614
Fecha |  | 2008-07-30 | [5 empty] | Tara | : | 0
Datos de Ensayo: | [7 empty] | Peso Agua | : | 21
Peso de muestra humeda |  | : | [5 empty] | Peso Seco | : | 614
Peso de muestra seca |  | : | 7536 |  |  |  |  | Humedad(%) | : | 3.420195
Peso de muestra lavada |  | : | 6253.003
Tamices | Abertura | Peso | %Retenido | %Retenido | % que | Especificación |  |  | PROP. FISICAS
ASTM | en mm. | Retenido | Parcial | Acumulado | Pasa
3" | 76.2 | [7 empty] | L. Líquido | : | 22.75 | 3607
2 1/2" | 63.5 | 0 |  |  | 100 |  |  |  | L. Plástico | : | 15.16645
2" | 50.6 | 263 | 3.489915 | 3.489915 | 96.51008 | 100 | - | 100 | Ind. Plástico | : | 7.583553
1 1/2" | 38.1 | 405 | 5.374204 | 8.864119 | 91.13588 |  |  |  | Clas. SUCS | : | GC |  |  |  |  | 50.6 | 100 | 100
1" | 25.4 | 413 | 5.480361 | 14.34448 | 85.65552 |  |  |  | Clas. AASHTO | : | A-2-4 (0) |  |  |  |  | 9.525 | 30 | 65
3/4" | 19.05 | 598 | 7.935244 | 22.27972 | 77.72028 |  |  |  | OBSERVACIONES | [6 empty] | 4.76 | 25 | 55
1/2" | 12.7 | 726 | 9.633758 | 31.91348 | 68.08652 | [9 empty] | 52.13641 | 2 | 15 | 40
3/8" | 9.525 | 526 | 6.97983 | 38.89331 | 61.10669 | 30 | - | 65 |  |  |  | P. Grueso: | 3929 |  | 30.83868 | 0.42 | 8 | 20
Nº4 | 4.76 | 998 | 13.2431 | 52.13641 | 47.86359 | 25 | - | 55 |  |  |  | P. Fino: | 3607 |  | 17.02491 | 0.074 | 2 | 8
Nº10 | 2 | 570.4067 | 7.569091 | 59.7055 | 40.2945 | 15 | - | 40 |  |  |  | Total: | 7536 |  | 100
Nº20 | 0.84 | 530.8184 | 7.043768 | 66.74927 | 33.25073 | [6 empty] | Nº10 | 102.3 | 570.4067
Nº40 | 0.42 | 480.636 | 6.377866 | 73.12714 | 26.87286 | 8 | - | 20 |  |  |  | Nº20 | 95.2 | 530.8184
Nº50 | 0.297 | 86.98284 | 1.154231 | 74.28137 | 25.71863 | [6 empty] | Nº40 | 86.2 | 480.636 | 7536
Nº100 | 0.15 | 403.132 | 5.349416 | 79.63078 | 20.36922 | [6 empty] | Nº50 | 15.6 | 86.98284
Nº200 | 0.074 | 252.0272 | 3.34431 | 82.97509 | 17.02491 | 2 | - | 8 |  |  |  | Nº100 | 72.3 | 403.132
PASA |  | 1282.997 | 17.02491 | 100 | [7 empty] | Nº200 | 45.2 | 252.0272
[12 empty] | PASA | 230.1 | 1282.997
[12 empty] | Porcion | 646.9
Diametro efectivos
D10
[13 empty] | 0.01 | 10
[13 empty] | 0.01 | 10
[13 empty] | 0.01 | 0
Cu
[13 empty] | D30 |  | 900
[13 empty] | 0.01 | 30
[13 empty] | 0.58 | 30 | Cc
[13 empty] | 0.58 | 0 | 3.737778
D60
[13 empty] | 0.01 | 60
[13 empty] | 9 | 60
[13 empty] | 9 | 0
OBSERVACIONES :

## L.L & L.P
|  | CARRETERA : | PUNO - ILAVE
|  | TRAMO : | Km. 1363+000 - Km. 1413+000
|  | PROYECTO : | ESTUDIO DEFINITIVO PARA EL MANTENIMIENTO PERIÓDICO DE LA
CARRETERA PUNO - DESAGUADERO TRAMO PUNO - ILAVE
Límites de Consistencia
|  |  |  | Fecha: | 2008-07-30
Ubicación(Km) | : | 1383+400 Km.
Calicata | : | CDA - 10
Muestra | : | M - 1
Prof. (m) | : | 0.04 - 0.19
Límite Líquido :
ENSAYO Nº
Nº de Golpes |  | 34 | 34 | 20 | 20
Recipiente Nº |  | 152 | 160 | 171 | 179
R + Suelo Hum. |  | 17.46 | 15.86 | 14.96 | 15.32
R + Suelo Seco |  | 15.64 | 14.32 | 13.47 | 13.59
Peso de agua |  | 1.82 | 1.54 | 1.49 | 1.73
Peso de Recip. |  | 6.75 | 7.17 | 7.12 | 6.55
Peso de S. Seco |  | 8.89 | 7.15 | 6.35 | 7.04
% de Humedad |  | 20.47244 | 21.53846 | 23.46457 | 24.57386
Límite Plástico :
ENSAYO Nº |  | 1 | 2
Recipiente Nº |  | 105 | 110
R + Suelo Hum. |  | 21.72 | 20.46
R + Suelo Seco |  | 19.46 | 18.32
Peso de agua |  | 2.26 | 2.14
Peso de Recip. |  | 4.33 | 4.42
Peso de S. Seco |  | 15.13 | 13.9
% de Humedad |  | 14.93721 | 15.39568
[6 empty] | 25 | 0
[6 empty] | 25 | 22.75 | LL
[6 empty] | 10 | 22.75 | LL
[7 empty] | 15.16645 | LP
Resultados |  |  |  | OBSERVACIONES :
Límite Líquido |  | 22.75 |  | ...................................................................
Límite Plástico |  | 15.16645 |  | ...................................................................
Ind. Plástico |  | 7.583553 |  | ...................................................................

## Proctor
| CARRETERA : | PUNO - ILAVE
| TRAMO : | Km. 1363+000 - Km. 1413+000
| PROYECTO : | ESTUDIO DEFINITIVO PARA EL MANTENIMIENTO PERIÓDICO DE LA
CARRETERA PUNO - DESAGUADERO TRAMO PUNO - ILAVE
ENSAYO DE PROCTOR MODIFICADO
Datos de muestra
Ubicación(Km) | : | 1383+400 Km.
Calicata | : | CDA - 10
Muestra | : | M - 1
Prof. (m) | : | 0.04 - 0.19
Fecha | : | 2008-07-30
Compactación
Prueba Nº |  | 1 | 2 | 3
Numero de capas |  | 5 | 5 | 5
Numero de golpes |  | 56 | 56 | 56
Peso suelo + molde (gr.) |  | 9951 | 10059 | 10046
Peso molde (gr.) |  | 5276 | 5276 | 5276
Peso suelo compactado (gr.) |  | 4675 | 4783 | 4770
Volumen del molde (cm3) |  | 2117 | 2117 | 2117
Densidad humeda (gr/cm3) |  | 2.208314 | 2.259329 | 2.253188
Humedad (%)
Tara Nº
Tara + suelo húmedo (gr.) |  | 71.52 | 72.43 | 54.75
Tara + suelo seco (gr.) |  | 68.52 | 68.25 | 51.68
Peso de agua (gr.) |  | 3 | 4.18 | 3.07
Peso de tara (gr.) |  | 13.5 | 13.2 | 14.5
Peso de suelo seco (gr.) |  | 55.02 | 55.05 | 37.18
Humedad (%) |  | 5.452563 | 7.593097 | 8.257127
Densidad Seca (gr/cm3) |  | 2.09413 | 2.099883 | 2.08133
Máxima Densidad Seca (gr/cm3) |  | : | 2.1095
Optimo Contenido de Humedad (%) |  | : | 6.75
[5 empty] | 0 | 6.75
[5 empty] | 2.1095 | 6.75
[5 empty] | 2.1095 | 0

## Datos
| CARRETERA : | PUNO - ILAVE
| TRAMO : | Km. 1363+000 - Km. 1413+000
| PROYECTO : | ESTUDIO DEFINITIVO PARA EL MANTENIMIENTO PERIÓDICO DE LA
CARRETERA PUNO - DESAGUADERO TRAMO PUNO - ILAVE
ENSAYO DE LA RELACION DE SOPORTE DE CALIFORNIA (C.B.R.) ASTM D-1883
Realizado por : |  | Tec. Julio César Shahuano Dominguez
Revisado por : |  | Ing. Herly Torres Hinostroza
Fecha |  | 2008-07-30
Datos de muestra
Prog. (Km.) | : | 1383+400 Km. |  |  |  | Calicata |  | : | CDA - 10
Muestra | : | M - 1
Prof (m.) | : | 0.04 - 0.19
Máxima Densidad Seca (gr/cm3) : |  |  |  |  | 2.1095
Optimo Contenido de Humedad (%) : |  |  |  |  | 6.75
Compactación | [6 empty] | Humedad (%)
Molde Nº |  |  | 5 | 1 | 9 |  | Tara Nº |  |  | 19 | 30 | 26
Número de capas |  |  | 5 | 5 | 5 |  | Tara+suelo húmedo (gr.) |  |  | 117.12 | 116.83 | 122.59
Número de golpes |  |  | 56 | 25 | 12 |  | Tara+suelo seco (gr.) |  |  | 111.55 | 110.98 | 115.23
Peso suelo + molde (gr.) |  |  | 11338 | 11295 | 11189 |  | Peso de agua (gr.) |  |  | 5.57 | 5.85 | 7.36
Peso molde (gr.) |  |  | 6522 | 6666 | 6663 |  | Peso de tara (gr.) |  |  | 29.2 | 33.65 | 31.98
Peso suelo compactado (gr.) |  |  | 4816 | 4629 | 4526 |  | Peso de suelo seco (gr.) |  |  | 82.35 | 77.33 | 83.25
Volumen del molde (cm3) |  |  | 2136 | 2132 | 2128 |  | Humedad (%) |  |  | 6.763813 | 7.564981 | 8.840841
Densidad humeda (gr/cm3) |  |  | 2.254682 | 2.171201 | 2.12688 |  | Densidad Seca (gr/cm3) |  |  | 2.111841 | 2.018501 | 1.954119 | 2103.057 | 2075.785
Aplicación de Carga
Penetración | Presión | Molde I |  | Molde II |  | Molde III
(mm.) | Patrón | Dial | Presión | Dial | Presión | Dial | Presión |  | Expansión:
| (Kg/cm2) |  | (Kg/cm2) |  | (Kg/cm2) |  | (Kg/cm2)
0.03 |  | 48 | 10.77385 | 36 | 8.080388 | 21 | 4.71356 |  | Fecha | Expansión
0.05 |  | 98 | 21.99661 | 77 | 17.28305 | 46 | 10.32494 |  |  | Molde I | Molde II | Molde III
0.08 |  | 158 | 35.46393 | 109 | 24.46562 | 64 | 14.36513 |  | 2008-08-21 | 0 | 0 | 0
0.1 | 70 | 186 | 41.74867 | 143 | 32.0971 | 86 | 19.30315 |  | 2008-08-22 | 0.08 | 0.08 | 0.12
[9 empty] | 2008-08-23 | 0.1 | 0.11 | 0.15 | 7.62
0.15 | 105 | 225 | 50.50243 | 164 | 36.81066 | 105 | 23.5678 |  | 2008-08-24 | 0.15 | 0.15 | 0.2
[9 empty] | 2008-08-25 | 0.2 | 0.22 | 0.25
0.2 |  | 286 | 64.1942 | 182 | 40.85085 | 138 | 30.97482

## Grafico CBR
|  | CARRETERA : | PUNO - ILAVE
|  | TRAMO : | Km. 1363+000 - Km. 1413+000
|  | PROYECTO : | ESTUDIO DEFINITIVO PARA EL MANTENIMIENTO PERIÓDICO DE LA
CARRETERA PUNO - DESAGUADERO TRAMO PUNO - ILAVE
ENSAYO DE LA RELACION DE SOPORTE DE CALIFORNIA (C.B.R.) ASTM D-1883
Realizado por : |  | Tec. Julio César Shahuano Dominguez
Revisado por : |  | Ing. Herly Torres Hinostroza
Fecha |  | 2008-07-30
Datos de muestra
Prog. (Km.) | : | 1383+400 Km. |  | Calicata | : | CDA - 10
Muestra | : | M - 1
Prof (m.) | : | 0.04 - 0.19
Máxima Densidad Seca (gr/cm3) : |  |  | 2.1095
Optimo Contenido de Humedad (%) : |  |  | 6.75
C.B.R. (0.1")-56 GOLPES : |  | 60 | C.B.R. (0.1")-25 GOLPES : | 45.71429 |  | C.B.R. (0.1")-10 GOLPES : |  |  | 27.14286
DETERMINACION DE C.B.R.
[7 empty] | 95% DE M.D.S. : | 2.004025
[7 empty] | C.B.R. (100% M.D.S.) 0.1" : | 60 | %
[7 empty] | C.B.R. (95% M.D.S.) 01" : | 43.25 | %
OBSERVACIONES:
.
CBR al 100% M.D.S.
CBR al 95% M.D.S.

## Apoyo (hidden)
Penetración | Molde I | Molde II | Molde III
(mm.) | Presión | Presión | Presión
| (Kg/cm2) | (Kg/cm2) | (Kg/cm2) | Molde I | Molde II | Molde III
0 | 0 | 0 | 0
0.64 | 10.77385 | 8.080388 | 4.71356
1.27 | 21.99661 | 17.28305 | 10.32494 | 21.99661 | 17.28305 | 10.32494
1.91 | 35.46393 | 24.46562 | 14.36513 | 35.46393 | 24.46562 | 14.36513
2.54 | 41.74867 | 32.0971 | 19.30315 | 41.74867 | 32.0971 | 19.30315
5.08 | 50.50243 | 36.81066 | 23.5678
7.62 | 64.1942 | 40.85085 | 30.97482
[8 empty] | y = 15.567x + 3.388 | y = 11.663x + 2.377 | y = 7.0675x + 1.1891
|  |  | Correc | 15.3 | 11.8 | 9.8 |  | R2 = 0.9596 | R2 = 0.9995 | R2 = 0.9961
|  |  |  | 11 | 7.2 | 11.2
|  |  |  | 2.54 | 2.54 | 2.54 |  | 0 | 0 | 0
|  |  |  | 2.54 | 2.54 | 2.54 |  | 2.54 | 2.54 | 2.54
|  |  |  | 0 | 0 | 0
|  |  |  | 0 | 0 | 0
|  |  |  | 42 | 32 | 19
|  |  |  | 42 | 32 | 19
|  |  |  | 5.798954 | 5.690169 | 6.222857
|  |  |  | 5.798954 | 5.690169 | 6.222857
|  |  |  | 0 | 0 | 0
|  |  |  | 0 | 0 | 0
C.B.R. |  |  | C.B.R.(100%) |  |  | C.B.R.(95%)
2.111841 | 60 |  | 60 | 0 |  | 43.25 | 0
2.018501 | 45.71429 |  | 60 | 2.111841 |  | 43.25 | 2.006249
1.954119 | 27.14286 |  | 0 | 2.111841 |  | 0 | 2.006249

## Sucs (hidden)
SISTEMA UNIFICADO DE CLASIFICACION
N 200= | 17.02 | Cu = | 900 |  |  |  | L.L. | 22.75
N 4= | 47.86 | Cc = | 3.737778 | CLASIFICACION SUCS | GC |  | I.P. | 7.583553
L.L.= | 22.75 | [5 empty] | CU | 900
I.P.= | 7.583553 | [5 empty] | CC | 3.737778
DIVISIONES MAYORES |  |  | SIMBOLO DE GRUPO | NOMBRES TIPICOS | CRITERIOS DE CLASIFICACION PARA SUELOS GRANULARES |  |  | CLASIF | SIMBOLOS DOBLES | SIMBOLOS TRIPLES | CLASIFICACION | SIMBOLO
Suelos de grano grueso (mas del 50 % del material es mayor en tamaño que el tamiz No 200 | Gravas (mas de la mitad de la fracción gruesa es mayor que el tamiz No 4) | Gravas Limpias (poco o ningun fino) | GW | Gravas bien gradadas, mezclas gravosas, poco o ningun fino | Cu > 4 1 < Cc < 3 | [6 empty] | GC
|  |  | GP | Gravas pobremente gradadas,`mezclas grava-arena, pocos o ningun fino | No cumple todos los requisitos de gradadcion para GW
|  | Gravas con finos (cantidad apre- ciable de finos) | GM | Gravas limosas, mezcla grava- arena-limo | Límites de Atteberg por debajo de la linea A o Ip < 4 | A los materiales sobre la linea A con 4 < Ip < 7 se considera de frontera y se les asigna doble símbolo
|  |  | GC | Gravas arcillosas, mezcla gravo-areno- arcillosas | Límites de Atteberg por encima de la línea A ó Ip > 7 |  |  | GC |  |  | GC
| Arenas (mas de la mitad de la fracción gruesa es menor que el tamiz No 4) | Arenas Limpias (poco o ningun fino) | SW | Arenas bien gradadas, arenas gravosas, pocos o ningun fino | Cu > 6 1 < Cc < 3
|  |  | SP | Arenas pobremente gradadas, arenas gravosas, pocos o ningun fino | No cumple todos los requisitos de gradadcion para SW
|  | Arenas con finos (cantidad apre- ciable de finos) | SM | Arenas limosas mezcla de arena-limo | Límites de Atteberg por debajo de la linea A ó Ip < 4 | Si el material está en la zona sombreada con 4 < Ip < 7 se considera de frontera y se les asigna doble símbolo
|  |  | SC | Arenas arcillosas, mezclas arena-arcilla | Límites de Atteberg por encima de la linea A ó Ip > 7
Suelos de grano fino (mas del 50 % del material pasa el tamiz No 200 | limos y arcillas (Límite líquido wl<50 |  | ML | Limos inorgánicos y arena muy finas, polvo de roca, arenas finas limosas o arcillosas, o limos arcillosos con poca plasticidad | 1, Determinar el porcentaje de arenas y gravas de la curva granulometrica. 2, Dependiendo del porcentaje de fino (fracción menor que el tamiz No 200 los suelos gruesos se clasifican como sigue: Menos del 5% - GW, GP, SW, SP Mas del 12 % - GM, GC, SM, SC De 5 a 12 % - casos frontera que requieren doble símbolo
|  |  | CL | Arcillas inorganicas de plasticidad baja a media, arcillas gravosas, arcillas arenosas, arcillas limosas, arcillas magras.
|  |  | OL | Limos organicos, arcillas limosas orgánicas de baja plasticidad
| limos y arcillas (Límite líquido wl>50 |  | MH | Limos inorganicos, suelos limosos o arenosos finos micaceos o diatomaceos, suelos elasticos.
|  |  | CH | Arcillas organicas de alta plasticidad, arcillas grasas.
|  |  | OH | Arcillas organicas de plasticidad media a alta, limos orgánicos
| Suelos Altamen- te orgá- nicos |  | Pt | Turba o otros suelos altamente organicos

## Aashto (hidden)
sup
CLASIFICACION GENERAL |  | MATERIALES GRANULARES (35% O MENOS DEL TOTAL PASA EL TAMIZ NO 200) | [6 empty] | MATERIALES LIMO-ARCILLOSOS (MAS DEL 35% DEL TOTAL PASA EL TAMIZ No 200)
CLASIFICACION DE GRUPO |  | A-1 |  | A-3 | A-2 |  |  |  | A-4 | A-5 | A-6 | A-7
|  | A-1-a | A-1-b |  | A-2-4 | A-2-5 | A-2-6 | A-2-7 |  |  |  | A-7-5 | A-7-6 | 50
25.4
Porcentaje de material | [13 empty] | 25
que pasa el tamiz
No 10 | 40.3 | 50 max
No 40 | 26.9 | 30 max | 50 max | 51 min
No 200 | 17 | 15 max | 25 max | 10 max | 35 max | 35 max | 35 max | 35 max | 36 min | 36 min | 36 min | 36 min | 36 min
Caracteristicas de la
fraccion que pasa el
tamiz No 40
Limite líquido | 22.8 |  |  |  | 40 max | 41 min | 40 max | 41 min | 40 max | 41 min | 40 max | 41 min | 41 min
Indice plástico | 7.583553 | 6 max | 6 max | N.P. | 10 max | 10 max | 11 min | 11 min | 10 max | 10 max | 11 min | 11`min | 11`min
Indice de Grupo | 0 | 0 |  | 0 | 0 |  | 4 max |  | 8 max | 12 max | 16 max | 20 max | 20 max
|  |  | CLASIFICACION AASHTO : |  |  |  |  | A-2-4 (0)
|  | -- | -- | -- | A-2-4 | -- | -- | -- | -- | -- | -- | -- | --
A-2-4
A-2-4
| A | 1
| B | 2
| C | 1
| D | 1
| 0.225 | 0 |  | (0)
| A | -18
| B | -17.2
| C | -2.416447
|  | -1.61704 |  | 0
| IG | (0)
SISTEMA DE CLASIFICACION AASHTO

## Apoyo 2 (hidden)
76.2 | 0 | 3" | 76.2 | 0 | 100 | 0 | 0 | 0 | 100 | ESPECIFICACIONES
76.2 | 100 | 2 1/2" | 63.5 | 0 | 100 | 0 | 0 | 0 | 100 | Nº Malla | Abertura mm. | Especificaciones "B" | % Que Pasa
|  | 2" | 50.6 | 0 | 100 | 263 | 3.489915 | 3.489915 | 96.51008 | 2" | 50.6
63.5 | 0 | 1 1/2" | 38.1 | 0 | 100 | 405 | 5.374204 | 8.864119 | 91.13588 | 1 1/2" | 38.1
63.5 | 100 | 1" | 25.4 | 0 | 100 | 413 | 5.480361 | 14.34448 | 85.65552 | 1" | 25.4
|  | 3/4" | 19.05 | 0 | 100 | 598 | 7.935244 | 22.27972 | 77.72028 | 3/4" | 19.05
50.6 | 0 | 1/2" | 12.7 | 0 | 100 | 726 | 9.633758 | 31.91348 | 68.08652 | 3/8" | 9.525
50.6 | 100 | 3/8" | 9.525 | 0 | 100 | 526 | 6.97983 | 38.89331 | 61.10669 | No4 | 4.76
|  | No4 | 4.76 | 0 | 100 | 998 | 13.2431 | 52.13641 | 47.86359 | 40 | 0.42
38.1 | 0 | 10 | 2 | 0 | 100 | 570.4067 | 7.569091 | 59.7055 | 40.2945
38.1 | 100 | 20 | 0.84 | 0 | 100 | 530.8184 | 7.043768 | 66.74927 | 33.25073
|  | 40 | 0.42 | 0 | 100 | 480.636 | 6.377866 | 73.12714 | 26.87286
25.4 | 0 | 50 | 0.3 | 0 | 100 | 86.98284 | 1.154231 | 74.28137 | 25.71863
25.4 | 100 | 100 | 0.149 | 0 | 100 | 403.132 | 5.349416 | 79.63078 | 20.36922
|  | 200 | 0.074 | 0 | 100 | 252.0272 | 3.34431 | 82.97509 | 17.02491
19.05 | 0
19.05 | 100
12.7 | 0 |  | 3" | 76.2
12.7 | 100 |  | 2 1/2" | 63.5
|  |  | 2" | 50.6
9.525 | 0 |  | 1 1/2" | 38.1
9.525 | 100 |  | 1" | 25.4
|  |  | 3/4" | 19.05
4.76 | 0 |  | 1/2" | 12.7
4.76 | 100 |  | 3/8" | 9.525
|  |  | Nº4 | 4.76
2 | 0 |  | Nº10 | 2
2 | 100 |  | Nº20 | 0.84
|  |  | Nº40 | 0.42
0.84 | 0 |  | Nº50 | 0.297
0.84 | 100 |  | Nº100 | 0.15
|  |  | Nº200 | 0.074
0.42 | 0
0.42 | 100
0.3 | 0
0.3 | 100
0.149 | 0
0.149 | 100
0.074 | 0
0.074 | 100