## Granulo
|  | CARRETERA : |  | PUNO - ILAVE
|  | TRAMO : |  | Km. 1363+000 - Km. 1413+000
|  | PROYECTO : |  | ESTUDIO DEFINITIVO PARA EL MANTENIMIENTO PERIÓDICO DE LA
CARRETERA PUNO - DESAGUADERO TRAMO PUNO - ILAVE
Análisis Mecánico por Tamizado ASTM D-422
Ubicación(Km) |  | 1383+400 Km.
Calicata |  | CDA - 10 | [5 empty] | HUMEDAD NATURAL
Muestra |  | M - 2 | [5 empty] | Sh + Tara | : | 535.5
Prof. (m) |  | 0.19 - 1.50 | [5 empty] | Ss + Tara | : | 509.5
Fecha |  | 2008-07-30 | [5 empty] | Tara | : | 0
Datos de Ensayo: | [7 empty] | Peso Agua | : | 26
Peso de muestra humeda |  | : | [5 empty] | Peso Seco | : | 509.5
Peso de muestra seca |  | : | 6831 |  |  |  |  | Humedad(%) | : | 5.103042
Peso de muestra lavada |  | : | 5611.368
Tamices | Abertura | Peso | %Retenido | %Retenido | % que | Especificación |  |  | PROP. FISICAS
ASTM | en mm. | Retenido | Parcial | Acumulado | Pasa
3" | 76.2 | [7 empty] | L. Líquido | : | 22.8 | 3417
2 1/2" | 63.5 | 0 |  |  | 100 |  |  |  | L. Plástico | : | 14.17894
2" | 50.6 | 958 | 14.0243 | 14.0243 | 85.9757 | 100 | - | 100 | Ind. Plástico | : | 8.621065
1 1/2" | 38.1 | 358 | 5.240814 | 19.26511 | 80.73489 |  |  |  | Clas. SUCS | : | GC |  |  |  |  | 50.6 | 100 | 100
1" | 25.4 | 298 | 4.362465 | 23.62758 | 76.37242 |  |  |  | Clas. AASHTO | : | A-2-4 (0) |  |  |  |  | 9.525 | 30 | 65
3/4" | 19.05 | 326 | 4.772361 | 28.39994 | 71.60006 |  |  |  | OBSERVACIONES | [6 empty] | 4.76 | 25 | 55
1/2" | 12.7 | 426 | 6.236276 | 34.63622 | 65.36378 | [9 empty] | 49.97804 | 2 | 15 | 40
3/8" | 9.525 | 328 | 4.80164 | 39.43786 | 60.56214 | 30 | - | 65 |  |  |  | P. Grueso: | 3414 |  | 32.16759 | 0.42 | 8 | 20
Nº4 | 4.76 | 720 | 10.54018 | 49.97804 | 50.02196 | 25 | - | 55 |  |  |  | P. Fino: | 3417 |  | 17.85437 | 0.074 | 2 | 8
Nº10 | 2 | 692.1534 | 10.13253 | 60.11058 | 39.88942 | 15 | - | 40 |  |  |  | Total: | 6831 |  | 100
Nº20 | 0.84 | 367.5137 | 5.380086 | 65.49066 | 34.50934 | [6 empty] | Nº10 | 85.24 | 692.1534
Nº40 | 0.42 | 343.8843 | 5.034172 | 70.52483 | 29.47517 | 8 | - | 20 |  |  |  | Nº20 | 45.26 | 367.5137
Nº50 | 0.297 | 123.7496 | 1.811589 | 72.33642 | 27.66358 | [6 empty] | Nº40 | 42.35 | 343.8843 | 6831
Nº100 | 0.15 | 302.5532 | 4.42912 | 76.76554 | 23.23446 | [6 empty] | Nº50 | 15.24 | 123.7496
Nº200 | 0.074 | 367.5137 | 5.380086 | 82.14563 | 17.85437 | 2 | - | 8 |  |  |  | Nº100 | 37.26 | 302.5532
PASA |  | 1219.632 | 17.85437 | 100 | [7 empty] | Nº200 | 45.26 | 367.5137
[12 empty] | PASA | 150.2 | 1219.632
[12 empty] | Porcion | 420.81
Diametro efectivos
D10
[13 empty] | 0.01 | 10
[13 empty] | 0.03 | 10
[13 empty] | 0.03 | 0
Cu
[13 empty] | D30 |  | 310
[13 empty] | 0.01 | 30
[13 empty] | 0.47 | 30 | Cc
[13 empty] | 0.47 | 0 | 0.7917563
D60
[13 empty] | 0.01 | 60
[13 empty] | 9.3 | 60
[13 empty] | 9.3 | 0
OBSERVACIONES :

## L.L & L.P
|  | CARRETERA : | PUNO - ILAVE
|  | TRAMO : | Km. 1363+000 - Km. 1413+000
|  | PROYECTO : | ESTUDIO DEFINITIVO PARA EL MANTENIMIENTO PERIÓDICO DE LA
CARRETERA PUNO - DESAGUADERO TRAMO PUNO - ILAVE
Límites de Consistencia
|  |  |  | Fecha: | 2008-07-30
Ubicación(Km) | : | 1383+400 Km.
Calicata | : | CDA - 10
Muestra | : | M - 1
Prof. (m) | : | 0.19 - 1.50
Límite Líquido :
ENSAYO Nº |  | 1 | 2 | 3 | 4
Nº de Golpes |  | 35 | 35 | 18 | 18
Recipiente Nº |  | 169 | 175 | 172 | 158
R + Suelo Hum. |  | 17.98 | 17.62 | 16.99 | 18.89
R + Suelo Seco |  | 16.02 | 15.65 | 14.99 | 16.48
Peso de agua |  | 1.96 | 1.97 | 2 | 2.41
Peso de Recip. |  | 6.29 | 6.56 | 6.78 | 6.87
Peso de S. Seco |  | 9.73 | 9.09 | 8.21 | 9.61
% de Humedad |  | 20.14388 | 21.67217 | 24.36054 | 25.07804
Límite Plástico :
ENSAYO Nº |  | 1 | 2
Recipiente Nº |  | 164 | 179
R + Suelo Hum. |  | 10.33 | 10.59
R + Suelo Seco |  | 9.94 | 10.09
Peso de agua |  | 0.39 | 0.5
Peso de Recip. |  | 7.2 | 6.55
Peso de S. Seco |  | 2.74 | 3.54
% de Humedad |  | 14.23358 | 14.12429
[6 empty] | 25 | 0
[6 empty] | 25 | 22.8 | LL
[6 empty] | 10 | 22.8 | LL
[7 empty] | 14.17894 | LP
Resultados |  |  |  | OBSERVACIONES :
Límite Líquido |  | 22.8 |  | ...................................................................
Límite Plástico |  | 14.17894 |  | ...................................................................
Ind. Plástico |  | 8.621065 |  | ...................................................................

## Proctor
| CARRETERA : | PUNO - ILAVE
| TRAMO : | Km. 1363+000 - Km. 1413+000
| PROYECTO : | ESTUDIO DEFINITIVO PARA EL MANTENIMIENTO PERIÓDICO DE LA
CARRETERA PUNO - DESAGUADERO TRAMO PUNO - ILAVE
ENSAYO DE PROCTOR MODIFICADO
Datos de muestra
Ubicación(Km) | : | 1383+400 Km.
Calicata | : | CDA - 10
Muestra | : | M - 2
Prof. (m) | : | 0.19 - 1.50
Fecha | : | 2008-07-30
Compactación
Prueba Nº |  | 1 | 2 | 3
Numero de capas |  | 5 | 5 | 5
Numero de golpes |  | 56 | 56 | 56
Peso suelo + molde (gr.) |  | 9905 | 10093 | 10035
Peso molde (gr.) |  | 5276 | 5276 | 5276
Peso suelo compactado (gr.) |  | 4629 | 4817 | 4759
Volumen del molde (cm3) |  | 2117 | 2117 | 2117
Densidad humeda (gr/cm3) |  | 2.186585 | 2.27539 | 2.247992
Humedad (%)
Tara Nº | [5 empty] | 58.9 | 68.7
Tara + suelo húmedo (gr.) |  | 66.87 | 68.7 | 59.1 |  | 55.7 | 65.5
Tara + suelo seco (gr.) |  | 64.23 | 65.5 | 55.95
Peso de agua (gr.) |  | 2.64 | 3.2 | 3.15 |  | 51.3 | 59.1
Peso de tara (gr.) |  | 8 | 16 | 16.5 |  | 48.15 | 55.95
Peso de suelo seco (gr.) |  | 56.23 | 49.5 | 39.45
Humedad (%) |  | 4.695003 | 6.464646 | 7.984791
Densidad Seca (gr/cm3) |  | 2.088528 | 2.137226 | 2.081768
Máxima Densidad Seca (gr/cm3) |  | : | 2.138
Optimo Contenido de Humedad (%) |  | : | 6.3
[5 empty] | 0 | 6.3
[5 empty] | 2.138 | 6.3
[5 empty] | 2.138 | 0

## Datos
| CARRETERA : | PUNO - ILAVE
| TRAMO : | Km. 1363+000 - Km. 1413+000
| PROYECTO : | ESTUDIO DEFINITIVO PARA EL MANTENIMIENTO PERIÓDICO DE LA
CARRETERA PUNO - DESAGUADERO TRAMO PUNO - ILAVE
ENSAYO DE LA RELACION DE SOPORTE DE CALIFORNIA (C.B.R.) ASTM D-1883
Realizado por : |  | Tec. Julio César Shahuano Dominguez
Revisado por : |  | Ing. Herly Torres Hinostroza
Fecha |  | 2008-07-30
Datos de muestra
Prog. (Km.) | : | 1383+400 Km. |  |  |  | Calicata |  | : | CDA - 10
Muestra | : | M - 2
Prof (m.) | : | 0.19 - 1.50
Máxima Densidad Seca (gr/cm3) : |  |  |  |  | 2.138
Optimo Contenido de Humedad (%) : |  |  |  |  | 6.3
Compactación | [6 empty] | Humedad (%)
Molde Nº |  |  | 7 | 3 | 11 |  | Tara Nº |  |  | 30 | 15 | 26
Número de capas |  |  | 5 | 5 | 5 |  | Tara+suelo húmedo (gr.) |  |  | 124.23 | 123.32 | 145.2
Número de golpes |  |  | 56 | 25 | 12 |  | Tara+suelo seco (gr.) |  |  | 118.85 | 117.62 | 137.75
Peso suelo + molde (gr.) |  |  | 11423 | 11115 | 11135 |  | Peso de agua (gr.) |  |  | 5.38 | 5.7 | 7.45
Peso molde (gr.) |  |  | 6581 | 6562 | 6564 |  | Peso de tara (gr.) |  |  | 33.65 | 30.88 | 31.98
Peso suelo compactado (gr.) |  |  | 4842 | 4553 | 4571 |  | Peso de suelo seco (gr.) |  |  | 85.2 | 86.74 | 105.77
Volumen del molde (cm3) |  |  | 2131 | 2087 | 2130 |  | Humedad (%) |  |  | 6.314554 | 6.571363 | 7.043585
Densidad humeda (gr/cm3) |  |  | 2.272173 | 2.1816 | 2.146009 |  | Densidad Seca (gr/cm3) |  |  | 2.137217 | 2.047079 | 2.0048 | 2114.41 | 2041.704
Aplicación de Carga
Penetración | Presión | Molde I |  | Molde II |  | Molde III
(mm.) | Patrón | Dial | Presión | Dial | Presión | Dial | Presión |  | Expansión:
| (Kg/cm2) |  | (Kg/cm2) |  | (Kg/cm2) |  | (Kg/cm2)
0.03 |  | 55 | 12.34504 | 36 | 8.080388 | 22 | 4.938015 |  | Fecha | Expansión
0.05 |  | 120 | 26.93463 | 76 | 17.0586 | 45 | 10.10049 |  |  | Molde I | Molde II | Molde III
0.08 |  | 168 | 37.70848 | 110 | 24.69008 | 60 | 13.46731 |  | 2008-08-11 | 0 | 0 | 0
0.1 | 70 | 225 | 50.50243 | 142 | 31.87264 | 78 | 17.50751 |  | 2008-08-12 | 0.18 | 0.16 | 0.2
[9 empty] | 2008-08-13 | 0.24 | 0.26 | 0.31 | 7.62
0.15 | 105 | 268 | 60.154 | 178 | 39.95303 | 98 | 21.99661 |  | 2008-08-14 | 0.32 | 0.33 | 0.34
[9 empty] | 2008-08-15 | 0.36 | 0.38 | 0.38
0.2 |  | 310 | 69.58112 | 215 | 48.25788 | 120 | 26.93463

## Grafico CBR
|  | CARRETERA : | PUNO - ILAVE
|  | TRAMO : | Km. 1363+000 - Km. 1413+000
|  | PROYECTO : | ESTUDIO DEFINITIVO PARA EL MANTENIMIENTO PERIÓDICO DE LA
CARRETERA PUNO - DESAGUADERO TRAMO PUNO - ILAVE
ENSAYO DE LA RELACION DE SOPORTE DE CALIFORNIA (C.B.R.) ASTM D-1883
Realizado por : |  | Tec. Julio César Shahuano Dominguez
Revisado por : |  | Ing. Herly Torres Hinostroza
Fecha |  | 2008-07-30
Datos de muestra
Prog. (Km.) | : | 1383+400 Km. |  | Calicata | : | CDA - 10
Muestra | : | M - 2
Prof (m.) | : | 0.19 - 1.50
Máxima Densidad Seca (gr/cm3) : |  |  | 2.138
Optimo Contenido de Humedad (%) : |  |  | 6.3
C.B.R. (0.1")-56 GOLPES : |  | 71.42857 | C.B.R. (0.1")-25 GOLPES : | 45.71429 |  | C.B.R. (0.1")-10 GOLPES : |  |  | 25
DETERMINACION DE C.B.R.
[7 empty] | 95% DE M.D.S. : | 2.0311
[7 empty] | C.B.R. (100% M.D.S.) 0.1" : | 71.42857 | %
[7 empty] | C.B.R. (95% M.D.S.) 01" : | 39 | %
OBSERVACIONES:
.
CBR al 100% M.D.S.
CBR al 95% M.D.S.

## Apoyo (hidden)
Penetración | Molde I | Molde II | Molde III
(mm.) | Presión | Presión | Presión
| (Kg/cm2) | (Kg/cm2) | (Kg/cm2) | Molde I | Molde II | Molde III
0 | 0 | 0 | 0
0.64 | 12.34504 | 8.080388 | 4.938015
1.27 | 26.93463 | 17.0586 | 10.10049 | 26.93463 | 17.0586 | 10.10049
1.91 | 37.70848 | 24.69008 | 13.46731 | 37.70848 | 24.69008 | 13.46731
2.54 | 50.50243 | 31.87264 | 17.50751 | 50.50243 | 31.87264 | 17.50751
5.08 | 60.154 | 39.95303 | 21.99661
7.62 | 69.58112 | 48.25788 | 26.93463
[8 empty] | y = 18.553x + 3.0079 | y = 11.665x + 2.2986 | y = 5.8308x + 2.5744
|  |  | Correc | 15.3 | 11.8 | 9.8 |  | R2 = 0.9971 | R2 = 0.9998 | R2 = 0.9968
|  |  |  | 11 | 7.2 | 11.2
|  |  |  | 2.54 | 2.54 | 2.54 |  | 0 | 0 | 0
|  |  |  | 2.54 | 2.54 | 2.54 |  | 2.54 | 2.54 | 2.54
|  |  |  | 0 | 0 | 0 |  | 50 | 32 | 17.5
|  |  |  | 0 | 0 | 0
|  |  |  | 50 | 32 | 17.5
|  |  |  | 50 | 32 | 17.5
|  |  |  | 5.798954 | 5.690169 | 6.222857
|  |  |  | 5.798954 | 5.690169 | 6.222857
|  |  |  | 0 | 0 | 0
|  |  |  | 0 | 0 | 0
45
33
C.B.R. |  |  | C.B.R.(100%) |  |  | C.B.R.(95%) |  |  | 19
2.137217 | 71.42857 |  | 71.42857 | 0 |  | 39 | 0
2.047079 | 45.71429 |  | 71.42857 | 2.137217 |  | 39 | 2.030356
2.0048 | 25 |  | 0 | 2.137217 |  | 0 | 2.030356

## Sucs (hidden)
SISTEMA UNIFICADO DE CLASIFICACION
N 200= | 17.85 | Cu = | 310 |  |  |  | L.L. | 22.8
N 4= | 50.02 | Cc = | 0.7917563 | CLASIFICACION SUCS | GC |  | I.P. | 8.621065
L.L.= | 22.8 | [5 empty] | CU | 310
I.P.= | 8.621065 | [5 empty] | CC | 0.7917563
DIVISIONES MAYORES |  |  | SIMBOLO DE GRUPO | NOMBRES TIPICOS | CRITERIOS DE CLASIFICACION PARA SUELOS GRANULARES |  |  | CLASIF | SIMBOLOS DOBLES | SIMBOLOS TRIPLES | CLASIFICACION | SIMBOLO
Suelos de grano grueso (mas del 50 % del material es mayor en tamaño que el tamiz No 200 | Gravas (mas de la mitad de la fracción gruesa es mayor que el tamiz No 4) | Gravas Limpias (poco o ningun fino) | GW | Gravas bien gradadas, mezclas gravosas, poco o ningun fino | Cu > 4 1 < Cc < 3 | [6 empty] | GC
|  |  | GP | Gravas pobremente gradadas,`mezclas grava-arena, pocos o ningun fino | No cumple todos los requisitos de gradadcion para GW
|  | Gravas con finos (cantidad apre- ciable de finos) | GM | Gravas limosas, mezcla grava- arena-limo | Límites de Atteberg por debajo de la linea A o Ip < 4 | A los materiales sobre la linea A con 4 < Ip < 7 se considera de frontera y se les asigna doble símbolo
|  |  | GC | Gravas arcillosas, mezcla gravo-areno- arcillosas | Límites de Atteberg por encima de la línea A ó Ip > 7 |  |  | GC |  |  | GC
| Arenas (mas de la mitad de la fracción gruesa es menor que el tamiz No 4) | Arenas Limpias (poco o ningun fino) | SW | Arenas bien gradadas, arenas gravosas, pocos o ningun fino | Cu > 6 1 < Cc < 3
|  |  | SP | Arenas pobremente gradadas, arenas gravosas, pocos o ningun fino | No cumple todos los requisitos de gradadcion para SW
|  | Arenas con finos (cantidad apre- ciable de finos) | SM | Arenas limosas mezcla de arena-limo | Límites de Atteberg por debajo de la linea A ó Ip < 4 | Si el material está en la zona sombreada con 4 < Ip < 7 se considera de frontera y se les asigna doble símbolo
|  |  | SC | Arenas arcillosas, mezclas arena-arcilla | Límites de Atteberg por encima de la linea A ó Ip > 7
Suelos de grano fino (mas del 50 % del material pasa el tamiz No 200 | limos y arcillas (Límite líquido wl<50 |  | ML | Limos inorgánicos y arena muy finas, polvo de roca, arenas finas limosas o arcillosas, o limos arcillosos con poca plasticidad | 1, Determinar el porcentaje de arenas y gravas de la curva granulometrica. 2, Dependiendo del porcentaje de fino (fracción menor que el tamiz No 200 los suelos gruesos se clasifican como sigue: Menos del 5% - GW, GP, SW, SP Mas del 12 % - GM, GC, SM, SC De 5 a 12 % - casos frontera que requieren doble símbolo
|  |  | CL | Arcillas inorganicas de plasticidad baja a media, arcillas gravosas, arcillas arenosas, arcillas limosas, arcillas magras.
|  |  | OL | Limos organicos, arcillas limosas orgánicas de baja plasticidad
| limos y arcillas (Límite líquido wl>50 |  | MH | Limos inorganicos, suelos limosos o arenosos finos micaceos o diatomaceos, suelos elasticos.
|  |  | CH | Arcillas organicas de alta plasticidad, arcillas grasas.
|  |  | OH | Arcillas organicas de plasticidad media a alta, limos orgánicos
| Suelos Altamen- te orgá- nicos |  | Pt | Turba o otros suelos altamente organicos

## Aashto (hidden)
sup
CLASIFICACION GENERAL |  | MATERIALES GRANULARES (35% O MENOS DEL TOTAL PASA EL TAMIZ NO 200) | [6 empty] | MATERIALES LIMO-ARCILLOSOS (MAS DEL 35% DEL TOTAL PASA EL TAMIZ No 200)
CLASIFICACION DE GRUPO |  | A-1 |  | A-3 | A-2 |  |  |  | A-4 | A-5 | A-6 | A-7
|  | A-1-a | A-1-b |  | A-2-4 | A-2-5 | A-2-6 | A-2-7 |  |  |  | A-7-5 | A-7-6 | 50
25.4
Porcentaje de material | [13 empty] | 25
que pasa el tamiz
No 10 | 39.9 | 50 max
No 40 | 29.5 | 30 max | 50 max | 51 min
No 200 | 17.9 | 15 max | 25 max | 10 max | 35 max | 35 max | 35 max | 35 max | 36 min | 36 min | 36 min | 36 min | 36 min
Caracteristicas de la
fraccion que pasa el
tamiz No 40
Limite líquido | 22.8 |  |  |  | 40 max | 41 min | 40 max | 41 min | 40 max | 41 min | 40 max | 41 min | 41 min
Indice plástico | 8.621065 | 6 max | 6 max | N.P. | 10 max | 10 max | 11 min | 11 min | 10 max | 10 max | 11 min | 11`min | 11`min
Indice de Grupo | 0 | 0 |  | 0 | 0 |  | 4 max |  | 8 max | 12 max | 16 max | 20 max | 20 max
|  |  | CLASIFICACION AASHTO : |  |  |  |  | A-2-4 (0)
|  | -- | -- | -- | A-2-4 | -- | -- | -- | -- | -- | -- | -- | --
A-2-4
A-2-4
| A | 1
| B | 2.9
| C | 1
| D | 1
| 0.234 | 0 |  | (0)
| A | -17.1
| B | -17.2
| C | -1.378935
|  | -1.713602 |  | 0
| IG | (0)
SISTEMA DE CLASIFICACION AASHTO

## Apoyo 2 (hidden)
76.2 | 0 | 3" | 76.2 | 0 | 100 | 0 | 0 | 0 | 100 | ESPECIFICACIONES
76.2 | 100 | 2 1/2" | 63.5 | 0 | 100 | 0 | 0 | 0 | 100 | Nº Malla | Abertura mm. | Especificaciones "B" | % Que Pasa
|  | 2" | 50.6 | 0 | 100 | 958 | 14.0243 | 14.0243 | 85.9757 | 2" | 50.6
63.5 | 0 | 1 1/2" | 38.1 | 0 | 100 | 358 | 5.240814 | 19.26511 | 80.73489 | 1 1/2" | 38.1
63.5 | 100 | 1" | 25.4 | 0 | 100 | 298 | 4.362465 | 23.62758 | 76.37242 | 1" | 25.4
|  | 3/4" | 19.05 | 0 | 100 | 326 | 4.772361 | 28.39994 | 71.60006 | 3/4" | 19.05
50.6 | 0 | 1/2" | 12.7 | 0 | 100 | 426 | 6.236276 | 34.63622 | 65.36378 | 3/8" | 9.525
50.6 | 100 | 3/8" | 9.525 | 0 | 100 | 328 | 4.80164 | 39.43786 | 60.56214 | No4 | 4.76
|  | No4 | 4.76 | 0 | 100 | 720 | 10.54018 | 49.97804 | 50.02196 | 40 | 0.42
38.1 | 0 | 10 | 2 | 0 | 100 | 692.1534 | 10.13253 | 60.11058 | 39.88942
38.1 | 100 | 20 | 0.84 | 0 | 100 | 367.5137 | 5.380086 | 65.49066 | 34.50934
|  | 40 | 0.42 | 0 | 100 | 343.8843 | 5.034172 | 70.52483 | 29.47517
25.4 | 0 | 50 | 0.3 | 0 | 100 | 123.7496 | 1.811589 | 72.33642 | 27.66358
25.4 | 100 | 100 | 0.149 | 0 | 100 | 302.5532 | 4.42912 | 76.76554 | 23.23446
|  | 200 | 0.074 | 0 | 100 | 367.5137 | 5.380086 | 82.14563 | 17.85437
19.05 | 0
19.05 | 100
12.7 | 0 |  | 3" | 76.2
12.7 | 100 |  | 2 1/2" | 63.5
|  |  | 2" | 50.6
9.525 | 0 |  | 1 1/2" | 38.1
9.525 | 100 |  | 1" | 25.4
|  |  | 3/4" | 19.05
4.76 | 0 |  | 1/2" | 12.7
4.76 | 100 |  | 3/8" | 9.525
|  |  | Nº4 | 4.76
2 | 0 |  | Nº10 | 2
2 | 100 |  | Nº20 | 0.84
|  |  | Nº40 | 0.42
0.84 | 0 |  | Nº50 | 0.297
0.84 | 100 |  | Nº100 | 0.15
|  |  | Nº200 | 0.074
0.42 | 0
0.42 | 100
0.3 | 0
0.3 | 100
0.149 | 0
0.149 | 100
0.074 | 0
0.074 | 100