## Granulo
|  | CARRETERA : |  | PUNO - ILAVE
|  | TRAMO : |  | Km. 1363+000 - Km. 1413+000
|  | PROYECTO : |  | ESTUDIO DEFINITIVO PARA EL MANTENIMIENTO PERIÓDICO DE LA
CARRETERA PUNO - DESAGUADERO TRAMO PUNO - ILAVE
Análisis Mecánico por Tamizado ASTM D-422
Ubicación(Km) |  | 1386+300 Km.
Calicata |  | CDA - 11 | [5 empty] | HUMEDAD NATURAL
Muestra |  | M - 1 | [5 empty] | Sh + Tara | : | 532
Prof. (m) |  | 0.04 - 0.39 | [5 empty] | Ss + Tara | : | 514.2
Fecha |  | 2008-07-30 | [5 empty] | Tara | : | 0
Datos de Ensayo: | [7 empty] | Peso Agua | : | 17.8
Peso de muestra humeda |  | : | [5 empty] | Peso Seco | : | 514.2
Peso de muestra seca |  | : | 7036 |  |  |  |  | Humedad(%) | : | 3.461688
Peso de muestra lavada |  | : | 5852.865
Tamices | Abertura | Peso | %Retenido | %Retenido | % que | Especificación |  |  | PROP. FISICAS
ASTM | en mm. | Retenido | Parcial | Acumulado | Pasa
3" | 76.2 | [7 empty] | L. Líquido | : | 23.7 | 4450
2 1/2" | 63.5 | 0 |  |  | 100 |  |  |  | L. Plástico | : | 14.18437
2" | 50.6 | 450 | 6.395679 | 6.395679 | 93.60432 | 100 | - | 100 | Ind. Plástico | : | 9.515627
1 1/2" | 38.1 | 270 | 3.837408 | 10.23309 | 89.76691 |  |  |  | Clas. SUCS | : | SC |  |  |  |  | 50.6 | 100 | 100
1" | 25.4 | 260 | 3.695281 | 13.92837 | 86.07163 |  |  |  | Clas. AASHTO | : | A-2-4 (0) |  |  |  |  | 9.525 | 30 | 65
3/4" | 19.05 | 420 | 5.969301 | 19.89767 | 80.10233 |  |  |  | OBSERVACIONES | [6 empty] | 4.76 | 25 | 55
1/2" | 12.7 | 450 | 6.395679 | 26.29335 | 73.70665 | [9 empty] | 36.75384 | 2 | 15 | 40
3/8" | 9.525 | 480 | 6.822058 | 33.11541 | 66.88459 | 30 | - | 65 |  |  |  | P. Grueso: | 2586 |  | 46.43071 | 0.42 | 8 | 20
Nº4 | 4.76 | 256 | 3.638431 | 36.75384 | 63.24616 | 25 | - | 55 |  |  |  | P. Fino: | 4450 |  | 16.81545 | 0.074 | 2 | 8
Nº10 | 2 | 953.5714 | 13.55275 | 50.30659 | 49.69341 | 15 | - | 40 |  |  |  | Total: | 7036 |  | 100
Nº20 | 0.84 | 659.2593 | 9.369802 | 59.67639 | 40.32361 | [6 empty] | Nº10 | 162 | 953.5714
Nº40 | 0.42 | 500.3307 | 7.11101 | 66.7874 | 33.2126 | 8 | - | 20 |  |  |  | Nº20 | 112 | 659.2593
Nº50 | 0.297 | 264.881 | 3.764653 | 70.55205 | 29.44795 | [6 empty] | Nº40 | 85 | 500.3307 | 7036
Nº100 | 0.15 | 364.9471 | 5.186855 | 75.73891 | 24.26109 | [6 empty] | Nº50 | 45 | 264.881
Nº200 | 0.074 | 523.8757 | 7.445646 | 83.18455 | 16.81545 | 2 | - | 8 |  |  |  | Nº100 | 62 | 364.9471
PASA |  | 1183.135 | 16.81545 | 100 | [7 empty] | Nº200 | 89 | 523.8757
[12 empty] | PASA | 201 | 1183.135
[12 empty] | Porcion | 756
Diametro efectivos
D10
[13 empty] | 0.01 | 10
[13 empty] | 0.04 | 10
[13 empty] | 0.04 | 0
Cu
[13 empty] | D30 |  | 100
[13 empty] | 0.01 | 30
[13 empty] | 0.3 | 30 | Cc
[13 empty] | 0.3 | 0 | 0.5625
D60
[13 empty] | 0.01 | 60
[13 empty] | 4 | 60
[13 empty] | 4 | 0
OBSERVACIONES :

## L.L & L.P
|  | CARRETERA : | PUNO - ILAVE
|  | TRAMO : | Km. 1363+000 - Km. 1413+000
|  | PROYECTO : | ESTUDIO DEFINITIVO PARA EL MANTENIMIENTO PERIÓDICO DE LA
CARRETERA PUNO - DESAGUADERO TRAMO PUNO - ILAVE
Límites de Consistencia
|  |  |  | Fecha: | 2008-07-30
Ubicación(Km) | : | 1386+300 Km.
Calicata | : | CDA - 11
Muestra | : | M - 1
Prof. (m) | : | 0.04 - 0.39
Límite Líquido :
ENSAYO Nº |  | 1 | 2 | 3 | 4
Nº de Golpes |  | 27 | 27 | 18 | 18
Recipiente Nº |  | 104 | 111 | 109 | 103
R + Suelo Hum. |  | 12.39 | 12.48 | 13.24 | 11.62
R + Suelo Seco |  | 10.86 | 11.01 | 11.21 | 10.12
Peso de agua |  | 1.53 | 1.47 | 2.03 | 1.5
Peso de Recip. |  | 4.22 | 4.38 | 4.36 | 4.65
Peso de S. Seco |  | 6.64 | 6.63 | 6.85 | 5.47
% de Humedad |  | 23.04217 | 22.17195 | 29.63504 | 27.4223
Límite Plástico :
ENSAYO Nº |  | 1 | 2
Recipiente Nº |  | 103 | 102
R + Suelo Hum. |  | 8.72 | 8.54
R + Suelo Seco |  | 8.22 | 8.01
Peso de agua |  | 0.5 | 0.53
Peso de Recip. |  | 4.65 | 4.32
Peso de S. Seco |  | 3.57 | 3.69
% de Humedad |  | 14.0056 | 14.36314
[6 empty] | 25 | 0
[6 empty] | 25 | 23.7 | LL
[6 empty] | 10 | 23.7 | LL
[7 empty] | 14.18437 | LP
Resultados |  |  |  | OBSERVACIONES :
Límite Líquido |  | 23.7 |  | ...................................................................
Límite Plástico |  | 14.18437 |  | ...................................................................
Ind. Plástico |  | 9.515627 |  | ...................................................................

## Proctor
| CARRETERA : | PUNO - ILAVE
| TRAMO : | Km. 1363+000 - Km. 1413+000
| PROYECTO : | ESTUDIO DEFINITIVO PARA EL MANTENIMIENTO PERIÓDICO DE LA
CARRETERA PUNO - DESAGUADERO TRAMO PUNO - ILAVE
ENSAYO DE PROCTOR MODIFICADO
Datos de muestra
Ubicación(Km) | : | 1386+300 Km.
Calicata | : | CDA - 11
Muestra | : | M - 1
Prof. (m) | : | 0.04 - 0.39
Fecha | : | 2008-07-30
Compactación
Prueba Nº |  | 1 | 2 | 3
Numero de capas |  | 5 | 5 | 5
Numero de golpes |  | 56 | 56 | 56
Peso suelo + molde (gr.) |  | 9822 | 10018 | 10010
Peso molde (gr.) |  | 5276 | 5276 | 5276
Peso suelo compactado (gr.) |  | 4546 | 4742 | 4734
Volumen del molde (cm3) |  | 2117 | 2117 | 2117
Densidad humeda (gr/cm3) |  | 2.147378 | 2.239962 | 2.236183
Humedad (%)
Tara Nº
Tara + suelo húmedo (gr.) |  | 59.15 | 57.01 | 73.76
Tara + suelo seco (gr.) |  | 57.04 | 54.03 | 68.52
Peso de agua (gr.) |  | 2.11 | 2.98 | 5.24
Peso de tara (gr.) |  | 6.86 | 6.83 | 6.95
Peso de suelo seco (gr.) |  | 50.18 | 47.2 | 61.57
Humedad (%) |  | 4.204862 | 6.313559 | 8.510638
Densidad Seca (gr/cm3) |  | 2.060728 | 2.106939 | 2.060796
Máxima Densidad Seca (gr/cm3) |  | : | 2.107
Optimo Contenido de Humedad (%) |  | : | 6.4
[5 empty] | 0 | 6.4
[5 empty] | 2.107 | 6.4
[5 empty] | 2.107 | 0

## Datos
| CARRETERA : | PUNO - ILAVE
| TRAMO : | Km. 1363+000 - Km. 1413+000
| PROYECTO : | ESTUDIO DEFINITIVO PARA EL MANTENIMIENTO PERIÓDICO DE LA
CARRETERA PUNO - DESAGUADERO TRAMO PUNO - ILAVE
ENSAYO DE LA RELACION DE SOPORTE DE CALIFORNIA (C.B.R.) ASTM D-1883
Realizado por : |  | Tec. Julio César Shahuano Dominguez
Revisado por : |  | Ing. Herly Torres Hinostroza
Fecha |  | 2008-07-30
Datos de muestra
Prog. (Km.) | : | 1386+300 Km. |  |  |  | Calicata |  | : | CDA - 11
Muestra | : | M - 1
Prof (m.) | : | 0.04 - 0.39
Máxima Densidad Seca (gr/cm3) : |  |  |  |  | 2.107
Optimo Contenido de Humedad (%) : |  |  |  |  | 6.4
Compactación | [6 empty] | Humedad (%)
Molde Nº |  |  | 11 | 5 | 12 |  | Tara Nº |  |  | 22 | 18 | 28
Número de capas |  |  | 5 | 5 | 5 |  | Tara+suelo húmedo (gr.) |  |  | 189.25 | 135.2 | 207.01
Número de golpes |  |  | 56 | 25 | 12 |  | Tara+suelo seco (gr.) |  |  | 179.82 | 129.12 | 197.3
Peso suelo + molde (gr.) |  |  | 11338 | 11055 | 10935 |  | Peso de agua (gr.) |  |  | 9.43 | 6.08 | 9.71
Peso molde (gr.) |  |  | 6564 | 6522 | 6663 |  | Peso de tara (gr.) |  |  | 32.15 | 31.28 | 32.47
Peso suelo compactado (gr.) |  |  | 4774 | 4533 | 4272 |  | Peso de suelo seco (gr.) |  |  | 147.67 | 97.84 | 164.83
Volumen del molde (cm3) |  |  | 2130 | 2136 | 2138 |  | Humedad (%) |  |  | 6.38586 | 6.214227 | 5.890918
Densidad humeda (gr/cm3) |  |  | 2.241315 | 2.122191 | 1.998129 |  | Densidad Seca (gr/cm3) |  |  | 2.106779 | 1.998029 | 1.886969 | 2084.716 | 2032.735
Aplicación de Carga
Penetración | Presión | Molde I |  | Molde II |  | Molde III
(mm.) | Patrón | Dial | Presión | Dial | Presión | Dial | Presión |  | Expansión:
| (Kg/cm2) |  | (Kg/cm2) |  | (Kg/cm2) |  | (Kg/cm2)
0.03 |  | 52 | 11.67167 | 36 | 8.080388 | 13 | 2.917918 |  | Fecha | Expansión
0.05 |  | 120 | 26.93463 | 68 | 15.26296 | 25 | 5.611381 |  |  | Molde I | Molde II | Molde III
0.08 |  | 165 | 37.03511 | 98 | 21.99661 | 28 | 6.284747 |  | 2008-08-06 | 0 | 0 | 0
0.1 | 70 | 210 | 47.1356 | 135 | 30.30146 | 35 | 7.855933 |  | 2008-08-07 | 0.04 | 0.06 | 0.08
[9 empty] | 2008-08-08 | 0.06 | 0.08 | 0.1 | 7.62
0.15 | 105 | 265 | 59.48064 | 172 | 38.6063 | 39 | 8.753754 |  | 2008-08-09 | 0.1 | 0.1 | 0.15
[9 empty] | 2008-08-10 | 0.12 | 0.16 | 0.2
0.2 |  | 326 | 73.17241 | 210 | 47.1356 | 45 | 10.10049

## Grafico CBR
|  | CARRETERA : | PUNO - ILAVE
|  | TRAMO : | Km. 1363+000 - Km. 1413+000
|  | PROYECTO : | ESTUDIO DEFINITIVO PARA EL MANTENIMIENTO PERIÓDICO DE LA
CARRETERA PUNO - DESAGUADERO TRAMO PUNO - ILAVE
ENSAYO DE LA RELACION DE SOPORTE DE CALIFORNIA (C.B.R.) ASTM D-1883
Realizado por : |  | Tec. Julio César Shahuano Dominguez
Revisado por : |  | Ing. Herly Torres Hinostroza
Fecha |  | 2008-07-30
Datos de muestra
Prog. (Km.) | : | 1386+300 Km. |  | Calicata | : | CDA - 11
Muestra | : | M - 1
Prof (m.) | : | 0.04 - 0.39
Máxima Densidad Seca (gr/cm3) : |  |  | 2.107
Optimo Contenido de Humedad (%) : |  |  | 6.4
C.B.R. (0.1")-56 GOLPES : |  | 67.14286 | C.B.R. (0.1")-25 GOLPES : | 42.85714 |  | C.B.R. (0.1")-10 GOLPES : |  |  | 10.85714
DETERMINACION DE C.B.R.
[7 empty] | 95% DE M.D.S. : | 2.00165
[7 empty] | C.B.R. (100% M.D.S.) 0.1" : | 67.14286 | %
[7 empty] | C.B.R. (95% M.D.S.) 01" : | 44 | %
OBSERVACIONES:
.
CBR al 100% M.D.S.
CBR al 95% M.D.S.

## Apoyo (hidden)
Penetración | Molde I | Molde II | Molde III
(mm.) | Presión | Presión | Presión
| (Kg/cm2) | (Kg/cm2) | (Kg/cm2) | Molde I | Molde II | Molde III
0 | 0 | 0 | 0
0.64 | 11.67167 | 8.080388 | 2.917918
1.27 | 26.93463 | 15.26296 | 5.611381 | 26.93463 | 15.26296 | 5.611381
1.91 | 37.03511 | 21.99661 | 6.284747 | 37.03511 | 21.99661 | 6.284747
2.54 | 47.1356 | 30.30146 | 7.855933 | 47.1356 | 30.30146 | 7.855933
5.08 | 59.48064 | 38.6063 | 8.753754
7.62 | 73.17241 | 47.1356 | 10.10049
[8 empty] | y = 15.906x + 6.7078 | y = 11.838x - 0.0505 | y = 1.7655x + 3.2179
|  |  | Correc | 15.3 | 11.8 | 9.8 |  | R2 = 1 | R2 = 0.9958 | R2 = 0.9474
|  |  |  | 11 | 7.2 | 11.2
|  |  |  | 2.54 | 2.544266 | 2.54 |  | 0 | 0.004265923 | 0
|  |  |  | 2.54 | 2.544266 | 2.54 |  | 2.54 | 2.544266 | 2.54
|  |  |  | 0 | 0 | 0
|  |  |  | 0 | 0 | 0
|  |  |  | 47 | 30 | 7.6
|  |  |  | 47 | 30 | 7.6
|  |  |  | 5.798954 | 5.690169 | 6.222857
|  |  |  | 5.798954 | 5.690169 | 6.222857
|  |  |  | 0 | 0 | 0
|  |  |  | 0 | 0 | 0
C.B.R. |  |  | C.B.R.(100%) |  |  | C.B.R.(95%)
2.106779 | 67.14286 |  | 67.14286 | 0 |  | 44 | 0
1.998029 | 42.85714 |  | 67.14286 | 2.106779 |  | 44 | 2.00144
1.886969 | 10.85714 |  | 0 | 2.106779 |  | 0 | 2.00144

## Sucs (hidden)
SISTEMA UNIFICADO DE CLASIFICACION
N 200= | 16.82 | Cu = | 100 |  |  |  | L.L. | 23.7
N 4= | 63.25 | Cc = | 0.5625 | CLASIFICACION SUCS | SC |  | I.P. | 9.515627
L.L.= | 23.7 | [5 empty] | CU | 100
I.P.= | 9.515627 | [5 empty] | CC | 0.5625
DIVISIONES MAYORES |  |  | SIMBOLO DE GRUPO | NOMBRES TIPICOS | CRITERIOS DE CLASIFICACION PARA SUELOS GRANULARES |  |  | CLASIF | SIMBOLOS DOBLES | SIMBOLOS TRIPLES | CLASIFICACION | SIMBOLO
Suelos de grano grueso (mas del 50 % del material es mayor en tamaño que el tamiz No 200 | Gravas (mas de la mitad de la fracción gruesa es mayor que el tamiz No 4) | Gravas Limpias (poco o ningun fino) | GW | Gravas bien gradadas, mezclas gravosas, poco o ningun fino | Cu > 4 1 < Cc < 3 | [6 empty] | SC
|  |  | GP | Gravas pobremente gradadas,`mezclas grava-arena, pocos o ningun fino | No cumple todos los requisitos de gradadcion para GW
|  | Gravas con finos (cantidad apre- ciable de finos) | GM | Gravas limosas, mezcla grava- arena-limo | Límites de Atteberg por debajo de la linea A o Ip < 4 | A los materiales sobre la linea A con 4 < Ip < 7 se considera de frontera y se les asigna doble símbolo
|  |  | GC | Gravas arcillosas, mezcla gravo-areno- arcillosas | Límites de Atteberg por encima de la línea A ó Ip > 7
| Arenas (mas de la mitad de la fracción gruesa es menor que el tamiz No 4) | Arenas Limpias (poco o ningun fino) | SW | Arenas bien gradadas, arenas gravosas, pocos o ningun fino | Cu > 6 1 < Cc < 3
|  |  | SP | Arenas pobremente gradadas, arenas gravosas, pocos o ningun fino | No cumple todos los requisitos de gradadcion para SW
|  | Arenas con finos (cantidad apre- ciable de finos) | SM | Arenas limosas mezcla de arena-limo | Límites de Atteberg por debajo de la linea A ó Ip < 4 | Si el material está en la zona sombreada con 4 < Ip < 7 se considera de frontera y se les asigna doble símbolo
|  |  | SC | Arenas arcillosas, mezclas arena-arcilla | Límites de Atteberg por encima de la linea A ó Ip > 7 |  |  | SC |  |  | SC
Suelos de grano fino (mas del 50 % del material pasa el tamiz No 200 | limos y arcillas (Límite líquido wl<50 |  | ML | Limos inorgánicos y arena muy finas, polvo de roca, arenas finas limosas o arcillosas, o limos arcillosos con poca plasticidad | 1, Determinar el porcentaje de arenas y gravas de la curva granulometrica. 2, Dependiendo del porcentaje de fino (fracción menor que el tamiz No 200 los suelos gruesos se clasifican como sigue: Menos del 5% - GW, GP, SW, SP Mas del 12 % - GM, GC, SM, SC De 5 a 12 % - casos frontera que requieren doble símbolo
|  |  | CL | Arcillas inorganicas de plasticidad baja a media, arcillas gravosas, arcillas arenosas, arcillas limosas, arcillas magras.
|  |  | OL | Limos organicos, arcillas limosas orgánicas de baja plasticidad
| limos y arcillas (Límite líquido wl>50 |  | MH | Limos inorganicos, suelos limosos o arenosos finos micaceos o diatomaceos, suelos elasticos.
|  |  | CH | Arcillas organicas de alta plasticidad, arcillas grasas.
|  |  | OH | Arcillas organicas de plasticidad media a alta, limos orgánicos
| Suelos Altamen- te orgá- nicos |  | Pt | Turba o otros suelos altamente organicos

## Aashto (hidden)
sup
CLASIFICACION GENERAL |  | MATERIALES GRANULARES (35% O MENOS DEL TOTAL PASA EL TAMIZ NO 200) | [6 empty] | MATERIALES LIMO-ARCILLOSOS (MAS DEL 35% DEL TOTAL PASA EL TAMIZ No 200)
CLASIFICACION DE GRUPO |  | A-1 |  | A-3 | A-2 |  |  |  | A-4 | A-5 | A-6 | A-7
|  | A-1-a | A-1-b |  | A-2-4 | A-2-5 | A-2-6 | A-2-7 |  |  |  | A-7-5 | A-7-6 | 50
25.4
Porcentaje de material | [13 empty] | 25
que pasa el tamiz
No 10 | 49.7 | 50 max
No 40 | 33.2 | 30 max | 50 max | 51 min
No 200 | 16.8 | 15 max | 25 max | 10 max | 35 max | 35 max | 35 max | 35 max | 36 min | 36 min | 36 min | 36 min | 36 min
Caracteristicas de la
fraccion que pasa el
tamiz No 40
Limite líquido | 23.7 |  |  |  | 40 max | 41 min | 40 max | 41 min | 40 max | 41 min | 40 max | 41 min | 41 min
Indice plástico | 9.515627 | 6 max | 6 max | N.P. | 10 max | 10 max | 11 min | 11 min | 10 max | 10 max | 11 min | 11`min | 11`min
Indice de Grupo | 0 | 0 |  | 0 | 0 |  | 4 max |  | 8 max | 12 max | 16 max | 20 max | 20 max
|  |  | CLASIFICACION AASHTO : |  |  |  |  | A-2-4 (0)
|  | -- | -- | -- | A-2-4 | -- | -- | -- | -- | -- | -- | -- | --
A-2-4
A-2-4
| A | 1
| B | 1.8
| C | 1
| D | 1
| 0.223 | 0 |  | (0)
| A | -18.2
| B | -16.3
| C | -0.4843729
|  | -2.068544 |  | 0
| IG | (0)
SISTEMA DE CLASIFICACION AASHTO

## Apoyo 2 (hidden)
76.2 | 0 | 3" | 76.2 | 0 | 100 | 0 | 0 | 0 | 100 | ESPECIFICACIONES
76.2 | 100 | 2 1/2" | 63.5 | 0 | 100 | 0 | 0 | 0 | 100 | Nº Malla | Abertura mm. | Especificaciones "B" | % Que Pasa
|  | 2" | 50.6 | 0 | 100 | 450 | 6.395679 | 6.395679 | 93.60432 | 2" | 50.6
63.5 | 0 | 1 1/2" | 38.1 | 0 | 100 | 270 | 3.837408 | 10.23309 | 89.76691 | 1 1/2" | 38.1
63.5 | 100 | 1" | 25.4 | 0 | 100 | 260 | 3.695281 | 13.92837 | 86.07163 | 1" | 25.4
|  | 3/4" | 19.05 | 0 | 100 | 420 | 5.969301 | 19.89767 | 80.10233 | 3/4" | 19.05
50.6 | 0 | 1/2" | 12.7 | 0 | 100 | 450 | 6.395679 | 26.29335 | 73.70665 | 3/8" | 9.525
50.6 | 100 | 3/8" | 9.525 | 0 | 100 | 480 | 6.822058 | 33.11541 | 66.88459 | No4 | 4.76
|  | No4 | 4.76 | 0 | 100 | 256 | 3.638431 | 36.75384 | 63.24616 | 40 | 0.42
38.1 | 0 | 10 | 2 | 0 | 100 | 953.5714 | 13.55275 | 50.30659 | 49.69341
38.1 | 100 | 20 | 0.84 | 0 | 100 | 659.2593 | 9.369802 | 59.67639 | 40.32361
|  | 40 | 0.42 | 0 | 100 | 500.3307 | 7.11101 | 66.7874 | 33.2126
25.4 | 0 | 50 | 0.3 | 0 | 100 | 264.881 | 3.764653 | 70.55205 | 29.44795
25.4 | 100 | 100 | 0.149 | 0 | 100 | 364.9471 | 5.186855 | 75.73891 | 24.26109
|  | 200 | 0.074 | 0 | 100 | 523.8757 | 7.445646 | 83.18455 | 16.81545
19.05 | 0
19.05 | 100
12.7 | 0 |  | 3" | 76.2
12.7 | 100 |  | 2 1/2" | 63.5
|  |  | 2" | 50.6
9.525 | 0 |  | 1 1/2" | 38.1
9.525 | 100 |  | 1" | 25.4
|  |  | 3/4" | 19.05
4.76 | 0 |  | 1/2" | 12.7
4.76 | 100 |  | 3/8" | 9.525
|  |  | Nº4 | 4.76
2 | 0 |  | Nº10 | 2
2 | 100 |  | Nº20 | 0.84
|  |  | Nº40 | 0.42
0.84 | 0 |  | Nº50 | 0.297
0.84 | 100 |  | Nº100 | 0.15
|  |  | Nº200 | 0.074
0.42 | 0
0.42 | 100
0.3 | 0
0.3 | 100
0.149 | 0
0.149 | 100
0.074 | 0
0.074 | 100