## Granulo
|  | CARRETERA : |  | PUNO - ILAVE
|  | TRAMO : |  | Km. 1363+000 - Km. 1413+000
|  | PROYECTO : |  | ESTUDIO DEFINITIVO PARA EL MANTENIMIENTO PERIÓDICO DE LA
CARRETERA PUNO - DESAGUADERO TRAMO PUNO - ILAVE
Análisis Mecánico por Tamizado ASTM D-422
Ubicación(Km) |  | 1386+300 Km.
Calicata |  | CDA - 11 | [5 empty] | HUMEDAD NATURAL
Muestra |  | M - 2 | [5 empty] | Sh + Tara | : | 648.16
Prof. (m) |  | 0.39 - 0.89 | [5 empty] | Ss + Tara | : | 606.5
Fecha |  | 2008-07-30 | [5 empty] | Tara | : | 0
Datos de Ensayo: | [7 empty] | Peso Agua | : | 41.66
Peso de muestra humeda |  | : | [5 empty] | Peso Seco | : | 606.5
Peso de muestra seca |  | : | 5107 |  |  |  |  | Humedad(%) | : | 6.86892
Peso de muestra lavada |  | : | 4593.966
Tamices | Abertura | Peso | %Retenido | %Retenido | % que | Especificación |  |  | PROP. FISICAS
ASTM | en mm. | Retenido | Parcial | Acumulado | Pasa
3" | 76.2 | [7 empty] | L. Líquido | : | 25 | 1920
2 1/2" | 63.5 | 0 |  |  | 100 |  |  |  | L. Plástico | : | 18.25974
2" | 50.6 | 470 | 9.203055 | 9.203055 | 90.79695 | 100 | - | 100 | Ind. Plástico | : | 6.74026
1 1/2" | 38.1 | 360 | 7.049148 | 16.2522 | 83.7478 |  |  |  | Clas. SUCS | : | GW-GC-GM |  |  |  |  | 50.6 | 100 | 100
1" | 25.4 | 462 | 9.046407 | 25.29861 | 74.70139 |  |  |  | Clas. AASHTO | : | A-2-4 (0) |  |  |  |  | 9.525 | 30 | 65
3/4" | 19.05 | 475 | 9.300959 | 34.59957 | 65.40043 |  |  |  | OBSERVACIONES | [6 empty] | 4.76 | 25 | 55
1/2" | 12.7 | 590 | 11.55277 | 46.15234 | 53.84766 | [9 empty] | 62.40454 | 2 | 15 | 40
3/8" | 9.525 | 280 | 5.482671 | 51.63501 | 48.36499 | 30 | - | 65 |  |  |  | P. Grueso: | 3187 |  | 27.54975 | 0.42 | 8 | 20
Nº4 | 4.76 | 550 | 10.76953 | 62.40454 | 37.59546 | 25 | - | 55 |  |  |  | P. Fino: | 1920 |  | 10.0457 | 0.074 | 2 | 8
Nº10 | 2 | 328.9167 | 6.440508 | 68.84505 | 31.15495 | 15 | - | 40 |  |  |  | Total: | 5107 |  | 100
Nº20 | 0.84 | 327.6188 | 6.415093 | 75.26014 | 24.73986 | [6 empty] | Nº10 | 103.9 | 328.9167
Nº40 | 0.42 | 336.4511 | 6.588038 | 81.84818 | 18.15182 | 8 | - | 20 |  |  |  | Nº20 | 103.49 | 327.6188
Nº50 | 0.297 | 64.83364 | 1.269505 | 83.11769 | 16.88231 | [6 empty] | Nº40 | 106.28 | 336.4511 | 5107
Nº100 | 0.15 | 215.996 | 4.229411 | 87.3471 | 12.6529 | [6 empty] | Nº50 | 20.48 | 64.83364
Nº200 | 0.074 | 133.1495 | 2.607197 | 89.9543 | 10.0457 | 2 | - | 8 |  |  |  | Nº100 | 68.23 | 215.996
PASA |  | 513.0341 | 10.0457 | 100 | [7 empty] | Nº200 | 42.06 | 133.1495
[12 empty] | PASA | 162.06 | 513.0341
[12 empty] | Porcion | 606.5
Diametro efectivos
D10
[13 empty] | 0.01 | 10
[13 empty] | 0.07 | 10
[13 empty] | 0.07 | 0
Cu
[13 empty] | D30 |  | 228.5714
[13 empty] | 0.01 | 30
[13 empty] | 1.75 | 30 | Cc
[13 empty] | 1.75 | 0 | 2.734375
D60
[13 empty] | 0.01 | 60
[13 empty] | 16 | 60
[13 empty] | 16 | 0
OBSERVACIONES :

## L.L & L.P
|  | CARRETERA : | PUNO - ILAVE
|  | TRAMO : | Km. 1363+000 - Km. 1413+000
|  | PROYECTO : | ESTUDIO DEFINITIVO PARA EL MANTENIMIENTO PERIÓDICO DE LA
CARRETERA PUNO - DESAGUADERO TRAMO PUNO - ILAVE
Límites de Consistencia
|  |  |  | Fecha: | 2008-07-30
Ubicación(Km) | : | 1386+300 Km.
Calicata | : | CDA - 11
Muestra | : | M - 1
Prof. (m) | : | 0.39 - 0.89
Límite Líquido :
ENSAYO Nº |  | 1 | 2 | 3 | 4
Nº de Golpes |  | 25 | 25 | 11 | 11
Recipiente Nº |  | 150 | 173 | 163 | 158
R + Suelo Hum. |  | 18.73 | 20.12 | 23.07 | 21.29
R + Suelo Seco |  | 16.33 | 17.5 | 19.51 | 18.25
Peso de agua |  | 2.4 | 2.62 | 3.56 | 3.04
Peso de Recip. |  | 6.7 | 7.05 | 6.82 | 6.87
Peso de S. Seco |  | 9.63 | 10.45 | 12.69 | 11.38
% de Humedad |  | 24.92212 | 25.07177 | 28.05359 | 26.71353
Límite Plástico :
ENSAYO Nº |  | 1 | 2
Recipiente Nº |  | 171 | 180
R + Suelo Hum. |  | 10.22 | 11.12
R + Suelo Seco |  | 9.73 | 10.4
Peso de agua |  | 0.49 | 0.72
Peso de Recip. |  | 6.98 | 6.55
Peso de S. Seco |  | 2.75 | 3.85
% de Humedad |  | 17.81818 | 18.7013
[6 empty] | 25 | 0
[6 empty] | 25 | 25 | LL
[6 empty] | 10 | 25 | LL
[7 empty] | 18.25974 | LP
Resultados |  |  |  | OBSERVACIONES :
Límite Líquido |  | 25 |  | ...................................................................
Límite Plástico |  | 18.25974 |  | ...................................................................
Ind. Plástico |  | 6.74026 |  | ...................................................................

## Proctor
| CARRETERA : | PUNO - ILAVE
| TRAMO : | Km. 1363+000 - Km. 1413+000
| PROYECTO : | ESTUDIO DEFINITIVO PARA EL MANTENIMIENTO PERIÓDICO DE LA
CARRETERA PUNO - DESAGUADERO TRAMO PUNO - ILAVE
ENSAYO DE PROCTOR MODIFICADO
Datos de muestra
Ubicación(Km) | : | 1386+300 Km.
Calicata | : | CDA - 11
Muestra | : | M - 2
Prof. (m) | : | 0.39 - 0.89
Fecha | : | 2008-07-30
Compactación
Prueba Nº |  | 1 | 2 | 3
Numero de capas |  | 5 | 5 | 5
Numero de golpes |  | 56 | 56 | 56
Peso suelo + molde (gr.) |  | 9831 | 10020 | 10021
Peso molde (gr.) |  | 5276 | 5276 | 5276
Peso suelo compactado (gr.) |  | 4555 | 4744 | 4745
Volumen del molde (cm3) |  | 2117 | 2117 | 2117
Densidad humeda (gr/cm3) |  | 2.15163 | 2.240907 | 2.241379
Humedad (%)
Tara Nº
Tara + suelo húmedo (gr.) |  | 60.6 | 47.16 | 59.88
Tara + suelo seco (gr.) |  | 56.39 | 43.31 | 54
Peso de agua (gr.) |  | 4.21 | 3.85 | 5.88
Peso de tara (gr.) |  | 6.88 | 6.78 | 7
Peso de suelo seco (gr.) |  | 49.51 | 36.53 | 47
Humedad (%) |  | 8.503333 | 10.53928 | 12.51064
Densidad Seca (gr/cm3) |  | 1.983008 | 2.027249 | 1.992149
Máxima Densidad Seca (gr/cm3) |  | : | 2.028
Optimo Contenido de Humedad (%) |  | : | 10.6
[5 empty] | 0 | 10.6
[5 empty] | 2.028 | 10.6
[5 empty] | 2.028 | 0

## Datos
| CARRETERA : | PUNO - ILAVE
| TRAMO : | Km. 1363+000 - Km. 1413+000
| PROYECTO : | ESTUDIO DEFINITIVO PARA EL MANTENIMIENTO PERIÓDICO DE LA
CARRETERA PUNO - DESAGUADERO TRAMO PUNO - ILAVE
ENSAYO DE LA RELACION DE SOPORTE DE CALIFORNIA (C.B.R.) ASTM D-1883
Realizado por : |  | Tec. Julio César Shahuano Dominguez
Revisado por : |  | Ing. Herly Torres Hinostroza
Fecha |  | 2008-07-30
Datos de muestra
Prog. (Km.) | : | 1386+300 Km. |  |  |  | Calicata |  | : | CDA - 11
Muestra | : | M - 2
Prof (m.) | : | 0.39 - 0.89
Máxima Densidad Seca (gr/cm3) : |  |  |  |  | 2.028
Optimo Contenido de Humedad (%) : |  |  |  |  | 10.6
Compactación | [6 empty] | Humedad (%)
Molde Nº |  |  | 1 | 5 | 2 |  | Tara Nº |  |  | 8 | 7 | 32
Número de capas |  |  | 5 | 5 | 5 |  | Tara+suelo húmedo (gr.) |  |  | 104.38 | 143 | 106.1
Número de golpes |  |  | 56 | 25 | 12 |  | Tara+suelo seco (gr.) |  |  | 96.28 | 130.38 | 97.21
Peso suelo + molde (gr.) |  |  | 11415 | 11140 | 11236 |  | Peso de agua (gr.) |  |  | 8.1 | 12.62 | 8.89
Peso molde (gr.) |  |  | 6666 | 6522 | 6707 |  | Peso de tara (gr.) |  |  | 13.88 | 12.66 | 13.32
Peso suelo compactado (gr.) |  |  | 4749 | 4618 | 4529 |  | Peso de suelo seco (gr.) |  |  | 82.4 | 117.72 | 83.89
Volumen del molde (cm3) |  |  | 2132 | 2136 | 2133 |  | Humedad (%) |  |  | 9.830097 | 10.72035 | 10.59721
Densidad humeda (gr/cm3) |  |  | 2.227486 | 2.161985 | 2.123301 |  | Densidad Seca (gr/cm3) |  |  | 2.02812 | 1.952654 | 1.91985 | 2073.799 | 2070.852
Aplicación de Carga
Penetración | Presión | Molde I |  | Molde II |  | Molde III
(mm.) | Patrón | Dial | Presión | Dial | Presión | Dial | Presión |  | Expansión:
| (Kg/cm2) |  | (Kg/cm2) |  | (Kg/cm2) |  | (Kg/cm2)
0.03 |  | 26 | 5.835836 | 15 | 3.366828 | 7 | 1.571187 |  | Fecha | Expansión
0.05 |  | 45 | 10.10049 | 28 | 6.284747 | 15 | 3.366828 |  |  | Molde I | Molde II | Molde III
0.08 |  | 58 | 13.0184 | 39 | 8.753754 | 29 | 6.509202 |  | 2008-08-31 | 0 | 0 | 0
0.1 | 70 | 71 | 15.93632 | 53 | 11.89613 | 40 | 8.978209 |  | 2008-09-01 | 0.08 | 0.1 | 0.1
[9 empty] | 2008-09-02 | 0.12 | 0.16 | 0.16 | 7.62
0.15 | 105 | 84 | 18.85424 | 70 | 15.71187 | 62 | 13.91622 |  | 2008-09-03 | 0.16 | 0.24 | 0.2
[9 empty] | 2008-09-04 | 0.24 | 0.28 | 0.26
0.2 |  | 98 | 21.99661 | 89 | 19.97652 | 85 | 19.07869

## Grafico CBR
|  | CARRETERA : | PUNO - ILAVE
|  | TRAMO : | Km. 1363+000 - Km. 1413+000
|  | PROYECTO : | ESTUDIO DEFINITIVO PARA EL MANTENIMIENTO PERIÓDICO DE LA
CARRETERA PUNO - DESAGUADERO TRAMO PUNO - ILAVE
ENSAYO DE LA RELACION DE SOPORTE DE CALIFORNIA (C.B.R.) ASTM D-1883
Realizado por : |  | Tec. Julio César Shahuano Dominguez
Revisado por : |  | Ing. Herly Torres Hinostroza
Fecha |  | 2008-07-30
Datos de muestra
Prog. (Km.) | : | 1386+300 Km. |  | Calicata | : | CDA - 11
Muestra | : | M - 2
Prof (m.) | : | 0.39 - 0.89
Máxima Densidad Seca (gr/cm3) : |  |  | 2.028
Optimo Contenido de Humedad (%) : |  |  | 10.6
C.B.R. (0.1")-56 GOLPES : |  | 22.28571 | C.B.R. (0.1")-25 GOLPES : | 17 |  | C.B.R. (0.1")-10 GOLPES : |  |  | 15
DETERMINACION DE C.B.R.
[7 empty] | 95% DE M.D.S. : | 1.9266
[7 empty] | C.B.R. (100% M.D.S.) 0.1" : | 22.28571 | %
[7 empty] | C.B.R. (95% M.D.S.) 01" : | 15.45 | %
OBSERVACIONES:
.
CBR al 100% M.D.S.
CBR al 95% M.D.S.

## Apoyo (hidden)
Penetración | Molde I | Molde II | Molde III
(mm.) | Presión | Presión | Presión
| (Kg/cm2) | (Kg/cm2) | (Kg/cm2) | Molde I | Molde II | Molde III
0 | 0 | 0 | 0
0.64 | 5.835836 | 3.366828 | 1.571187
1.27 | 10.10049 | 6.284747 | 3.366828 | 10.10049 | 6.284747 | 3.366828
1.91 | 13.0184 | 8.753754 | 6.509202 | 13.0184 | 8.753754 | 6.509202
2.54 | 15.93632 | 11.89613 | 8.978209 | 15.93632 | 11.89613 | 8.978209
5.08 | 18.85424 | 15.71187 | 13.91622
7.62 | 21.99661 | 19.97652 | 19.07869
[8 empty] | y = 4.5951x + 4.2572 | y = 4.4169x + 0.5566 | y = 4.4197x - 2.1422
|  |  | Correc | 15.3 | 11.8 | 9.8 |  | R2 = 1 | R2 = 0.9946 | R2 = 0.9958
|  |  |  | 11 | 7.2 | 11.2
|  |  |  | 2.54 | 2.54 | 3.024694 |  | 0 | 0 | 0.4846935
|  |  |  | 2.54 | 2.54 | 3.024694 |  | 2.54 | 2.54 | 3.024694
|  |  |  | 0 | 0 | 0 |  | 15.6 | 11.9 | 10.5
|  |  |  | 0 | 0 | 0
|  |  |  | 15.6 | 11.9 | 10.5
|  |  |  | 15.6 | 11.9 | 10.5
|  |  |  | 5.798954 | 5.690169 | 6.222857
|  |  |  | 5.798954 | 5.690169 | 6.222857
|  |  |  | 0 | 0 | 0
|  |  |  | 0 | 0 | 0
45
33
C.B.R. |  |  | C.B.R.(100%) |  |  | C.B.R.(95%) |  |  | 19
2.02812 | 22.28571 |  | 22.28571 | 0 |  | 15.45 | 0
1.952654 | 17 |  | 22.28571 | 2.02812 |  | 15.45 | 1.926714
1.91985 | 15 |  | 0 | 2.02812 |  | 0 | 1.926714

## Sucs (hidden)
SISTEMA UNIFICADO DE CLASIFICACION
N 200= | 10.05 | Cu = | 228.5714 |  |  |  | L.L. | 25
N 4= | 37.6 | Cc = | 2.734375 | CLASIFICACION SUCS | GW-GC-GM |  | I.P. | 6.74026
L.L.= | 25 | [5 empty] | CU | 228.5714
I.P.= | 6.74026 | [5 empty] | CC | 2.734375
DIVISIONES MAYORES |  |  | SIMBOLO DE GRUPO | NOMBRES TIPICOS | CRITERIOS DE CLASIFICACION PARA SUELOS GRANULARES |  |  | CLASIF | SIMBOLOS DOBLES | SIMBOLOS TRIPLES | CLASIFICACION | SIMBOLO
Suelos de grano grueso (mas del 50 % del material es mayor en tamaño que el tamiz No 200 | Gravas (mas de la mitad de la fracción gruesa es mayor que el tamiz No 4) | Gravas Limpias (poco o ningun fino) | GW | Gravas bien gradadas, mezclas gravosas, poco o ningun fino | Cu > 4 1 < Cc < 3 |  |  |  |  | GW-GC-GM | GW-GC-GM | GW-GC-GM
|  |  | GP | Gravas pobremente gradadas,`mezclas grava-arena, pocos o ningun fino | No cumple todos los requisitos de gradadcion para GW
|  | Gravas con finos (cantidad apre- ciable de finos) | GM | Gravas limosas, mezcla grava- arena-limo | Límites de Atteberg por debajo de la linea A o Ip < 4 | A los materiales sobre la linea A con 4 < Ip < 7 se considera de frontera y se les asigna doble símbolo
|  |  | GC | Gravas arcillosas, mezcla gravo-areno- arcillosas | Límites de Atteberg por encima de la línea A ó Ip > 7
| Arenas (mas de la mitad de la fracción gruesa es menor que el tamiz No 4) | Arenas Limpias (poco o ningun fino) | SW | Arenas bien gradadas, arenas gravosas, pocos o ningun fino | Cu > 6 1 < Cc < 3
|  |  | SP | Arenas pobremente gradadas, arenas gravosas, pocos o ningun fino | No cumple todos los requisitos de gradadcion para SW
|  | Arenas con finos (cantidad apre- ciable de finos) | SM | Arenas limosas mezcla de arena-limo | Límites de Atteberg por debajo de la linea A ó Ip < 4 | Si el material está en la zona sombreada con 4 < Ip < 7 se considera de frontera y se les asigna doble símbolo
|  |  | SC | Arenas arcillosas, mezclas arena-arcilla | Límites de Atteberg por encima de la linea A ó Ip > 7
Suelos de grano fino (mas del 50 % del material pasa el tamiz No 200 | limos y arcillas (Límite líquido wl<50 |  | ML | Limos inorgánicos y arena muy finas, polvo de roca, arenas finas limosas o arcillosas, o limos arcillosos con poca plasticidad | 1, Determinar el porcentaje de arenas y gravas de la curva granulometrica. 2, Dependiendo del porcentaje de fino (fracción menor que el tamiz No 200 los suelos gruesos se clasifican como sigue: Menos del 5% - GW, GP, SW, SP Mas del 12 % - GM, GC, SM, SC De 5 a 12 % - casos frontera que requieren doble símbolo
|  |  | CL | Arcillas inorganicas de plasticidad baja a media, arcillas gravosas, arcillas arenosas, arcillas limosas, arcillas magras.
|  |  | OL | Limos organicos, arcillas limosas orgánicas de baja plasticidad
| limos y arcillas (Límite líquido wl>50 |  | MH | Limos inorganicos, suelos limosos o arenosos finos micaceos o diatomaceos, suelos elasticos.
|  |  | CH | Arcillas organicas de alta plasticidad, arcillas grasas.
|  |  | OH | Arcillas organicas de plasticidad media a alta, limos orgánicos
| Suelos Altamen- te orgá- nicos |  | Pt | Turba o otros suelos altamente organicos

## Aashto (hidden)
sup
CLASIFICACION GENERAL |  | MATERIALES GRANULARES (35% O MENOS DEL TOTAL PASA EL TAMIZ NO 200) | [6 empty] | MATERIALES LIMO-ARCILLOSOS (MAS DEL 35% DEL TOTAL PASA EL TAMIZ No 200)
CLASIFICACION DE GRUPO |  | A-1 |  | A-3 | A-2 |  |  |  | A-4 | A-5 | A-6 | A-7
|  | A-1-a | A-1-b |  | A-2-4 | A-2-5 | A-2-6 | A-2-7 |  |  |  | A-7-5 | A-7-6 | 50
25.4
Porcentaje de material | [13 empty] | 25
que pasa el tamiz
No 10 | 31.2 | 50 max
No 40 | 18.2 | 30 max | 50 max | 51 min
No 200 | 10 | 15 max | 25 max | 10 max | 35 max | 35 max | 35 max | 35 max | 36 min | 36 min | 36 min | 36 min | 36 min
Caracteristicas de la
fraccion que pasa el
tamiz No 40
Limite líquido | 25 |  |  |  | 40 max | 41 min | 40 max | 41 min | 40 max | 41 min | 40 max | 41 min | 41 min
Indice plástico | 6.74026 | 6 max | 6 max | N.P. | 10 max | 10 max | 11 min | 11 min | 10 max | 10 max | 11 min | 11`min | 11`min
Indice de Grupo | 0 | 0 |  | 0 | 0 |  | 4 max |  | 8 max | 12 max | 16 max | 20 max | 20 max
|  |  | CLASIFICACION AASHTO : |  |  |  |  | A-2-4 (0)
|  | -- | -- | -- | A-2-4 | -- | -- | -- | -- | -- | -- | -- | --
A-2-4
A-2-4
| A | 1
| B | 1
| C | 1
| D | 1
| 0.215 | 0 |  | (0)
| A | -25
| B | -15
| C | -3.25974
|  | -2.310065 |  | 0
| IG | (0)
SISTEMA DE CLASIFICACION AASHTO

## Apoyo 2 (hidden)
76.2 | 0 | 3" | 76.2 | 0 | 100 | 0 | 0 | 0 | 100 | ESPECIFICACIONES
76.2 | 100 | 2 1/2" | 63.5 | 0 | 100 | 0 | 0 | 0 | 100 | Nº Malla | Abertura mm. | Especificaciones "B" | % Que Pasa
|  | 2" | 50.6 | 0 | 100 | 470 | 9.203055 | 9.203055 | 90.79695 | 2" | 50.6
63.5 | 0 | 1 1/2" | 38.1 | 0 | 100 | 360 | 7.049148 | 16.2522 | 83.7478 | 1 1/2" | 38.1
63.5 | 100 | 1" | 25.4 | 0 | 100 | 462 | 9.046407 | 25.29861 | 74.70139 | 1" | 25.4
|  | 3/4" | 19.05 | 0 | 100 | 475 | 9.300959 | 34.59957 | 65.40043 | 3/4" | 19.05
50.6 | 0 | 1/2" | 12.7 | 0 | 100 | 590 | 11.55277 | 46.15234 | 53.84766 | 3/8" | 9.525
50.6 | 100 | 3/8" | 9.525 | 0 | 100 | 280 | 5.482671 | 51.63501 | 48.36499 | No4 | 4.76
|  | No4 | 4.76 | 0 | 100 | 550 | 10.76953 | 62.40454 | 37.59546 | 40 | 0.42
38.1 | 0 | 10 | 2 | 0 | 100 | 328.9167 | 6.440508 | 68.84505 | 31.15495
38.1 | 100 | 20 | 0.84 | 0 | 100 | 327.6188 | 6.415093 | 75.26014 | 24.73986
|  | 40 | 0.42 | 0 | 100 | 336.4511 | 6.588038 | 81.84818 | 18.15182
25.4 | 0 | 50 | 0.3 | 0 | 100 | 64.83364 | 1.269505 | 83.11769 | 16.88231
25.4 | 100 | 100 | 0.149 | 0 | 100 | 215.996 | 4.229411 | 87.3471 | 12.6529
|  | 200 | 0.074 | 0 | 100 | 133.1495 | 2.607197 | 89.9543 | 10.0457
19.05 | 0
19.05 | 100
12.7 | 0 |  | 3" | 76.2
12.7 | 100 |  | 2 1/2" | 63.5
|  |  | 2" | 50.6
9.525 | 0 |  | 1 1/2" | 38.1
9.525 | 100 |  | 1" | 25.4
|  |  | 3/4" | 19.05
4.76 | 0 |  | 1/2" | 12.7
4.76 | 100 |  | 3/8" | 9.525
|  |  | Nº4 | 4.76
2 | 0 |  | Nº10 | 2
2 | 100 |  | Nº20 | 0.84
|  |  | Nº40 | 0.42
0.84 | 0 |  | Nº50 | 0.297
0.84 | 100 |  | Nº100 | 0.15
|  |  | Nº200 | 0.074
0.42 | 0
0.42 | 100
0.3 | 0
0.3 | 100
0.149 | 0
0.149 | 100
0.074 | 0
0.074 | 100