## Granulo
|  | CARRETERA : |  | PUNO - ILAVE
|  | TRAMO : |  | Km. 1363+000 - Km. 1413+000
|  | PROYECTO : |  | ESTUDIO DEFINITIVO PARA EL MANTENIMIENTO PERIÓDICO DE LA
CARRETERA PUNO - DESAGUADERO TRAMO PUNO - ILAVE
Análisis Mecánico por Tamizado ASTM D-422
Ubicación(Km) |  | 1392+500 Km.
Calicata |  | CDA - 12 | [5 empty] | HUMEDAD NATURAL
Muestra |  | M - 1 | [5 empty] | Sh + Tara | : | 739.93
Prof. (m) |  | 0.04 - 0.44 | [5 empty] | Ss + Tara | : | 712.5
Fecha |  | 2008-07-30 | [5 empty] | Tara | : | 0
Datos de Ensayo: | [7 empty] | Peso Agua | : | 27.43
Peso de muestra humeda |  | : | [5 empty] | Peso Seco | : | 712.5
Peso de muestra seca |  | : | 6437 |  |  |  |  | Humedad(%) | : | 3.849825
Peso de muestra lavada |  | : | 5482.2
Tamices | Abertura | Peso | %Retenido | %Retenido | % que | Especificación |  |  | PROP. FISICAS
ASTM | en mm. | Retenido | Parcial | Acumulado | Pasa
3" | 76.2 | [7 empty] | L. Líquido | : | 22.9 | 3990
2 1/2" | 63.5 | 0 |  |  | 100 |  |  |  | L. Plástico | : | 14.99319
2" | 50.6 | 420 | 6.524779 | 6.524779 | 93.47522 | 100 | - | 100 | Ind. Plástico | : | 7.906812
1 1/2" | 38.1 | 260 | 4.039149 | 10.56393 | 89.43607 |  |  |  | Clas. SUCS | : | SC |  |  |  |  | 50.6 | 100 | 100
1" | 25.4 | 260 | 4.039149 | 14.60308 | 85.39692 |  |  |  | Clas. AASHTO | : | A-2-4 (0) |  |  |  |  | 9.525 | 30 | 65
3/4" | 19.05 | 392 | 6.089793 | 20.69287 | 79.30713 |  |  |  | OBSERVACIONES | [6 empty] | 4.76 | 25 | 55
1/2" | 12.7 | 440 | 6.835482 | 27.52835 | 72.47165 | [9 empty] | 38.0146 | 2 | 15 | 40
3/8" | 9.525 | 440 | 6.835482 | 34.36383 | 65.63617 | 30 | - | 65 |  |  |  | P. Grueso: | 2447 |  | 47.1524 | 0.42 | 8 | 20
Nº4 | 4.76 | 235 | 3.650769 | 38.0146 | 61.9854 | 25 | - | 55 |  |  |  | P. Fino: | 3990 |  | 14.833 | 0.074 | 2 | 8
Nº10 | 2 | 940.8 | 14.6155 | 52.63011 | 47.36989 | 15 | - | 40 |  |  |  | Total: | 6437 |  | 100
Nº20 | 0.84 | 621.6 | 9.656672 | 62.28678 | 37.71322 | [6 empty] | Nº10 | 168 | 940.8
Nº40 | 0.42 | 364 | 5.654808 | 67.94159 | 32.05841 | 8 | - | 20 |  |  |  | Nº20 | 111 | 621.6
Nº50 | 0.297 | 224 | 3.479882 | 71.42147 | 28.57853 | [6 empty] | Nº40 | 65 | 364 | 6437
Nº100 | 0.15 | 336 | 5.219823 | 76.64129 | 23.35871 | [6 empty] | Nº50 | 40 | 224
Nº200 | 0.074 | 548.8 | 8.525711 | 85.167 | 14.833 | 2 | - | 8 |  |  |  | Nº100 | 60 | 336
PASA |  | 954.8 | 14.833 | 100 | [7 empty] | Nº200 | 98 | 548.8
[12 empty] | PASA | 170.5 | 954.8
[12 empty] | Porcion | 712.5
Diametro efectivos
D10
[13 empty] | 0.01 | 10
[13 empty] | 0.05 | 10
[13 empty] | 0.05 | 0
Cu
[13 empty] | D30 |  | 85
[13 empty] | 0.01 | 30
[13 empty] | 0.32 | 30 | Cc
[13 empty] | 0.32 | 0 | 0.4818824
D60
[13 empty] | 0.01 | 60
[13 empty] | 4.25 | 60
[13 empty] | 4.25 | 0
OBSERVACIONES :

## L.L & L.P
|  | CARRETERA : | PUNO - ILAVE
|  | TRAMO : | Km. 1363+000 - Km. 1413+000
|  | PROYECTO : | ESTUDIO DEFINITIVO PARA EL MANTENIMIENTO PERIÓDICO DE LA
CARRETERA PUNO - DESAGUADERO TRAMO PUNO - ILAVE
Límites de Consistencia
|  |  |  | Fecha: | 2008-07-30
Ubicación(Km) | : | 1392+500 Km.
Calicata | : | CDA - 12
Muestra | : | M - 1
Prof. (m) | : | 0.04 - 0.44
Límite Líquido :
ENSAYO Nº |  | 1 | 2 | 3 | 4
Nº de Golpes |  | 25 | 25 | 18 | 18
Recipiente Nº |  | 109 | 108 | 101 | 104
R + Suelo Hum. |  | 10.39 | 12.55 | 13.21 | 11.32
R + Suelo Seco |  | 9.26 | 11.03 | 11.03 | 9.75
Peso de agua |  | 1.13 | 1.52 | 2.18 | 1.57
Peso de Recip. |  | 4.33 | 4.45 | 4.28 | 4.22
Peso de S. Seco |  | 4.93 | 6.58 | 6.75 | 5.53
% de Humedad |  | 22.92089 | 23.1003 | 32.2963 | 28.3906
Límite Plástico :
ENSAYO Nº |  | 1 | 2
Recipiente Nº |  | 106 | 109
R + Suelo Hum. |  | 8.67 | 8.26
R + Suelo Seco |  | 8.12 | 7.75
Peso de agua |  | 0.55 | 0.51
Peso de Recip. |  | 4.45 | 4.35
Peso de S. Seco |  | 3.67 | 3.4
% de Humedad |  | 14.98638 | 15
[6 empty] | 25 | 0
[6 empty] | 25 | 22.9 | LL
[6 empty] | 10 | 22.9 | LL
[7 empty] | 14.99319 | LP
Resultados |  |  |  | OBSERVACIONES :
Límite Líquido |  | 22.9 |  | ...................................................................
Límite Plástico |  | 14.99319 |  | ...................................................................
Ind. Plástico |  | 7.906812 |  | ...................................................................

## Proctor
| CARRETERA : | PUNO - ILAVE
| TRAMO : | Km. 1363+000 - Km. 1413+000
| PROYECTO : | ESTUDIO DEFINITIVO PARA EL MANTENIMIENTO PERIÓDICO DE LA
CARRETERA PUNO - DESAGUADERO TRAMO PUNO - ILAVE
ENSAYO DE PROCTOR MODIFICADO
Datos de muestra
Ubicación(Km) | : | 1392+500 Km.
Calicata | : | CDA - 12
Muestra | : | M - 1
Prof. (m) | : | 0.04 - 0.44
Fecha | : | 2008-07-30
Compactación
Prueba Nº |  | 1 | 2 | 3
Numero de capas |  | 5 | 5 | 5
Numero de golpes |  | 56 | 56 | 56
Peso suelo + molde (gr.) |  | 9852 | 10013 | 10010
Peso molde (gr.) |  | 5276 | 5276 | 5276
Peso suelo compactado (gr.) |  | 4576 | 4737 | 4734
Volumen del molde (cm3) |  | 2117 | 2117 | 2117
Densidad humeda (gr/cm3) |  | 2.161549 | 2.2376 | 2.236183
Humedad (%)
Tara Nº
Tara + suelo húmedo (gr.) |  | 59.15 | 57.01 | 73.76
Tara + suelo seco (gr.) |  | 57.04 | 54.03 | 68.52
Peso de agua (gr.) |  | 2.11 | 2.98 | 5.24
Peso de tara (gr.) |  | 6.86 | 6.83 | 6.95
Peso de suelo seco (gr.) |  | 50.18 | 47.2 | 61.57
Humedad (%) |  | 4.204862 | 6.313559 | 8.510638
Densidad Seca (gr/cm3) |  | 2.074327 | 2.104718 | 2.060796
Máxima Densidad Seca (gr/cm3) |  | : | 2.105
Optimo Contenido de Humedad (%) |  | : | 6.2
[5 empty] | 0 | 6.2
[5 empty] | 2.105 | 6.2
[5 empty] | 2.105 | 0

## Datos
| CARRETERA : | PUNO - ILAVE
| TRAMO : | Km. 1363+000 - Km. 1413+000
| PROYECTO : | ESTUDIO DEFINITIVO PARA EL MANTENIMIENTO PERIÓDICO DE LA
CARRETERA PUNO - DESAGUADERO TRAMO PUNO - ILAVE
ENSAYO DE LA RELACION DE SOPORTE DE CALIFORNIA (C.B.R.) ASTM D-1883
Realizado por : |  | Tec. Julio César Shahuano Dominguez
Revisado por : |  | Ing. Herly Torres Hinostroza
Fecha |  | 2008-07-30
Datos de muestra
Prog. (Km.) | : | 1392+500 Km. |  |  |  | Calicata |  | : | CDA - 12
Muestra | : | M - 1
Prof (m.) | : | 0.04 - 0.44
Máxima Densidad Seca (gr/cm3) : |  |  |  |  | 2.105
Optimo Contenido de Humedad (%) : |  |  |  |  | 6.2
Compactación | [6 empty] | Humedad (%)
Molde Nº |  |  | 4 | 8 | 3 |  | Tara Nº |  |  | 18 | 17 | 19
Número de capas |  |  | 5 | 5 | 5 |  | Tara+suelo húmedo (gr.) |  |  | 188.36 | 135.2 | 207.01
Número de golpes |  |  | 56 | 25 | 12 |  | Tara+suelo seco (gr.) |  |  | 179.25 | 129.12 | 197.3
Peso suelo + molde (gr.) |  |  | 11334 | 11055 | 10779 |  | Peso de agua (gr.) |  |  | 9.11 | 6.08 | 9.71
Peso molde (gr.) |  |  | 6582 | 6571 | 6562 |  | Peso de tara (gr.) |  |  | 31.28 | 31.22 | 29.2
Peso suelo compactado (gr.) |  |  | 4752 | 4484 | 4217 |  | Peso de suelo seco (gr.) |  |  | 147.97 | 97.9 | 168.1
Volumen del molde (cm3) |  |  | 2132 | 2115 | 2087 |  | Humedad (%) |  |  | 6.156653 | 6.210419 | 5.776324
Densidad humeda (gr/cm3) |  |  | 2.228893 | 2.120095 | 2.020604 |  | Densidad Seca (gr/cm3) |  |  | 2.099626 | 1.996127 | 1.910261 | 2075.109 | 2010.762
Aplicación de Carga
Penetración | Presión | Molde I |  | Molde II |  | Molde III
(mm.) | Patrón | Dial | Presión | Dial | Presión | Dial | Presión |  | Expansión:
| (Kg/cm2) |  | (Kg/cm2) |  | (Kg/cm2) |  | (Kg/cm2)
0.03 |  | 52 | 11.67167 | 35 | 7.855933 | 12 | 2.693463 |  | Fecha | Expansión
0.05 |  | 110 | 24.69008 | 66 | 14.81405 | 20 | 4.489105 |  |  | Molde I | Molde II | Molde III
0.08 |  | 155 | 34.79056 | 95 | 21.32325 | 27 | 6.060291 |  | 2008-08-01 | 0 | 0 | 0
0.1 | 70 | 190 | 42.64649 | 122 | 27.38354 | 32 | 7.182567 |  | 2008-08-02 | 0.04 | 0.06 | 0.08
[9 empty] | 2008-08-03 | 0.08 | 0.1 | 0.12 | 7.62
0.15 | 105 | 250 | 56.11381 | 162 | 36.36175 | 38 | 8.529299 |  | 2008-08-04 | 0.12 | 0.12 | 0.16
[9 empty] | 2008-08-05 | 0.16 | 0.18 | 0.24
0.2 |  | 300 | 67.33657 | 192 | 43.0954 | 42 | 9.42712

## Grafico CBR
|  | CARRETERA : | PUNO - ILAVE
|  | TRAMO : | Km. 1363+000 - Km. 1413+000
|  | PROYECTO : | ESTUDIO DEFINITIVO PARA EL MANTENIMIENTO PERIÓDICO DE LA
CARRETERA PUNO - DESAGUADERO TRAMO PUNO - ILAVE
ENSAYO DE LA RELACION DE SOPORTE DE CALIFORNIA (C.B.R.) ASTM D-1883
Realizado por : |  | Tec. Julio César Shahuano Dominguez
Revisado por : |  | Ing. Herly Torres Hinostroza
Fecha |  | 2008-07-30
Datos de muestra
Prog. (Km.) | : | 1392+500 Km. |  | Calicata | : | CDA - 12
Muestra | : | M - 1
Prof (m.) | : | 0.04 - 0.44
Máxima Densidad Seca (gr/cm3) : |  |  | 2.105
Optimo Contenido de Humedad (%) : |  |  | 6.2
C.B.R. (0.1")-56 GOLPES : |  | 61.42857 | C.B.R. (0.1")-25 GOLPES : | 39.28571 |  | C.B.R. (0.1")-10 GOLPES : |  |  | 10.21429
DETERMINACION DE C.B.R.
[7 empty] | 95% DE M.D.S. : | 1.99975
[7 empty] | C.B.R. (100% M.D.S.) 0.1" : | 61.42857 | %
[7 empty] | C.B.R. (95% M.D.S.) 01" : | 39 | %
OBSERVACIONES:
.
CBR al 100% M.D.S.
CBR al 95% M.D.S.

## Apoyo (hidden)
Penetración | Molde I | Molde II | Molde III
(mm.) | Presión | Presión | Presión
| (Kg/cm2) | (Kg/cm2) | (Kg/cm2) | Molde I | Molde II | Molde III
0 | 0 | 0 | 0
0.64 | 11.67167 | 7.855933 | 2.693463
1.27 | 24.69008 | 14.81405 | 4.489105 | 24.69008 | 14.81405 | 4.489105
1.91 | 34.79056 | 21.32325 | 6.060291 | 34.79056 | 21.32325 | 6.060291
2.54 | 42.64649 | 27.38354 | 7.182567 | 42.64649 | 27.38354 | 7.182567
5.08 | 56.11381 | 36.36175 | 8.529299
7.62 | 67.33657 | 43.0954 | 9.42712
[8 empty] | y = 14.143x + 7.0759 | y = 9.898x + 2.3015 | y = 2.1217x + 1.8652
|  |  | Correc | 15.3 | 11.8 | 9.8 |  | R2 = 0.9955 | R2 = 0.9997 | R2 = 0.9917
|  |  |  | 11 | 7.2 | 11.2
|  |  |  | 2.54 | 2.54 | 2.54 |  | 0 | 0 | 0
|  |  |  | 2.54 | 2.54 | 2.54 |  | 2.54 | 2.54 | 2.54
|  |  |  | 0 | 0 | 0 |  | 43 | 27.5 | 7.15
|  |  |  | 0 | 0 | 0
|  |  |  | 43 | 27.5 | 7.15
|  |  |  | 43 | 27.5 | 7.15
|  |  |  | 5.798954 | 5.690169 | 6.222857
|  |  |  | 5.798954 | 5.690169 | 6.222857
|  |  |  | 0 | 0 | 0
|  |  |  | 0 | 0 | 0
45
33
C.B.R. |  |  | C.B.R.(100%) |  |  | C.B.R.(95%) |  |  | 19
2.099626 | 61.42857 |  | 61.42857 | 0 |  | 39 | 0
1.996127 | 39.28571 |  | 61.42857 | 2.099626 |  | 39 | 1.994645
1.910261 | 10.21429 |  | 0 | 2.099626 |  | 0 | 1.994645

## Sucs (hidden)
SISTEMA UNIFICADO DE CLASIFICACION
N 200= | 14.83 | Cu = | 85 |  |  |  | L.L. | 22.9
N 4= | 61.99 | Cc = | 0.4818824 | CLASIFICACION SUCS | SC |  | I.P. | 7.906812
L.L.= | 22.9 | [5 empty] | CU | 85
I.P.= | 7.906812 | [5 empty] | CC | 0.4818824
DIVISIONES MAYORES |  |  | SIMBOLO DE GRUPO | NOMBRES TIPICOS | CRITERIOS DE CLASIFICACION PARA SUELOS GRANULARES |  |  | CLASIF | SIMBOLOS DOBLES | SIMBOLOS TRIPLES | CLASIFICACION | SIMBOLO
Suelos de grano grueso (mas del 50 % del material es mayor en tamaño que el tamiz No 200 | Gravas (mas de la mitad de la fracción gruesa es mayor que el tamiz No 4) | Gravas Limpias (poco o ningun fino) | GW | Gravas bien gradadas, mezclas gravosas, poco o ningun fino | Cu > 4 1 < Cc < 3 | [6 empty] | SC
|  |  | GP | Gravas pobremente gradadas,`mezclas grava-arena, pocos o ningun fino | No cumple todos los requisitos de gradadcion para GW
|  | Gravas con finos (cantidad apre- ciable de finos) | GM | Gravas limosas, mezcla grava- arena-limo | Límites de Atteberg por debajo de la linea A o Ip < 4 | A los materiales sobre la linea A con 4 < Ip < 7 se considera de frontera y se les asigna doble símbolo
|  |  | GC | Gravas arcillosas, mezcla gravo-areno- arcillosas | Límites de Atteberg por encima de la línea A ó Ip > 7
| Arenas (mas de la mitad de la fracción gruesa es menor que el tamiz No 4) | Arenas Limpias (poco o ningun fino) | SW | Arenas bien gradadas, arenas gravosas, pocos o ningun fino | Cu > 6 1 < Cc < 3
|  |  | SP | Arenas pobremente gradadas, arenas gravosas, pocos o ningun fino | No cumple todos los requisitos de gradadcion para SW
|  | Arenas con finos (cantidad apre- ciable de finos) | SM | Arenas limosas mezcla de arena-limo | Límites de Atteberg por debajo de la linea A ó Ip < 4 | Si el material está en la zona sombreada con 4 < Ip < 7 se considera de frontera y se les asigna doble símbolo
|  |  | SC | Arenas arcillosas, mezclas arena-arcilla | Límites de Atteberg por encima de la linea A ó Ip > 7 |  |  | SC |  |  | SC
Suelos de grano fino (mas del 50 % del material pasa el tamiz No 200 | limos y arcillas (Límite líquido wl<50 |  | ML | Limos inorgánicos y arena muy finas, polvo de roca, arenas finas limosas o arcillosas, o limos arcillosos con poca plasticidad | 1, Determinar el porcentaje de arenas y gravas de la curva granulometrica. 2, Dependiendo del porcentaje de fino (fracción menor que el tamiz No 200 los suelos gruesos se clasifican como sigue: Menos del 5% - GW, GP, SW, SP Mas del 12 % - GM, GC, SM, SC De 5 a 12 % - casos frontera que requieren doble símbolo
|  |  | CL | Arcillas inorganicas de plasticidad baja a media, arcillas gravosas, arcillas arenosas, arcillas limosas, arcillas magras.
|  |  | OL | Limos organicos, arcillas limosas orgánicas de baja plasticidad
| limos y arcillas (Límite líquido wl>50 |  | MH | Limos inorganicos, suelos limosos o arenosos finos micaceos o diatomaceos, suelos elasticos.
|  |  | CH | Arcillas organicas de alta plasticidad, arcillas grasas.
|  |  | OH | Arcillas organicas de plasticidad media a alta, limos orgánicos
| Suelos Altamen- te orgá- nicos |  | Pt | Turba o otros suelos altamente organicos

## Aashto (hidden)
sup
CLASIFICACION GENERAL |  | MATERIALES GRANULARES (35% O MENOS DEL TOTAL PASA EL TAMIZ NO 200) | [6 empty] | MATERIALES LIMO-ARCILLOSOS (MAS DEL 35% DEL TOTAL PASA EL TAMIZ No 200)
CLASIFICACION DE GRUPO |  | A-1 |  | A-3 | A-2 |  |  |  | A-4 | A-5 | A-6 | A-7
|  | A-1-a | A-1-b |  | A-2-4 | A-2-5 | A-2-6 | A-2-7 |  |  |  | A-7-5 | A-7-6 | 50
25.4
Porcentaje de material | [13 empty] | 25
que pasa el tamiz
No 10 | 47.4 | 50 max
No 40 | 32.1 | 30 max | 50 max | 51 min
No 200 | 14.8 | 15 max | 25 max | 10 max | 35 max | 35 max | 35 max | 35 max | 36 min | 36 min | 36 min | 36 min | 36 min
Caracteristicas de la
fraccion que pasa el
tamiz No 40
Limite líquido | 22.9 |  |  |  | 40 max | 41 min | 40 max | 41 min | 40 max | 41 min | 40 max | 41 min | 41 min
Indice plástico | 7.906812 | 6 max | 6 max | N.P. | 10 max | 10 max | 11 min | 11 min | 10 max | 10 max | 11 min | 11`min | 11`min
Indice de Grupo | 0 | 0 |  | 0 | 0 |  | 4 max |  | 8 max | 12 max | 16 max | 20 max | 20 max
|  |  | CLASIFICACION AASHTO : |  |  |  |  | A-2-4 (0)
|  | -- | -- | -- | A-2-4 | -- | -- | -- | -- | -- | -- | -- | --
A-2-4
A-2-4
| A | 1
| B | 1
| C | 1
| D | 1
| 0.215 | 0 |  | (0)
| A | -20.2
| B | -17.1
| C | -2.093188
|  | -1.890076 |  | 0
| IG | (0)
SISTEMA DE CLASIFICACION AASHTO

## Apoyo 2 (hidden)
76.2 | 0 | 3" | 76.2 | 0 | 100 | 0 | 0 | 0 | 100 | ESPECIFICACIONES
76.2 | 100 | 2 1/2" | 63.5 | 0 | 100 | 0 | 0 | 0 | 100 | Nº Malla | Abertura mm. | Especificaciones "B" | % Que Pasa
|  | 2" | 50.6 | 0 | 100 | 420 | 6.524779 | 6.524779 | 93.47522 | 2" | 50.6
63.5 | 0 | 1 1/2" | 38.1 | 0 | 100 | 260 | 4.039149 | 10.56393 | 89.43607 | 1 1/2" | 38.1
63.5 | 100 | 1" | 25.4 | 0 | 100 | 260 | 4.039149 | 14.60308 | 85.39692 | 1" | 25.4
|  | 3/4" | 19.05 | 0 | 100 | 392 | 6.089793 | 20.69287 | 79.30713 | 3/4" | 19.05
50.6 | 0 | 1/2" | 12.7 | 0 | 100 | 440 | 6.835482 | 27.52835 | 72.47165 | 3/8" | 9.525
50.6 | 100 | 3/8" | 9.525 | 0 | 100 | 440 | 6.835482 | 34.36383 | 65.63617 | No4 | 4.76
|  | No4 | 4.76 | 0 | 100 | 235 | 3.650769 | 38.0146 | 61.9854 | 40 | 0.42
38.1 | 0 | 10 | 2 | 0 | 100 | 940.8 | 14.6155 | 52.63011 | 47.36989
38.1 | 100 | 20 | 0.84 | 0 | 100 | 621.6 | 9.656672 | 62.28678 | 37.71322
|  | 40 | 0.42 | 0 | 100 | 364 | 5.654808 | 67.94159 | 32.05841
25.4 | 0 | 50 | 0.3 | 0 | 100 | 224 | 3.479882 | 71.42147 | 28.57853
25.4 | 100 | 100 | 0.149 | 0 | 100 | 336 | 5.219823 | 76.64129 | 23.35871
|  | 200 | 0.074 | 0 | 100 | 548.8 | 8.525711 | 85.167 | 14.833
19.05 | 0
19.05 | 100
12.7 | 0 |  | 3" | 76.2
12.7 | 100 |  | 2 1/2" | 63.5
|  |  | 2" | 50.6
9.525 | 0 |  | 1 1/2" | 38.1
9.525 | 100 |  | 1" | 25.4
|  |  | 3/4" | 19.05
4.76 | 0 |  | 1/2" | 12.7
4.76 | 100 |  | 3/8" | 9.525
|  |  | Nº4 | 4.76
2 | 0 |  | Nº10 | 2
2 | 100 |  | Nº20 | 0.84
|  |  | Nº40 | 0.42
0.84 | 0 |  | Nº50 | 0.297
0.84 | 100 |  | Nº100 | 0.15
|  |  | Nº200 | 0.074
0.42 | 0
0.42 | 100
0.3 | 0
0.3 | 100
0.149 | 0
0.149 | 100
0.074 | 0
0.074 | 100