## Granulo
|  | CARRETERA : |  | PUNO - ILAVE
|  | TRAMO : |  | Km. 1363+000 - Km. 1413+000
|  | PROYECTO : |  | ESTUDIO DEFINITIVO PARA EL MANTENIMIENTO PERIÓDICO DE LA
CARRETERA PUNO - DESAGUADERO TRAMO PUNO - ILAVE
Análisis Mecánico por Tamizado ASTM D-422
Ubicación(Km) |  | 1392+500 Km.
Calicata |  | CDA - 12 | [5 empty] | HUMEDAD NATURAL
Muestra |  | M - 2 | [5 empty] | Sh + Tara | : | 625.89
Prof. (m) |  | 0.44 - 1.50 | [5 empty] | Ss + Tara | : | 540
Fecha |  | 2008-07-30 | [5 empty] | Tara | : | 0
Datos de Ensayo: | [7 empty] | Peso Agua | : | 85.89
Peso de muestra humeda |  | : | [5 empty] | Peso Seco | : | 540
Peso de muestra seca |  | : | 5126 |  |  |  |  | Humedad(%) | : | 15.90556
Peso de muestra lavada |  | : | 3828.722
Tamices | Abertura | Peso | %Retenido | %Retenido | % que | Especificación |  |  | PROP. FISICAS
ASTM | en mm. | Retenido | Parcial | Acumulado | Pasa
3" | 76.2 | [7 empty] | L. Líquido | : | 39.1 | 2779
2 1/2" | 63.5 | 0 |  |  | 100 |  |  |  | L. Plástico | : | 25.50779
2" | 50.6 | 447 | 8.72025 | 8.72025 | 91.27975 | 100 | - | 100 | Ind. Plástico | : | 13.59221
1 1/2" | 38.1 | 285 | 5.559891 | 14.28014 | 85.71986 |  |  |  | Clas. SUCS | : | GM |  |  |  |  | 50.6 | 100 | 100
1" | 25.4 | 415 | 8.095981 | 22.37612 | 77.62388 |  |  |  | Clas. AASHTO | : | A-2-6 (0) |  |  |  |  | 9.525 | 30 | 65
3/4" | 19.05 | 290 | 5.657433 | 28.03355 | 71.96645 |  |  |  | OBSERVACIONES | [6 empty] | 4.76 | 25 | 55
1/2" | 12.7 | 320 | 6.242684 | 34.27624 | 65.72376 | [9 empty] | 45.78619 | 2 | 15 | 40
3/8" | 9.525 | 180 | 3.51151 | 37.78775 | 62.21225 | 30 | - | 65 |  |  |  | P. Grueso: | 2347 |  | 28.906 | 0.42 | 8 | 20
Nº4 | 4.76 | 410 | 7.998439 | 45.78619 | 54.21381 | 25 | - | 55 |  |  |  | P. Fino: | 2779 |  | 25.30781 | 0.074 | 2 | 8
Nº10 | 2 | 425.8046 | 8.306761 | 54.09295 | 45.90705 | 15 | - | 40 |  |  |  | Total: | 5126 |  | 100
Nº20 | 0.84 | 395.4929 | 7.715429 | 61.80838 | 38.19162 | [6 empty] | Nº10 | 82.74 | 425.8046
Nº40 | 0.42 | 282.5831 | 5.512742 | 67.32112 | 32.67888 | 8 | - | 20 |  |  |  | Nº20 | 76.85 | 395.4929
Nº50 | 0.297 | 57.53559 | 1.122427 | 68.44355 | 31.55645 | [6 empty] | Nº40 | 54.91 | 282.5831 | 5126
Nº100 | 0.15 | 167.9751 | 3.276924 | 71.72047 | 28.27953 | [6 empty] | Nº50 | 11.18 | 57.53559
Nº200 | 0.074 | 152.3304 | 2.97172 | 74.69219 | 25.30781 | 2 | - | 8 |  |  |  | Nº100 | 32.64 | 167.9751
PASA |  | 1297.278 | 25.30781 | 100 | [7 empty] | Nº200 | 29.6 | 152.3304
[12 empty] | PASA | 252.08 | 1297.278
[12 empty] | Porcion | 540
Diametro efectivos
D10
[13 empty] | 0.01 | 10
[13 empty] | 0.01 | 10
[13 empty] | 0.01 | 0
Cu
[13 empty] | D30 |  | 800
[13 empty] | 0.01 | 30
[13 empty] | 0.22 | 30 | Cc
[13 empty] | 0.22 | 0 | 0.605
D60
[13 empty] | 0.01 | 60
[13 empty] | 8 | 60
[13 empty] | 8 | 0
OBSERVACIONES :

## L.L & L.P
|  | CARRETERA : | PUNO - ILAVE
|  | TRAMO : | Km. 1363+000 - Km. 1413+000
|  | PROYECTO : | ESTUDIO DEFINITIVO PARA EL MANTENIMIENTO PERIÓDICO DE LA
CARRETERA PUNO - DESAGUADERO TRAMO PUNO - ILAVE
Límites de Consistencia
|  |  |  | Fecha: | 2008-07-30
Ubicación(Km) | : | 1392+500 Km.
Calicata | : | CDA - 12
Muestra | : | M - 1
Prof. (m) | : | 0.44 - 1.50
Límite Líquido :
ENSAYO Nº |  | 1 | 2 | 3 | 4
Nº de Golpes |  | 24 | 24 | 17 | 17
Recipiente Nº |  | 110 | 105 | 103a | 106
R + Suelo Hum. |  | 12.56 | 12.66 | 13.39 | 14.98
R + Suelo Seco |  | 10.27 | 10.32 | 10.72 | 11.94
Peso de agua |  | 2.29 | 2.34 | 2.67 | 3.04
Peso de Recip. |  | 4.42 | 4.39 | 4.18 | 4.46
Peso de S. Seco |  | 5.85 | 5.93 | 6.54 | 7.48
% de Humedad |  | 39.1453 | 39.46037 | 40.82569 | 40.64171
Límite Plástico :
ENSAYO Nº |  | 1 | 2
Recipiente Nº |  | 108 | 111
R + Suelo Hum. |  | 7.19 | 7.25
R + Suelo Seco |  | 6.63 | 6.67
Peso de agua |  | 0.56 | 0.58
Peso de Recip. |  | 4.45 | 4.38
Peso de S. Seco |  | 2.18 | 2.29
% de Humedad |  | 25.68807 | 25.32751
[6 empty] | 25 | 0
[6 empty] | 25 | 39.1 | LL
[6 empty] | 10 | 39.1 | LL
[7 empty] | 25.50779 | LP
Resultados |  |  |  | OBSERVACIONES :
Límite Líquido |  | 39.1 |  | ...................................................................
Límite Plástico |  | 25.50779 |  | ...................................................................
Ind. Plástico |  | 13.59221 |  | ...................................................................

## Proctor
| CARRETERA : | PUNO - ILAVE
| TRAMO : | Km. 1363+000 - Km. 1413+000
| PROYECTO : | ESTUDIO DEFINITIVO PARA EL MANTENIMIENTO PERIÓDICO DE LA
CARRETERA PUNO - DESAGUADERO TRAMO PUNO - ILAVE
ENSAYO DE PROCTOR MODIFICADO
Datos de muestra
Ubicación(Km) | : | 1392+500 Km.
Calicata | : | CDA - 12
Muestra | : | M - 2
Prof. (m) | : | 0.44 - 1.50
Fecha | : | 2008-07-30
Compactación
Prueba Nº |  | 1 | 2 | 3 | 3
Numero de capas |  | 5 | 5 | 5 | 5
Numero de golpes |  | 56 | 56 | 56 | 56
Peso suelo + molde (gr.) |  | 9080 | 9440 | 9475 | 9335
Peso molde (gr.) |  | 5276 | 5276 | 5276 | 5276
Peso suelo compactado (gr.) |  | 3804 | 4164 | 4199 | 4059
Volumen del molde (cm3) |  | 2117 | 2117 | 2117 | 2117
Densidad humeda (gr/cm3) |  | 1.796882 | 1.966934 | 1.983467 | 1.917336
Humedad (%)
Tara Nº
Tara + suelo húmedo (gr.) |  | 60.38 | 36.69 | 60.61 | 61.07
Tara + suelo seco (gr.) |  | 54.18 | 32.73 | 52.78 | 52.78
Peso de agua (gr.) |  | 6.2 | 3.96 | 7.83 | 8.29
Peso de tara (gr.) |  | 7.19 | 6.79 | 6.41 | 7.41
Peso de suelo seco (gr.) |  | 46.99 | 25.94 | 46.37 | 45.37
Humedad (%) |  | 13.1943 | 15.266 | 16.88592 | 18.27199
Densidad Seca (gr/cm3) |  | 1.587432 | 1.706431 | 1.696926 | 1.621124
Máxima Densidad Seca (gr/cm3) |  | : | 1.713
Optimo Contenido de Humedad (%) |  | : | 15.7
[6 empty] | 0 | 15.7
[6 empty] | 1.713 | 15.7
[6 empty] | 1.713 | 0

## Datos
| CARRETERA : | PUNO - ILAVE
| TRAMO : | Km. 1363+000 - Km. 1413+000
| PROYECTO : | ESTUDIO DEFINITIVO PARA EL MANTENIMIENTO PERIÓDICO DE LA
CARRETERA PUNO - DESAGUADERO TRAMO PUNO - ILAVE
ENSAYO DE LA RELACION DE SOPORTE DE CALIFORNIA (C.B.R.) ASTM D-1883
Realizado por : |  | Tec. Julio César Shahuano Dominguez
Revisado por : |  | Ing. Herly Torres Hinostroza
Fecha |  | 2008-07-30
Datos de muestra
Prog. (Km.) | : | 1392+500 Km. |  |  |  | Calicata |  | : | CDA - 12
Muestra | : | M - 2
Prof (m.) | : | 0.44 - 1.50
Máxima Densidad Seca (gr/cm3) : |  |  |  |  | 1.713
Optimo Contenido de Humedad (%) : |  |  |  |  | 15.7
Compactación | [6 empty] | Humedad (%)
Molde Nº |  |  | 11 | 12 | 10 |  | Tara Nº |  |  | 28 | 29 | 30
Número de capas |  |  | 5 | 5 | 5 |  | Tara+suelo húmedo (gr.) |  |  | 123.1 | 177 | 133.5
Número de golpes |  |  | 56 | 25 | 12 |  | Tara+suelo seco (gr.) |  |  | 111.07 | 160 | 121.34
Peso suelo + molde (gr.) |  |  | 10787 | 10567 | 10212 |  | Peso de agua (gr.) |  |  | 12.03 | 17 | 12.16
Peso molde (gr.) |  |  | 6564 | 6663 | 6562 |  | Peso de tara (gr.) |  |  | 32.47 | 32.45 | 33.65
Peso suelo compactado (gr.) |  |  | 4223 | 3904 | 3650 |  | Peso de suelo seco (gr.) |  |  | 78.6 | 127.55 | 87.69
Volumen del molde (cm3) |  |  | 2130 | 2138 | 2087 |  | Humedad (%) |  |  | 15.30534 | 13.32811 | 13.86703
Densidad humeda (gr/cm3) |  |  | 1.982629 | 1.826006 | 1.748922 |  | Densidad Seca (gr/cm3) |  |  | 1.71946 | 1.611256 | 1.535934 | 1844.105 | 1750.673
Aplicación de Carga
Penetración | Presión | Molde I |  | Molde II |  | Molde III
(mm.) | Patrón | Dial | Presión | Dial | Presión | Dial | Presión |  | Expansión:
| (Kg/cm2) |  | (Kg/cm2) |  | (Kg/cm2) |  | (Kg/cm2)
0.03 |  | 50 | 11.22276 | 33 | 7.407023 | 12 | 2.693463 |  | Fecha | Expansión
0.05 |  | 111 | 24.91453 | 75 | 16.83414 | 35 | 7.855933 |  |  | Molde I | Molde II | Molde III
0.08 |  | 150 | 33.66828 | 108 | 24.24117 | 51 | 11.44722 |  | 2008-08-29 | 0 | 0 | 0
0.1 | 70 | 189 | 42.42204 | 130 | 29.17918 | 64 | 14.36513 |  | 2008-08-30 | -0.03 | -0.04 | -0.01
[9 empty] | 2008-08-31 | -0.03 | -0.04 | -0.01 | 7.62
0.15 | 105 | 252 | 56.56272 | 180 | 40.40194 | 94 | 21.09879 |  | 2008-09-01 | -0.03 | -0.04 | -0.01
[9 empty] | 2008-09-02 | 0.01 | -0.04 | 0.01
0.2 |  | 308 | 69.13221 | 220 | 49.38015 | 118 | 26.48572

## Grafico CBR
|  | CARRETERA : | PUNO - ILAVE
|  | TRAMO : | Km. 1363+000 - Km. 1413+000
|  | PROYECTO : | ESTUDIO DEFINITIVO PARA EL MANTENIMIENTO PERIÓDICO DE LA
CARRETERA PUNO - DESAGUADERO TRAMO PUNO - ILAVE
ENSAYO DE LA RELACION DE SOPORTE DE CALIFORNIA (C.B.R.) ASTM D-1883
Realizado por : |  | Tec. Julio César Shahuano Dominguez
Revisado por : |  | Ing. Herly Torres Hinostroza
Fecha |  | 2008-07-30
Datos de muestra
Prog. (Km.) | : | 1392+500 Km. |  | Calicata | : | CDA - 12
Muestra | : | M - 2
Prof (m.) | : | 0.44 - 1.50
Máxima Densidad Seca (gr/cm3) : |  |  | 1.713
Optimo Contenido de Humedad (%) : |  |  | 15.7
C.B.R. (0.1")-56 GOLPES : |  | 60 | C.B.R. (0.1")-25 GOLPES : | 41.42857 |  | C.B.R. (0.1")-10 GOLPES : |  |  | 20.71429
DETERMINACION DE C.B.R.
[7 empty] | 95% DE M.D.S. : | 1.62735
[7 empty] | C.B.R. (100% M.D.S.) 0.1" : | 60 | %
[7 empty] | C.B.R. (95% M.D.S.) 01" : | 46 | %
OBSERVACIONES:
.
CBR al 100% M.D.S.
CBR al 95% M.D.S.

## Apoyo (hidden)
Penetración | Molde I | Molde II | Molde III
(mm.) | Presión | Presión | Presión
| (Kg/cm2) | (Kg/cm2) | (Kg/cm2) | Molde I | Molde II | Molde III
0 | 0 | 0 | 0
0.64 | 11.22276 | 7.407023 | 2.693463
1.27 | 24.91453 | 16.83414 | 7.855933 | 24.91453 | 16.83414 | 7.855933
1.91 | 33.66828 | 24.24117 | 11.44722 | 33.66828 | 24.24117 | 11.44722
2.54 | 42.42204 | 29.17918 | 14.36513 | 42.42204 | 29.17918 | 14.36513
5.08 | 56.56272 | 40.40194 | 21.09879
7.62 | 69.13221 | 49.38015 | 26.48572
[8 empty] | y = 13.785x + 7.3846 | y = 9.7254x + 4.8751 | y = 5.1266x + 1.448
|  |  | Correc | 15.3 | 11.8 | 9.8 |  | R2 = 1 | R2 = 0.9879 | R2 = 0.997
|  |  |  | 11 | 7.2 | 11.2
|  |  |  | 2.54 | 2.54 | 2.54 |  | 0 | 0 | 0
|  |  |  | 2.54 | 2.54 | 2.54 |  | 2.54 | 2.54 | 2.54
|  |  |  | 0 | 0 | 0 |  | 42 | 29 | 14.5
|  |  |  | 0 | 0 | 0
|  |  |  | 42 | 29 | 14.5
|  |  |  | 42 | 29 | 14.5
|  |  |  | 5.798954 | 5.690169 | 6.222857
|  |  |  | 5.798954 | 5.690169 | 6.222857
|  |  |  | 0 | 0 | 0
|  |  |  | 0 | 0 | 0
45
33
C.B.R. |  |  | C.B.R.(100%) |  |  | C.B.R.(95%) |  |  | 19
1.71946 | 60 |  | 60 | 0 |  | 46 | 0
1.611256 | 41.42857 |  | 60 | 1.71946 |  | 46 | 1.633487
1.535934 | 20.71429 |  | 0 | 1.71946 |  | 0 | 1.633487

## Sucs (hidden)
SISTEMA UNIFICADO DE CLASIFICACION
N 200= | 25.31 | Cu = | 800 |  |  |  | L.L. | 39.1
N 4= | 54.21 | Cc = | 0.605 | CLASIFICACION SUCS | GM |  | I.P. | 13.59221
L.L.= | 39.1 | [5 empty] | CU | 800
I.P.= | 13.59221 | [5 empty] | CC | 0.605
DIVISIONES MAYORES |  |  | SIMBOLO DE GRUPO | NOMBRES TIPICOS | CRITERIOS DE CLASIFICACION PARA SUELOS GRANULARES |  |  | CLASIF | SIMBOLOS DOBLES | SIMBOLOS TRIPLES | CLASIFICACION | SIMBOLO
Suelos de grano grueso (mas del 50 % del material es mayor en tamaño que el tamiz No 200 | Gravas (mas de la mitad de la fracción gruesa es mayor que el tamiz No 4) | Gravas Limpias (poco o ningun fino) | GW | Gravas bien gradadas, mezclas gravosas, poco o ningun fino | Cu > 4 1 < Cc < 3 | [6 empty] | GM
|  |  | GP | Gravas pobremente gradadas,`mezclas grava-arena, pocos o ningun fino | No cumple todos los requisitos de gradadcion para GW
|  | Gravas con finos (cantidad apre- ciable de finos) | GM | Gravas limosas, mezcla grava- arena-limo | Límites de Atteberg por debajo de la linea A o Ip < 4 | A los materiales sobre la linea A con 4 < Ip < 7 se considera de frontera y se les asigna doble símbolo |  | GM |  |  | GM
|  |  | GC | Gravas arcillosas, mezcla gravo-areno- arcillosas | Límites de Atteberg por encima de la línea A ó Ip > 7
| Arenas (mas de la mitad de la fracción gruesa es menor que el tamiz No 4) | Arenas Limpias (poco o ningun fino) | SW | Arenas bien gradadas, arenas gravosas, pocos o ningun fino | Cu > 6 1 < Cc < 3
|  |  | SP | Arenas pobremente gradadas, arenas gravosas, pocos o ningun fino | No cumple todos los requisitos de gradadcion para SW
|  | Arenas con finos (cantidad apre- ciable de finos) | SM | Arenas limosas mezcla de arena-limo | Límites de Atteberg por debajo de la linea A ó Ip < 4 | Si el material está en la zona sombreada con 4 < Ip < 7 se considera de frontera y se les asigna doble símbolo
|  |  | SC | Arenas arcillosas, mezclas arena-arcilla | Límites de Atteberg por encima de la linea A ó Ip > 7
Suelos de grano fino (mas del 50 % del material pasa el tamiz No 200 | limos y arcillas (Límite líquido wl<50 |  | ML | Limos inorgánicos y arena muy finas, polvo de roca, arenas finas limosas o arcillosas, o limos arcillosos con poca plasticidad | 1, Determinar el porcentaje de arenas y gravas de la curva granulometrica. 2, Dependiendo del porcentaje de fino (fracción menor que el tamiz No 200 los suelos gruesos se clasifican como sigue: Menos del 5% - GW, GP, SW, SP Mas del 12 % - GM, GC, SM, SC De 5 a 12 % - casos frontera que requieren doble símbolo
|  |  | CL | Arcillas inorganicas de plasticidad baja a media, arcillas gravosas, arcillas arenosas, arcillas limosas, arcillas magras.
|  |  | OL | Limos organicos, arcillas limosas orgánicas de baja plasticidad
| limos y arcillas (Límite líquido wl>50 |  | MH | Limos inorganicos, suelos limosos o arenosos finos micaceos o diatomaceos, suelos elasticos.
|  |  | CH | Arcillas organicas de alta plasticidad, arcillas grasas.
|  |  | OH | Arcillas organicas de plasticidad media a alta, limos orgánicos
| Suelos Altamen- te orgá- nicos |  | Pt | Turba o otros suelos altamente organicos

## Aashto (hidden)
sup
CLASIFICACION GENERAL |  | MATERIALES GRANULARES (35% O MENOS DEL TOTAL PASA EL TAMIZ NO 200) | [6 empty] | MATERIALES LIMO-ARCILLOSOS (MAS DEL 35% DEL TOTAL PASA EL TAMIZ No 200)
CLASIFICACION DE GRUPO |  | A-1 |  | A-3 | A-2 |  |  |  | A-4 | A-5 | A-6 | A-7
|  | A-1-a | A-1-b |  | A-2-4 | A-2-5 | A-2-6 | A-2-7 |  |  |  | A-7-5 | A-7-6 | 50
25.4
Porcentaje de material | [13 empty] | 25
que pasa el tamiz
No 10 | 45.9 | 50 max
No 40 | 32.7 | 30 max | 50 max | 51 min
No 200 | 25.3 | 15 max | 25 max | 10 max | 35 max | 35 max | 35 max | 35 max | 36 min | 36 min | 36 min | 36 min | 36 min
Caracteristicas de la
fraccion que pasa el
tamiz No 40
Limite líquido | 39.1 |  |  |  | 40 max | 41 min | 40 max | 41 min | 40 max | 41 min | 40 max | 41 min | 41 min
Indice plástico | 13.59221 | 6 max | 6 max | N.P. | 10 max | 10 max | 11 min | 11 min | 10 max | 10 max | 11 min | 11`min | 11`min
Indice de Grupo | 1 | 0 |  | 0 | 0 |  | 4 max |  | 8 max | 12 max | 16 max | 20 max | 20 max
|  |  | CLASIFICACION AASHTO : |  |  |  |  | A-2-6 (0)
|  | -- | -- | -- | -- | -- | A-2-6 | A-2-7 | -- | -- | -- | -- | --
A-2-6
A-2-6
| A | 1
| B | 10.3
| C | 1
| D | 3.592208
| 0.5749974 | 1 |  | (0)
| A | -9.7
| B | -0.9
| C | 3.592208
|  | -2.244794 |  | 0
| IG | (0)
SISTEMA DE CLASIFICACION AASHTO

## Apoyo 2 (hidden)
76.2 | 0 | 3" | 76.2 | 0 | 100 | 0 | 0 | 0 | 100 | ESPECIFICACIONES
76.2 | 100 | 2 1/2" | 63.5 | 0 | 100 | 0 | 0 | 0 | 100 | Nº Malla | Abertura mm. | Especificaciones "B" | % Que Pasa
|  | 2" | 50.6 | 0 | 100 | 447 | 8.72025 | 8.72025 | 91.27975 | 2" | 50.6
63.5 | 0 | 1 1/2" | 38.1 | 0 | 100 | 285 | 5.559891 | 14.28014 | 85.71986 | 1 1/2" | 38.1
63.5 | 100 | 1" | 25.4 | 0 | 100 | 415 | 8.095981 | 22.37612 | 77.62388 | 1" | 25.4
|  | 3/4" | 19.05 | 0 | 100 | 290 | 5.657433 | 28.03355 | 71.96645 | 3/4" | 19.05
50.6 | 0 | 1/2" | 12.7 | 0 | 100 | 320 | 6.242684 | 34.27624 | 65.72376 | 3/8" | 9.525
50.6 | 100 | 3/8" | 9.525 | 0 | 100 | 180 | 3.51151 | 37.78775 | 62.21225 | No4 | 4.76
|  | No4 | 4.76 | 0 | 100 | 410 | 7.998439 | 45.78619 | 54.21381 | 40 | 0.42
38.1 | 0 | 10 | 2 | 0 | 100 | 425.8046 | 8.306761 | 54.09295 | 45.90705
38.1 | 100 | 20 | 0.84 | 0 | 100 | 395.4929 | 7.715429 | 61.80838 | 38.19162
|  | 40 | 0.42 | 0 | 100 | 282.5831 | 5.512742 | 67.32112 | 32.67888
25.4 | 0 | 50 | 0.3 | 0 | 100 | 57.53559 | 1.122427 | 68.44355 | 31.55645
25.4 | 100 | 100 | 0.149 | 0 | 100 | 167.9751 | 3.276924 | 71.72047 | 28.27953
|  | 200 | 0.074 | 0 | 100 | 152.3304 | 2.97172 | 74.69219 | 25.30781
19.05 | 0
19.05 | 100
12.7 | 0 |  | 3" | 76.2
12.7 | 100 |  | 2 1/2" | 63.5
|  |  | 2" | 50.6
9.525 | 0 |  | 1 1/2" | 38.1
9.525 | 100 |  | 1" | 25.4
|  |  | 3/4" | 19.05
4.76 | 0 |  | 1/2" | 12.7
4.76 | 100 |  | 3/8" | 9.525
|  |  | Nº4 | 4.76
2 | 0 |  | Nº10 | 2
2 | 100 |  | Nº20 | 0.84
|  |  | Nº40 | 0.42
0.84 | 0 |  | Nº50 | 0.297
0.84 | 100 |  | Nº100 | 0.15
|  |  | Nº200 | 0.074
0.42 | 0
0.42 | 100
0.3 | 0
0.3 | 100
0.149 | 0
0.149 | 100
0.074 | 0
0.074 | 100