## Granulo
|  | CARRETERA : |  | PUNO - ILAVE
|  | TRAMO : |  | Km. 1363+000 - Km. 1413+000
|  | PROYECTO : |  | ESTUDIO DEFINITIVO PARA EL MANTENIMIENTO PERIÓDICO DE LA
CARRETERA PUNO - DESAGUADERO TRAMO PUNO - ILAVE
Análisis Mecánico por Tamizado ASTM D-422
Ubicación(Km) |  | 1407+500 Km.
Calicata |  | CDA - 13 | [5 empty] | HUMEDAD NATURAL
Muestra |  | M - 1 | [5 empty] | Sh + Tara | : | 438.5
Prof. (m) |  | 0.04 - 0.44 | [5 empty] | Ss + Tara | : | 422.3
Fecha |  | 2008-07-30 | [5 empty] | Tara | : | 0
Datos de Ensayo: | [7 empty] | Peso Agua | : | 16.2
Peso de muestra humeda |  | : | [5 empty] | Peso Seco | : | 422.3
Peso de muestra seca |  | : | 7052.5 |  |  |  |  | Humedad(%) | : | 3.836135
Peso de muestra lavada |  | : | 5781.272
Tamices | Abertura | Peso | %Retenido | %Retenido | % que | Especificación |  |  | PROP. FISICAS
ASTM | en mm. | Retenido | Parcial | Acumulado | Pasa
3" | 76.2 | [7 empty] | L. Líquido | : | 20.05 | 4388.5
2 1/2" | 63.5 | 0 |  |  | 100 |  |  |  | L. Plástico | : | 11.8203
2" | 50.6 | 550 | 7.798653 | 7.798653 | 92.20135 | 100 | - | 100 | Ind. Plástico | : | 8.229699
1 1/2" | 38.1 | 280 | 3.970223 | 11.76888 | 88.23112 |  |  |  | Clas. SUCS | : | SC |  |  |  |  | 50.6 | 100 | 100
1" | 25.4 | 260 | 3.686636 | 15.45551 | 84.54449 |  |  |  | Clas. AASHTO | : | A-2-4 (0) |  |  |  |  | 9.525 | 30 | 65
3/4" | 19.05 | 420 | 5.955335 | 21.41085 | 78.58915 |  |  |  | OBSERVACIONES | [6 empty] | 4.76 | 25 | 55
1/2" | 12.7 | 398 | 5.643389 | 27.05424 | 72.94576 | [9 empty] | 37.77384 | 2 | 15 | 40
3/8" | 9.525 | 520 | 7.373272 | 34.42751 | 65.57249 | 30 | - | 65 |  |  |  | P. Grueso: | 2664 |  | 44.20095 | 0.42 | 8 | 20
Nº4 | 4.76 | 236 | 3.346331 | 37.77384 | 62.22616 | 25 | - | 55 |  |  |  | P. Fino: | 4388.5 |  | 18.02521 | 0.074 | 2 | 8
Nº10 | 2 | 911.9679 | 12.93113 | 50.70497 | 49.29503 | 15 | - | 40 |  |  |  | Total: | 7052.5 |  | 100
Nº20 | 0.84 | 690.8848 | 9.79631 | 60.50128 | 39.49872 | [6 empty] | Nº10 | 165 | 911.9679
Nº40 | 0.42 | 303.9893 | 4.310376 | 64.81165 | 35.18835 | 8 | - | 20 |  |  |  | Nº20 | 125 | 690.8848
Nº50 | 0.297 | 303.9893 | 4.310376 | 69.12203 | 30.87797 | [6 empty] | Nº40 | 55 | 303.9893 | 7052.5
Nº100 | 0.15 | 342.6788 | 4.85897 | 73.981 | 26.019 | [6 empty] | Nº50 | 55 | 303.9893
Nº200 | 0.074 | 563.762 | 7.993789 | 81.97479 | 18.02521 | 2 | - | 8 |  |  |  | Nº100 | 62 | 342.6788
PASA |  | 1271.228 | 18.02521 | 100 | [7 empty] | Nº200 | 102 | 563.762
[12 empty] | PASA | 230 | 1271.228
[12 empty] | Porcion | 794
Diametro efectivos
D10
[13 empty] | 0.01 | 10
[13 empty] | 0.05 | 10
[13 empty] | 0.05 | 0
Cu
[13 empty] | D30 |  | 85
[13 empty] | 0.01 | 30
[13 empty] | 0.32 | 30 | Cc
[13 empty] | 0.32 | 0 | 0.4818824
D60
[13 empty] | 0.01 | 60
[13 empty] | 4.25 | 60
[13 empty] | 4.25 | 0
OBSERVACIONES :

## L.L & L.P
|  | CARRETERA : | PUNO - ILAVE
|  | TRAMO : | Km. 1363+000 - Km. 1413+000
|  | PROYECTO : | ESTUDIO DEFINITIVO PARA EL MANTENIMIENTO PERIÓDICO DE LA
CARRETERA PUNO - DESAGUADERO TRAMO PUNO - ILAVE
Límites de Consistencia
|  |  |  | Fecha: | 2008-07-30
Ubicación(Km) | : | 1407+500 Km.
Calicata | : | CDA - 13
Muestra | : | M - 1
Prof. (m) | : | 0.04 - 0.44
Límite Líquido :
ENSAYO Nº |  | 1 | 2 | 3 | 4
Nº de Golpes |  | 26 | 26 | 16 | 16
Recipiente Nº |  | 109 | 102 | 112 | 107
R + Suelo Hum. |  | 13.51 | 16.32 | 17.17 | 14.72
R + Suelo Seco |  | 12.04 | 14.34 | 14.34 | 12.68
Peso de agua |  | 1.47 | 1.98 | 2.83 | 2.04
Peso de Recip. |  | 4.36 | 4.32 | 4.22 | 4.58
Peso de S. Seco |  | 7.68 | 10.02 | 10.12 | 8.1
% de Humedad |  | 19.140625 | 19.76048 | 27.96443 | 25.18519
Límite Plástico :
ENSAYO Nº |  | 1 | 2
Recipiente Nº |  | 104 | 109
R + Suelo Hum. |  | 8.58 | 8.42
R + Suelo Seco |  | 8.12 | 7.99
Peso de agua |  | 0.46 | 0.43
Peso de Recip. |  | 4.22 | 4.36
Peso de S. Seco |  | 3.9 | 3.63
% de Humedad |  | 11.79487 | 11.84573
[6 empty] | 25 | 0
[6 empty] | 25 | 20.05 | LL
[6 empty] | 10 | 20.05 | LL
[7 empty] | 11.8203 | LP
Resultados |  |  |  | OBSERVACIONES :
Límite Líquido |  | 20.05 |  | ...................................................................
Límite Plástico |  | 11.8203 |  | ...................................................................
Ind. Plástico |  | 8.229699 |  | ...................................................................

## Proctor
| CARRETERA : | PUNO - ILAVE
| TRAMO : | Km. 1363+000 - Km. 1413+000
| PROYECTO : | ESTUDIO DEFINITIVO PARA EL MANTENIMIENTO PERIÓDICO DE LA
CARRETERA PUNO - DESAGUADERO TRAMO PUNO - ILAVE
ENSAYO DE PROCTOR MODIFICADO
Datos de muestra
Ubicación(Km) | : | 1407+500 Km.
Calicata | : | CDA - 13
Muestra | : | M - 1
Prof. (m) | : | 0.04 - 0.44
Fecha | : | 2008-07-30
Compactación
Prueba Nº |  | 1 | 2 | 3
Numero de capas |  | 5 | 5 | 5
Numero de golpes |  | 56 | 56 | 56
Peso suelo + molde (gr.) |  | 9829 | 10023 | 10025
Peso molde (gr.) |  | 5276 | 5276 | 5276
Peso suelo compactado (gr.) |  | 4553 | 4747 | 4749
Volumen del molde (cm3) |  | 2117 | 2117 | 2117
Densidad humeda (gr/cm3) |  | 2.150685 | 2.242324 | 2.243269
Humedad (%)
Tara Nº
Tara + suelo húmedo (gr.) |  | 69.14 | 67.02 | 73.77
Tara + suelo seco (gr.) |  | 67.05 | 63.38 | 68.53
Peso de agua (gr.) |  | 2.09 | 3.64 | 5.24
Peso de tara (gr.) |  | 6.5 | 7.2 | 6.25
Peso de suelo seco (gr.) |  | 60.55 | 56.18 | 62.28
Humedad (%) |  | 3.451693 | 6.479174 | 8.413616
Densidad Seca (gr/cm3) |  | 2.078927 | 2.10588 | 2.069176
Máxima Densidad Seca (gr/cm3) |  | : | 2.109
Optimo Contenido de Humedad (%) |  | : | 5.8
[5 empty] | 0 | 5.8
[5 empty] | 2.109 | 5.8
[5 empty] | 2.109 | 0

## Datos
| CARRETERA : | PUNO - ILAVE
| TRAMO : | Km. 1363+000 - Km. 1413+000
| PROYECTO : | ESTUDIO DEFINITIVO PARA EL MANTENIMIENTO PERIÓDICO DE LA
CARRETERA PUNO - DESAGUADERO TRAMO PUNO - ILAVE
ENSAYO DE LA RELACION DE SOPORTE DE CALIFORNIA (C.B.R.) ASTM D-1883
Realizado por : |  | Tec. Julio César Shahuano Dominguez
Revisado por : |  | Ing. Herly Torres Hinostroza
Fecha |  | 2008-07-30
Datos de muestra
Prog. (Km.) | : | 1407+500 Km. |  |  |  | Calicata |  | : | CDA - 13
Muestra | : | M - 1
Prof (m.) | : | 0.04 - 0.44
Máxima Densidad Seca (gr/cm3) : |  |  |  |  | 2.109
Optimo Contenido de Humedad (%) : |  |  |  |  | 5.8
Compactación | [6 empty] | Humedad (%)
Molde Nº |  |  | 7 | 11 | 9 |  | Tara Nº |  |  | 23 | 25 | 16
Número de capas |  |  | 5 | 5 | 5 |  | Tara+suelo húmedo (gr.) |  |  | 187.23 | 186.3 | 208.12
Número de golpes |  |  | 56 | 25 | 12 |  | Tara+suelo seco (gr.) |  |  | 178.85 | 177.76 | 198.13
Peso suelo + molde (gr.) |  |  | 11334 | 11094 | 10859 |  | Peso de agua (gr.) |  |  | 8.38 | 8.54 | 9.99
Peso molde (gr.) |  |  | 6582 | 6571 | 6562 |  | Peso de tara (gr.) |  |  | 33.25 | 32.54 | 31.28
Peso suelo compactado (gr.) |  |  | 4752 | 4523 | 4297 |  | Peso de suelo seco (gr.) |  |  | 145.6 | 145.22 | 166.85
Volumen del molde (cm3) |  |  | 2132 | 2115 | 2087 |  | Humedad (%) |  |  | 5.755495 | 5.880733 | 5.987414
Densidad humeda (gr/cm3) |  |  | 2.228893 | 2.138534 | 2.058936 |  | Densidad Seca (gr/cm3) |  |  | 2.107591 | 2.019758 | 1.942623 | 2075.109 | 2028.251
Aplicación de Carga
Penetración | Presión | Molde I |  | Molde II |  | Molde III
(mm.) | Patrón | Dial | Presión | Dial | Presión | Dial | Presión |  | Expansión:
| (Kg/cm2) |  | (Kg/cm2) |  | (Kg/cm2) |  | (Kg/cm2)
0.03 |  | 50 | 11.22276 | 34 | 7.631478 | 13 | 2.917918 |  | Fecha | Expansión
0.05 |  | 98 | 21.99661 | 65 | 14.58959 | 19 | 4.264649 |  |  | Molde I | Molde II | Molde III
0.08 |  | 145 | 32.54601 | 98 | 21.99661 | 26 | 5.835836 |  | 2008-07-27 | 0 | 0 | 0
0.1 | 70 | 192 | 43.0954 | 121 | 27.15908 | 35 | 7.855933 |  | 2008-07-28 | 0.06 | 0.06 | 0.08
[9 empty] | 2008-07-29 | 0.08 | 0.1 | 0.12 | 7.62
0.15 | 105 | 249 | 55.88935 | 159 | 35.68838 | 39 | 8.753754 |  | 2008-07-30 | 0.1 | 0.12 | 0.16
[9 empty] | 2008-07-31 | 0.15 | 0.19 | 0.25
0.2 |  | 306 | 68.6833 | 196 | 43.99323 | 45 | 10.10049

## Grafico CBR
|  | CARRETERA : | PUNO - ILAVE
|  | TRAMO : | Km. 1363+000 - Km. 1413+000
|  | PROYECTO : | ESTUDIO DEFINITIVO PARA EL MANTENIMIENTO PERIÓDICO DE LA
CARRETERA PUNO - DESAGUADERO TRAMO PUNO - ILAVE
ENSAYO DE LA RELACION DE SOPORTE DE CALIFORNIA (C.B.R.) ASTM D-1883
Realizado por : |  | Tec. Julio César Shahuano Dominguez
Revisado por : |  | Ing. Herly Torres Hinostroza
Fecha |  | 2008-07-30
Datos de muestra
Prog. (Km.) | : | 1407+500 Km. |  | Calicata | : | CDA - 13
Muestra | : | M - 1
Prof (m.) | : | 0.04 - 0.44
Máxima Densidad Seca (gr/cm3) : |  |  | 2.109
Optimo Contenido de Humedad (%) : |  |  | 5.8
C.B.R. (0.1")-56 GOLPES : |  | 61.35714 | C.B.R. (0.1")-25 GOLPES : | 38.92857 |  | C.B.R. (0.1")-10 GOLPES : |  |  | 10.64286
DETERMINACION DE C.B.R.
[7 empty] | 95% DE M.D.S. : | 2.00355
[7 empty] | C.B.R. (100% M.D.S.) 0.1" : | 61.35714 | %
[7 empty] | C.B.R. (95% M.D.S.) 01" : | 34.05 | %
OBSERVACIONES:
.
CBR al 100% M.D.S.
CBR al 95% M.D.S.

## Apoyo (hidden)
Penetración | Molde I | Molde II | Molde III
(mm.) | Presión | Presión | Presión
| (Kg/cm2) | (Kg/cm2) | (Kg/cm2) | Molde I | Molde II | Molde III
0 | 0 | 0 | 0
0.64 | 11.22276 | 7.631478 | 2.917918
1.27 | 21.99661 | 14.58959 | 4.264649 | 21.99661 | 14.58959 | 4.264649
1.91 | 32.54601 | 21.99661 | 5.835836 | 32.54601 | 21.99661 | 5.835836
2.54 | 43.0954 | 27.15908 | 7.855933 | 43.0954 | 27.15908 | 7.855933
5.08 | 55.88935 | 35.68838 | 8.753754
7.62 | 68.6833 | 43.99323 | 10.10049
[8 empty] | y = 16.613x + 0.8708 | y = 9.9017x + 2.3692 | y = 2.8268x + 0.5957
|  |  | Correc | 15.3 | 11.8 | 9.8 |  | R2 = 1 | R2 = 0.9904 | R2 = 0.9941
|  |  |  | 11 | 7.2 | 11.2
|  |  |  | 2.54 | 2.54 | 2.54 |  | 0 | 0 | 0
|  |  |  | 2.54 | 2.54 | 2.54 |  | 2.54 | 2.54 | 2.54
|  |  |  | 0 | 0 | 0 |  | 42.95 | 27.25 | 7.45
|  |  |  | 0 | 0 | 0
|  |  |  | 42.95 | 27.25 | 7.45
|  |  |  | 42.95 | 27.25 | 7.45
|  |  |  | 5.798954 | 5.690169 | 6.222857
|  |  |  | 5.798954 | 5.690169 | 6.222857
|  |  |  | 0 | 0 | 0
|  |  |  | 0 | 0 | 0
45
33
C.B.R. |  |  | C.B.R.(100%) |  |  | C.B.R.(95%) |  |  | 19
2.107591 | 61.35714 |  | 61.35714 | 0 |  | 34.05 | 0
2.019758 | 38.92857 |  | 61.35714 | 2.107591 |  | 34.05 | 2.002211
1.942623 | 10.64286 |  | 0 | 2.107591 |  | 0 | 2.002211

## Sucs (hidden)
SISTEMA UNIFICADO DE CLASIFICACION
N 200= | 18.03 | Cu = | 85 |  |  |  | L.L. | 20.05
N 4= | 62.23 | Cc = | 0.4818824 | CLASIFICACION SUCS | SC |  | I.P. | 8.229699
L.L.= | 20.05 | [5 empty] | CU | 85
I.P.= | 8.229699 | [5 empty] | CC | 0.4818824
DIVISIONES MAYORES |  |  | SIMBOLO DE GRUPO | NOMBRES TIPICOS | CRITERIOS DE CLASIFICACION PARA SUELOS GRANULARES |  |  | CLASIF | SIMBOLOS DOBLES | SIMBOLOS TRIPLES | CLASIFICACION | SIMBOLO
Suelos de grano grueso (mas del 50 % del material es mayor en tamaño que el tamiz No 200 | Gravas (mas de la mitad de la fracción gruesa es mayor que el tamiz No 4) | Gravas Limpias (poco o ningun fino) | GW | Gravas bien gradadas, mezclas gravosas, poco o ningun fino | Cu > 4 1 < Cc < 3 | [6 empty] | SC
|  |  | GP | Gravas pobremente gradadas,`mezclas grava-arena, pocos o ningun fino | No cumple todos los requisitos de gradadcion para GW
|  | Gravas con finos (cantidad apre- ciable de finos) | GM | Gravas limosas, mezcla grava- arena-limo | Límites de Atteberg por debajo de la linea A o Ip < 4 | A los materiales sobre la linea A con 4 < Ip < 7 se considera de frontera y se les asigna doble símbolo
|  |  | GC | Gravas arcillosas, mezcla gravo-areno- arcillosas | Límites de Atteberg por encima de la línea A ó Ip > 7
| Arenas (mas de la mitad de la fracción gruesa es menor que el tamiz No 4) | Arenas Limpias (poco o ningun fino) | SW | Arenas bien gradadas, arenas gravosas, pocos o ningun fino | Cu > 6 1 < Cc < 3
|  |  | SP | Arenas pobremente gradadas, arenas gravosas, pocos o ningun fino | No cumple todos los requisitos de gradadcion para SW
|  | Arenas con finos (cantidad apre- ciable de finos) | SM | Arenas limosas mezcla de arena-limo | Límites de Atteberg por debajo de la linea A ó Ip < 4 | Si el material está en la zona sombreada con 4 < Ip < 7 se considera de frontera y se les asigna doble símbolo
|  |  | SC | Arenas arcillosas, mezclas arena-arcilla | Límites de Atteberg por encima de la linea A ó Ip > 7 |  |  | SC |  |  | SC
Suelos de grano fino (mas del 50 % del material pasa el tamiz No 200 | limos y arcillas (Límite líquido wl<50 |  | ML | Limos inorgánicos y arena muy finas, polvo de roca, arenas finas limosas o arcillosas, o limos arcillosos con poca plasticidad | 1, Determinar el porcentaje de arenas y gravas de la curva granulometrica. 2, Dependiendo del porcentaje de fino (fracción menor que el tamiz No 200 los suelos gruesos se clasifican como sigue: Menos del 5% - GW, GP, SW, SP Mas del 12 % - GM, GC, SM, SC De 5 a 12 % - casos frontera que requieren doble símbolo
|  |  | CL | Arcillas inorganicas de plasticidad baja a media, arcillas gravosas, arcillas arenosas, arcillas limosas, arcillas magras.
|  |  | OL | Limos organicos, arcillas limosas orgánicas de baja plasticidad
| limos y arcillas (Límite líquido wl>50 |  | MH | Limos inorganicos, suelos limosos o arenosos finos micaceos o diatomaceos, suelos elasticos.
|  |  | CH | Arcillas organicas de alta plasticidad, arcillas grasas.
|  |  | OH | Arcillas organicas de plasticidad media a alta, limos orgánicos
| Suelos Altamen- te orgá- nicos |  | Pt | Turba o otros suelos altamente organicos

## Aashto (hidden)
sup
CLASIFICACION GENERAL |  | MATERIALES GRANULARES (35% O MENOS DEL TOTAL PASA EL TAMIZ NO 200) | [6 empty] | MATERIALES LIMO-ARCILLOSOS (MAS DEL 35% DEL TOTAL PASA EL TAMIZ No 200)
CLASIFICACION DE GRUPO |  | A-1 |  | A-3 | A-2 |  |  |  | A-4 | A-5 | A-6 | A-7
|  | A-1-a | A-1-b |  | A-2-4 | A-2-5 | A-2-6 | A-2-7 |  |  |  | A-7-5 | A-7-6 | 50
25.4
Porcentaje de material | [13 empty] | 25
que pasa el tamiz
No 10 | 49.3 | 50 max
No 40 | 35.2 | 30 max | 50 max | 51 min
No 200 | 18 | 15 max | 25 max | 10 max | 35 max | 35 max | 35 max | 35 max | 36 min | 36 min | 36 min | 36 min | 36 min
Caracteristicas de la
fraccion que pasa el
tamiz No 40
Limite líquido | 20.1 |  |  |  | 40 max | 41 min | 40 max | 41 min | 40 max | 41 min | 40 max | 41 min | 41 min
Indice plástico | 8.229699 | 6 max | 6 max | N.P. | 10 max | 10 max | 11 min | 11 min | 10 max | 10 max | 11 min | 11`min | 11`min
Indice de Grupo | 0 | 0 |  | 0 | 0 |  | 4 max |  | 8 max | 12 max | 16 max | 20 max | 20 max
|  |  | CLASIFICACION AASHTO : |  |  |  |  | A-2-4 (0)
|  | -- | -- | -- | A-2-4 | -- | -- | -- | -- | -- | -- | -- | --
A-2-4
A-2-4
| A | 1
| B | 3
| C | 1
| D | 1
| 0.235 | 0 |  | (0)
| A | -17
| B | -19.9
| C | -1.770301
|  | -1.407549 |  | 0
| IG | (0)
SISTEMA DE CLASIFICACION AASHTO

## Apoyo 2 (hidden)
76.2 | 0 | 3" | 76.2 | 0 | 100 | 0 | 0 | 0 | 100 | ESPECIFICACIONES
76.2 | 100 | 2 1/2" | 63.5 | 0 | 100 | 0 | 0 | 0 | 100 | Nº Malla | Abertura mm. | Especificaciones "B" | % Que Pasa
|  | 2" | 50.6 | 0 | 100 | 550 | 7.798653 | 7.798653 | 92.20135 | 2" | 50.6
63.5 | 0 | 1 1/2" | 38.1 | 0 | 100 | 280 | 3.970223 | 11.76888 | 88.23112 | 1 1/2" | 38.1
63.5 | 100 | 1" | 25.4 | 0 | 100 | 260 | 3.686636 | 15.45551 | 84.54449 | 1" | 25.4
|  | 3/4" | 19.05 | 0 | 100 | 420 | 5.955335 | 21.41085 | 78.58915 | 3/4" | 19.05
50.6 | 0 | 1/2" | 12.7 | 0 | 100 | 398 | 5.643389 | 27.05424 | 72.94576 | 3/8" | 9.525
50.6 | 100 | 3/8" | 9.525 | 0 | 100 | 520 | 7.373272 | 34.42751 | 65.57249 | No4 | 4.76
|  | No4 | 4.76 | 0 | 100 | 236 | 3.346331 | 37.77384 | 62.22616 | 40 | 0.42
38.1 | 0 | 10 | 2 | 0 | 100 | 911.9679 | 12.93113 | 50.70497 | 49.29503
38.1 | 100 | 20 | 0.84 | 0 | 100 | 690.8848 | 9.79631 | 60.50128 | 39.49872
|  | 40 | 0.42 | 0 | 100 | 303.9893 | 4.310376 | 64.81165 | 35.18835
25.4 | 0 | 50 | 0.3 | 0 | 100 | 303.9893 | 4.310376 | 69.12203 | 30.87797
25.4 | 100 | 100 | 0.149 | 0 | 100 | 342.6788 | 4.85897 | 73.981 | 26.019
|  | 200 | 0.074 | 0 | 100 | 563.762 | 7.993789 | 81.97479 | 18.02521
19.05 | 0
19.05 | 100
12.7 | 0 |  | 3" | 76.2
12.7 | 100 |  | 2 1/2" | 63.5
|  |  | 2" | 50.6
9.525 | 0 |  | 1 1/2" | 38.1
9.525 | 100 |  | 1" | 25.4
|  |  | 3/4" | 19.05
4.76 | 0 |  | 1/2" | 12.7
4.76 | 100 |  | 3/8" | 9.525
|  |  | Nº4 | 4.76
2 | 0 |  | Nº10 | 2
2 | 100 |  | Nº20 | 0.84
|  |  | Nº40 | 0.42
0.84 | 0 |  | Nº50 | 0.297
0.84 | 100 |  | Nº100 | 0.15
|  |  | Nº200 | 0.074
0.42 | 0
0.42 | 100
0.3 | 0
0.3 | 100
0.149 | 0
0.149 | 100
0.074 | 0
0.074 | 100