## Granulo
|  | CARRETERA : |  | PUNO - ILAVE
|  | TRAMO : |  | Km. 1363+000 - Km. 1413+000
|  | PROYECTO : |  | ESTUDIO DEFINITIVO PARA EL MANTENIMIENTO PERIÓDICO DE LA
CARRETERA PUNO - DESAGUADERO TRAMO PUNO - ILAVE
Análisis Mecánico por Tamizado ASTM D-422
Ubicación(Km) |  | 1407+500 Km.
Calicata |  | CDA - 13 | [5 empty] | HUMEDAD NATURAL
Muestra |  | M - 2 | [5 empty] | Sh + Tara | : | 534.87
Prof. (m) |  | 0.44 - 0.74 | [5 empty] | Ss + Tara | : | 497.5
Fecha |  | 2008-07-30 | [5 empty] | Tara | : | 0
Datos de Ensayo: | [7 empty] | Peso Agua | : | 37.37
Peso de muestra humeda |  | : | [5 empty] | Peso Seco | : | 497.5
Peso de muestra seca |  | : | 6023.5 |  |  |  |  | Humedad(%) | : | 7.511558
Peso de muestra lavada |  | : | 4212.156
Tamices | Abertura | Peso | %Retenido | %Retenido | % que | Especificación |  |  | PROP. FISICAS
ASTM | en mm. | Retenido | Parcial | Acumulado | Pasa
3" | 76.2 | [7 empty] | L. Líquido | : | 31.45 | 3432.5
2 1/2" | 63.5 | 0 |  |  | 100 |  |  |  | L. Plástico | : | 16.50112
2" | 50.6 | 530 | 8.798871 | 8.798871 | 91.20113 | 100 | - | 100 | Ind. Plástico | : | 14.94888
1 1/2" | 38.1 | 420 | 6.97269 | 15.77156 | 84.22844 |  |  |  | Clas. SUCS | : | GC |  |  |  |  | 50.6 | 100 | 100
1" | 25.4 | 365 | 6.0596 | 21.83116 | 78.16884 |  |  |  | Clas. AASHTO | : | A-2-6 (0) |  |  |  |  | 9.525 | 30 | 65
3/4" | 19.05 | 152 | 2.52345 | 24.35461 | 75.64539 |  |  |  | OBSERVACIONES | [6 empty] | 4.76 | 25 | 55
1/2" | 12.7 | 239 | 3.967793 | 28.3224 | 71.6776 | [9 empty] | 43.01486 | 2 | 15 | 40
3/8" | 9.525 | 265 | 4.399436 | 32.72184 | 67.27816 | 30 | - | 65 |  |  |  | P. Grueso: | 2591 |  | 26.91386 | 0.42 | 8 | 20
Nº4 | 4.76 | 620 | 10.29302 | 43.01486 | 56.98514 | 25 | - | 55 |  |  |  | P. Fino: | 3432.5 |  | 30.07128 | 0.074 | 2 | 8
Nº10 | 2 | 610.0339 | 10.12757 | 53.14242 | 46.85758 | 15 | - | 40 |  |  |  | Total: | 6023.5 |  | 100
Nº20 | 0.84 | 342.0622 | 5.678795 | 58.82122 | 41.17878 | [6 empty] | Nº10 | 84.23 | 610.0339
Nº40 | 0.42 | 214.2325 | 3.556612 | 62.37783 | 37.62217 | 8 | - | 20 |  |  |  | Nº20 | 47.23 | 342.0622
Nº50 | 0.297 | 45.91731 | 0.7623028 | 63.14013 | 36.85987 | [6 empty] | Nº40 | 29.58 | 214.2325 | 6023.5
Nº100 | 0.15 | 291.3649 | 4.837136 | 67.97727 | 32.02273 | [6 empty] | Nº50 | 6.34 | 45.91731
Nº200 | 0.074 | 117.5454 | 1.951447 | 69.92872 | 30.07128 | 2 | - | 8 |  |  |  | Nº100 | 40.23 | 291.3649
PASA |  | 1811.344 | 30.07128 | 100 | [7 empty] | Nº200 | 16.23 | 117.5454
[12 empty] | PASA | 250.1 | 1811.344
[12 empty] | Porcion | 473.94
Diametro efectivos
D10
[13 empty] | 0.01 | 10
[13 empty] | 0.01 | 10
[13 empty] | 0.01 | 0
Cu
[13 empty] | D30 |  | 580
[13 empty] | 0.01 | 30
[13 empty] | 0.07 | 30 | Cc
[13 empty] | 0.07 | 0 | 0.08448276
D60
[13 empty] | 0.01 | 60
[13 empty] | 5.8 | 60
[13 empty] | 5.8 | 0
OBSERVACIONES :

## L.L & L.P
|  | CARRETERA : | PUNO - ILAVE
|  | TRAMO : | Km. 1363+000 - Km. 1413+000
|  | PROYECTO : | ESTUDIO DEFINITIVO PARA EL MANTENIMIENTO PERIÓDICO DE LA
CARRETERA PUNO - DESAGUADERO TRAMO PUNO - ILAVE
Límites de Consistencia
|  |  |  | Fecha: | 2008-07-30
Ubicación(Km) | : | 1407+500 Km.
Calicata | : | CDA - 13
Muestra | : | M - 1
Prof. (m) | : | 0.44 - 0.74
Límite Líquido :
ENSAYO Nº |  | 1 | 2 | 3 | 4
Nº de Golpes |  | 50 | 50 | 16 | 16
Recipiente Nº |  | 10 | 6 | 12 | 184
R + Suelo Hum. |  | 24.13 | 23.15 | 18.46 | 22.16
R + Suelo Seco |  | 21.51 | 20.72 | 16.98 | 20.1
Peso de agua |  | 2.62 | 2.43 | 1.48 | 2.06
Peso de Recip. |  | 12.44 | 11.78 | 12.65 | 13.87
Peso de S. Seco |  | 9.07 | 8.94 | 4.33 | 6.23
% de Humedad |  | 28.88644 | 27.18121 | 34.18014 | 33.06581
Límite Plástico :
ENSAYO Nº |  | 1 | 2
Recipiente Nº |  | 176 | 162
R + Suelo Hum. |  | 11.12 | 11.23
R + Suelo Seco |  | 10.55 | 10.67
Peso de agua |  | 0.57 | 0.56
Peso de Recip. |  | 7.17 | 7.2
Peso de S. Seco |  | 3.38 | 3.47
% de Humedad |  | 16.86391 | 16.13833
[6 empty] | 25 | 0
[6 empty] | 25 | 31.45 | LL
[6 empty] | 10 | 31.45 | LL
[7 empty] | 16.50112 | LP
Resultados |  |  |  | OBSERVACIONES :
Límite Líquido |  | 31.45 |  | ...................................................................
Límite Plástico |  | 16.50112 |  | ...................................................................
Ind. Plástico |  | 14.94888 |  | ...................................................................

## Proctor
| CARRETERA : | PUNO - ILAVE
| TRAMO : | Km. 1363+000 - Km. 1413+000
| PROYECTO : | ESTUDIO DEFINITIVO PARA EL MANTENIMIENTO PERIÓDICO DE LA
CARRETERA PUNO - DESAGUADERO TRAMO PUNO - ILAVE
ENSAYO DE PROCTOR MODIFICADO
Datos de muestra
Ubicación(Km) | : | 1407+500 Km.
Calicata | : | CDA - 13
Muestra | : | M - 2
Prof. (m) | : | 0.44 - 0.74
Fecha | : | 2008-07-30
Compactación
Prueba Nº |  | 1 | 2 | 3
Numero de capas |  | 5 | 5 | 5
Numero de golpes |  | 56 | 56 | 56
Peso suelo + molde (gr.) |  | 9804 | 10026 | 9981
Peso molde (gr.) |  | 5276 | 5276 | 5276
Peso suelo compactado (gr.) |  | 4528 | 4750 | 4705
Volumen del molde (cm3) |  | 2117 | 2117 | 2117
Densidad humeda (gr/cm3) |  | 2.138876 | 2.243741 | 2.222485
Humedad (%)
Tara Nº
Tara + suelo húmedo (gr.) |  | 143.26 | 149.75 | 151.22 | 9.56
Tara + suelo seco (gr.) |  | 133.7 | 136.24 | 134.99
Peso de agua (gr.) |  | 9.56 | 13.51 | 16.23
Peso de tara (gr.) |  | 13.5 | 13.2 | 12.5
Peso de suelo seco (gr.) |  | 120.2 | 123.04 | 122.49
Humedad (%) |  | 7.953411 | 10.98017 | 13.25006
Densidad Seca (gr/cm3) |  | 1.981295 | 2.02175 | 1.962458
Máxima Densidad Seca (gr/cm3) |  | : | 2.0248
Optimo Contenido de Humedad (%) |  | : | 10.4
[5 empty] | 0 | 10.4
[5 empty] | 2.0248 | 10.4
[5 empty] | 2.0248 | 0

## Datos
| CARRETERA : | PUNO - ILAVE
| TRAMO : | Km. 1363+000 - Km. 1413+000
| PROYECTO : | ESTUDIO DEFINITIVO PARA EL MANTENIMIENTO PERIÓDICO DE LA
CARRETERA PUNO - DESAGUADERO TRAMO PUNO - ILAVE
ENSAYO DE LA RELACION DE SOPORTE DE CALIFORNIA (C.B.R.) ASTM D-1883
Realizado por : |  | Tec. Julio César Shahuano Dominguez
Revisado por : |  | Ing. Herly Torres Hinostroza
Fecha |  | 2008-07-30
Datos de muestra
Prog. (Km.) | : | 1407+500 Km. |  |  |  | Calicata |  | : | CDA - 13
Muestra | : | M - 2
Prof (m.) | : | 0.44 - 0.74
Máxima Densidad Seca (gr/cm3) : |  |  |  |  | 2.0248
Optimo Contenido de Humedad (%) : |  |  |  |  | 10.4
Compactación | [6 empty] | Humedad (%)
Molde Nº |  |  | 12 | 4 | 10 |  | Tara Nº |  |  | 6 | 5 | 4
Número de capas |  |  | 5 | 5 | 5 |  | Tara+suelo húmedo (gr.) |  |  | 109.89 | 98.93 | 122.33
Número de golpes |  |  | 56 | 25 | 12 |  | Tara+suelo seco (gr.) |  |  | 100.63 | 90.56 | 111.81
Peso suelo + molde (gr.) |  |  | 11444 | 11222 | 10956 |  | Peso de agua (gr.) |  |  | 9.26 | 8.37 | 10.52
Peso molde (gr.) |  |  | 6663 | 6582 | 6562 |  | Peso de tara (gr.) |  |  | 11.78 | 11.76 | 14.52
Peso suelo compactado (gr.) |  |  | 4781 | 4640 | 4394 |  | Peso de suelo seco (gr.) |  |  | 88.85 | 78.8 | 97.29
Volumen del molde (cm3) |  |  | 2138 | 2132 | 2087 |  | Humedad (%) |  |  | 10.42206 | 10.62183 | 10.81303
Densidad humeda (gr/cm3) |  |  | 2.236202 | 2.17636 | 2.105414 |  | Densidad Seca (gr/cm3) |  |  | 2.025141 | 1.967388 | 1.89997 | 2087.773 | 2080.717
Aplicación de Carga
Penetración | Presión | Molde I |  | Molde II |  | Molde III
(mm.) | Patrón | Dial | Presión | Dial | Presión | Dial | Presión |  | Expansión:
| (Kg/cm2) |  | (Kg/cm2) |  | (Kg/cm2) |  | (Kg/cm2)
0.03 |  | 34 | 7.631478 | 25 | 5.611381 | 11 | 2.469008 |  | Fecha | Expansión
0.05 |  | 74 | 16.60969 | 53 | 11.89613 | 24 | 5.386926 |  |  | Molde I | Molde II | Molde III
0.08 |  | 125 | 28.0569 | 85 | 19.07869 | 36 | 8.080388 |  | 2008-08-11 | 0 | 0 | 0
0.1 | 70 | 149 | 33.44383 | 109 | 24.46562 | 52 | 11.67167 |  | 2008-08-12 | 0.2 | 0.24 | 0.24
[9 empty] | 2008-08-13 | 0.28 | 0.4 | 0.38 | 7.62
0.15 | 105 | 199 | 44.66659 | 139 | 31.19928 | 65 | 14.58959 |  | 2008-08-14 | 0.32 | 0.5 | 0.5
[9 empty] | 2008-08-15 | 0.4 | 0.6 | 0.7
0.2 |  | 251 | 56.33826 | 162 | 36.36175 | 82 | 18.40533

## Grafico CBR
|  | CARRETERA : | PUNO - ILAVE
|  | TRAMO : | Km. 1363+000 - Km. 1413+000
|  | PROYECTO : | ESTUDIO DEFINITIVO PARA EL MANTENIMIENTO PERIÓDICO DE LA
CARRETERA PUNO - DESAGUADERO TRAMO PUNO - ILAVE
ENSAYO DE LA RELACION DE SOPORTE DE CALIFORNIA (C.B.R.) ASTM D-1883
Realizado por : |  | Tec. Julio César Shahuano Dominguez
Revisado por : |  | Ing. Herly Torres Hinostroza
Fecha |  | 2008-07-30
Datos de muestra
Prog. (Km.) | : | 1407+500 Km. |  | Calicata | : | CDA - 13
Muestra | : | M - 2
Prof (m.) | : | 0.44 - 0.74
Máxima Densidad Seca (gr/cm3) : |  |  | 2.0248
Optimo Contenido de Humedad (%) : |  |  | 10.4
C.B.R. (0.1")-56 GOLPES : |  | 48.57143 | C.B.R. (0.1")-25 GOLPES : | 35.71429 |  | C.B.R. (0.1")-10 GOLPES : |  |  | 17.14286
DETERMINACION DE C.B.R.
[7 empty] | 95% DE M.D.S. : | 1.92356
[7 empty] | C.B.R. (100% M.D.S.) 0.1" : | 48.57143 | %
[7 empty] | C.B.R. (95% M.D.S.) 01" : | 24.5 | %
OBSERVACIONES:
.
CBR al 100% M.D.S.
CBR al 95% M.D.S.

## Apoyo (hidden)
Penetración | Molde I | Molde II | Molde III
(mm.) | Presión | Presión | Presión
| (Kg/cm2) | (Kg/cm2) | (Kg/cm2) | Molde I | Molde II | Molde III
0 | 0 | 0 | 0
0.64 | 7.631478 | 5.611381 | 2.469008
1.27 | 16.60969 | 11.89613 | 5.386926 | 16.60969 | 11.89613 | 5.386926
1.91 | 28.0569 | 19.07869 | 8.080388 | 28.0569 | 19.07869 | 8.080388
2.54 | 33.44383 | 24.46562 | 11.67167 | 33.44383 | 24.46562 | 11.67167
5.08 | 44.66659 | 31.19928 | 14.58959
7.62 | 56.33826 | 36.36175 | 18.40533
[8 empty] | y = 13.267x + 0.7401 | y = 9.9007x - 0.3973 | y = 4.9467x - 1.052
|  |  | Correc | 15.3 | 11.8 | 9.8 |  | R2 = 0.9604 | R2 = 0.994 | R2 = 0.9925
|  |  |  | 11 | 7.2 | 11.2
|  |  |  | 2.54 | 2.580128 | 2.752667 |  | 0 | 0.04012848 | 0.212667
|  |  |  | 2.54 | 2.580128 | 2.752667 |  | 2.54 | 2.580128 | 2.752667
|  |  |  | 0 | 0 | 0
|  |  |  | 0 | 0 | 0
|  |  |  | 34 | 25 | 12
|  |  |  | 34 | 25 | 12
|  |  |  | 5.798954 | 5.690169 | 6.222857
|  |  |  | 5.798954 | 5.690169 | 6.222857
|  |  |  | 0 | 0 | 0
|  |  |  | 0 | 0 | 0
C.B.R. |  |  | C.B.R.(100%) |  |  | C.B.R.(95%)
2.025141 | 48.57143 |  | 48.57143 | 0 |  | 24.5 | 0
1.967388 | 35.71429 |  | 48.57143 | 2.025141 |  | 24.5 | 1.923884
1.89997 | 17.14286 |  | 0 | 2.025141 |  | 0 | 1.923884

## Sucs (hidden)
SISTEMA UNIFICADO DE CLASIFICACION
N 200= | 30.07 | Cu = | 580 |  |  |  | L.L. | 31.45
N 4= | 56.99 | Cc = | 0.08448276 | CLASIFICACION SUCS | GC |  | I.P. | 14.94888
L.L.= | 31.45 | [5 empty] | CU | 580
I.P.= | 14.94888 | [5 empty] | CC | 0.08448276
DIVISIONES MAYORES |  |  | SIMBOLO DE GRUPO | NOMBRES TIPICOS | CRITERIOS DE CLASIFICACION PARA SUELOS GRANULARES |  |  | CLASIF | SIMBOLOS DOBLES | SIMBOLOS TRIPLES | CLASIFICACION | SIMBOLO
Suelos de grano grueso (mas del 50 % del material es mayor en tamaño que el tamiz No 200 | Gravas (mas de la mitad de la fracción gruesa es mayor que el tamiz No 4) | Gravas Limpias (poco o ningun fino) | GW | Gravas bien gradadas, mezclas gravosas, poco o ningun fino | Cu > 4 1 < Cc < 3 | [6 empty] | GC
|  |  | GP | Gravas pobremente gradadas,`mezclas grava-arena, pocos o ningun fino | No cumple todos los requisitos de gradadcion para GW
|  | Gravas con finos (cantidad apre- ciable de finos) | GM | Gravas limosas, mezcla grava- arena-limo | Límites de Atteberg por debajo de la linea A o Ip < 4 | A los materiales sobre la linea A con 4 < Ip < 7 se considera de frontera y se les asigna doble símbolo
|  |  | GC | Gravas arcillosas, mezcla gravo-areno- arcillosas | Límites de Atteberg por encima de la línea A ó Ip > 7 |  |  | GC |  |  | GC
| Arenas (mas de la mitad de la fracción gruesa es menor que el tamiz No 4) | Arenas Limpias (poco o ningun fino) | SW | Arenas bien gradadas, arenas gravosas, pocos o ningun fino | Cu > 6 1 < Cc < 3
|  |  | SP | Arenas pobremente gradadas, arenas gravosas, pocos o ningun fino | No cumple todos los requisitos de gradadcion para SW
|  | Arenas con finos (cantidad apre- ciable de finos) | SM | Arenas limosas mezcla de arena-limo | Límites de Atteberg por debajo de la linea A ó Ip < 4 | Si el material está en la zona sombreada con 4 < Ip < 7 se considera de frontera y se les asigna doble símbolo
|  |  | SC | Arenas arcillosas, mezclas arena-arcilla | Límites de Atteberg por encima de la linea A ó Ip > 7
Suelos de grano fino (mas del 50 % del material pasa el tamiz No 200 | limos y arcillas (Límite líquido wl<50 |  | ML | Limos inorgánicos y arena muy finas, polvo de roca, arenas finas limosas o arcillosas, o limos arcillosos con poca plasticidad | 1, Determinar el porcentaje de arenas y gravas de la curva granulometrica. 2, Dependiendo del porcentaje de fino (fracción menor que el tamiz No 200 los suelos gruesos se clasifican como sigue: Menos del 5% - GW, GP, SW, SP Mas del 12 % - GM, GC, SM, SC De 5 a 12 % - casos frontera que requieren doble símbolo
|  |  | CL | Arcillas inorganicas de plasticidad baja a media, arcillas gravosas, arcillas arenosas, arcillas limosas, arcillas magras.
|  |  | OL | Limos organicos, arcillas limosas orgánicas de baja plasticidad
| limos y arcillas (Límite líquido wl>50 |  | MH | Limos inorganicos, suelos limosos o arenosos finos micaceos o diatomaceos, suelos elasticos.
|  |  | CH | Arcillas organicas de alta plasticidad, arcillas grasas.
|  |  | OH | Arcillas organicas de plasticidad media a alta, limos orgánicos
| Suelos Altamen- te orgá- nicos |  | Pt | Turba o otros suelos altamente organicos

## Aashto (hidden)
sup
CLASIFICACION GENERAL |  | MATERIALES GRANULARES (35% O MENOS DEL TOTAL PASA EL TAMIZ NO 200) | [6 empty] | MATERIALES LIMO-ARCILLOSOS (MAS DEL 35% DEL TOTAL PASA EL TAMIZ No 200)
CLASIFICACION DE GRUPO |  | A-1 |  | A-3 | A-2 |  |  |  | A-4 | A-5 | A-6 | A-7
|  | A-1-a | A-1-b |  | A-2-4 | A-2-5 | A-2-6 | A-2-7 |  |  |  | A-7-5 | A-7-6 | 50
25.4
Porcentaje de material | [13 empty] | 25
que pasa el tamiz
No 10 | 46.9 | 50 max
No 40 | 37.6 | 30 max | 50 max | 51 min
No 200 | 30.1 | 15 max | 25 max | 10 max | 35 max | 35 max | 35 max | 35 max | 36 min | 36 min | 36 min | 36 min | 36 min
Caracteristicas de la
fraccion que pasa el
tamiz No 40
Limite líquido | 31.5 |  |  |  | 40 max | 41 min | 40 max | 41 min | 40 max | 41 min | 40 max | 41 min | 41 min
Indice plástico | 14.94888 | 6 max | 6 max | N.P. | 10 max | 10 max | 11 min | 11 min | 10 max | 10 max | 11 min | 11`min | 11`min
Indice de Grupo | 1 | 0 |  | 0 | 0 |  | 4 max |  | 8 max | 12 max | 16 max | 20 max | 20 max
|  |  | CLASIFICACION AASHTO : |  |  |  |  | A-2-6 (0)
|  | -- | -- | -- | -- | -- | A-2-6 | A-2-7 | -- | -- | -- | -- | --
A-2-6
A-2-6
| A | 1
| B | 15.1
| C | 1
| D | 4.948883
| 0.9522813 | 1 |  | (0)
| A | -4.9
| B | -8.5
| C | 4.948883
|  | -1.014245 |  | 0
| IG | (0)
SISTEMA DE CLASIFICACION AASHTO

## Apoyo 2 (hidden)
76.2 | 0 | 3" | 76.2 | 0 | 100 | 0 | 0 | 0 | 100 | ESPECIFICACIONES
76.2 | 100 | 2 1/2" | 63.5 | 0 | 100 | 0 | 0 | 0 | 100 | Nº Malla | Abertura mm. | Especificaciones "B" | % Que Pasa
|  | 2" | 50.6 | 0 | 100 | 530 | 8.798871 | 8.798871 | 91.20113 | 2" | 50.6
63.5 | 0 | 1 1/2" | 38.1 | 0 | 100 | 420 | 6.97269 | 15.77156 | 84.22844 | 1 1/2" | 38.1
63.5 | 100 | 1" | 25.4 | 0 | 100 | 365 | 6.0596 | 21.83116 | 78.16884 | 1" | 25.4
|  | 3/4" | 19.05 | 0 | 100 | 152 | 2.52345 | 24.35461 | 75.64539 | 3/4" | 19.05
50.6 | 0 | 1/2" | 12.7 | 0 | 100 | 239 | 3.967793 | 28.3224 | 71.6776 | 3/8" | 9.525
50.6 | 100 | 3/8" | 9.525 | 0 | 100 | 265 | 4.399436 | 32.72184 | 67.27816 | No4 | 4.76
|  | No4 | 4.76 | 0 | 100 | 620 | 10.29302 | 43.01486 | 56.98514 | 40 | 0.42
38.1 | 0 | 10 | 2 | 0 | 100 | 610.0339 | 10.12757 | 53.14242 | 46.85758
38.1 | 100 | 20 | 0.84 | 0 | 100 | 342.0622 | 5.678795 | 58.82122 | 41.17878
|  | 40 | 0.42 | 0 | 100 | 214.2325 | 3.556612 | 62.37783 | 37.62217
25.4 | 0 | 50 | 0.3 | 0 | 100 | 45.91731 | 0.7623028 | 63.14013 | 36.85987
25.4 | 100 | 100 | 0.149 | 0 | 100 | 291.3649 | 4.837136 | 67.97727 | 32.02273
|  | 200 | 0.074 | 0 | 100 | 117.5454 | 1.951447 | 69.92872 | 30.07128
19.05 | 0
19.05 | 100
12.7 | 0 |  | 3" | 76.2
12.7 | 100 |  | 2 1/2" | 63.5
|  |  | 2" | 50.6
9.525 | 0 |  | 1 1/2" | 38.1
9.525 | 100 |  | 1" | 25.4
|  |  | 3/4" | 19.05
4.76 | 0 |  | 1/2" | 12.7
4.76 | 100 |  | 3/8" | 9.525
|  |  | Nº4 | 4.76
2 | 0 |  | Nº10 | 2
2 | 100 |  | Nº20 | 0.84
|  |  | Nº40 | 0.42
0.84 | 0 |  | Nº50 | 0.297
0.84 | 100 |  | Nº100 | 0.15
|  |  | Nº200 | 0.074
0.42 | 0
0.42 | 100
0.3 | 0
0.3 | 100
0.149 | 0
0.149 | 100
0.074 | 0
0.074 | 100