## Granulo
|  | CARRETERA : |  | PUNO - ILAVE
|  | TRAMO : |  | Km. 1363+000 - Km. 1413+000
|  | PROYECTO : |  | ESTUDIO DEFINITIVO PARA EL MANTENIMIENTO PERIÓDICO DE LA
CARRETERA PUNO - DESAGUADERO TRAMO PUNO - ILAVE
Análisis Mecánico por Tamizado ASTM D-422
Ubicación(Km) |  | 1407+500 Km.
Calicata |  | CDA - 13 | [5 empty] | HUMEDAD NATURAL
Muestra |  | M - 3 | [5 empty] | Sh + Tara | : | 592.5
Prof. (m) |  | 0.74 - 1.50 | [5 empty] | Ss + Tara | : | 526.5
Fecha |  | 2008-07-30 | [5 empty] | Tara | : | 0
Datos de Ensayo: | [7 empty] | Peso Agua | : | 66
Peso de muestra humeda |  | : | [5 empty] | Peso Seco | : | 526.5
Peso de muestra seca |  | : | 1023.5 |  |  |  |  | Humedad(%) | : | 12.53561
Peso de muestra lavada |  | : | 331.3059
Tamices | Abertura | Peso | %Retenido | %Retenido | % que | Especificación |  |  | PROP. FISICAS
ASTM | en mm. | Retenido | Parcial | Acumulado | Pasa
3" | 76.2 | [7 empty] | L. Líquido | : | 24.92 | 996.5
2 1/2" | 63.5 | 0 |  |  | 100 |  |  |  | L. Plástico | : | 14.72991
2" | 50.6 | 0 | 0 | 0 | 100 | 100 | - | 100 | Ind. Plástico | : | 10.19009
1 1/2" | 38.1 | 0 | 0 | 0 | 100 |  |  |  | Clas. SUCS | : | CL |  |  |  |  | 50.6 | 100 | 100
1" | 25.4 | 0 | 0 | 0 | 100 |  |  |  | Clas. AASHTO | : | A-5 (4) |  |  |  |  | 9.525 | 30 | 65
3/4" | 19.05 | 9 | 0.8801742 | 0.8801742 | 99.11983 |  |  |  | OBSERVACIONES | [6 empty] | 4.76 | 25 | 55
1/2" | 12.7 | 3 | 0.2933914 | 1.173566 | 98.82643 | [9 empty] | 2.640523 | 2 | 15 | 40
3/8" | 9.525 | 7 | 0.6845799 | 1.858145 | 98.14185 | 30 | - | 65 |  |  |  | P. Grueso: | 27 |  | 29.66488 | 0.42 | 8 | 20
Nº4 | 4.76 | 8 | 0.782377 | 2.640523 | 97.35948 | 25 | - | 55 |  |  |  | P. Fino: | 995.5249 |  | 67.6946 | 0.074 | 2 | 8
Nº10 | 2 | 10.1 | 0.987751 | 3.628274 | 96.37173 | 15 | - | 40 |  |  |  | Total: | 1022.525 |  | 100
Nº20 | 0.84 | 11.59425 | 1.133885 | 4.762158 | 95.23784 | [6 empty] | Nº10 | 5.12 | 11.07511
Nº40 | 0.42 | 32.87922 | 3.215494 | 7.977652 | 92.02235 | 8 | - | 20 |  |  |  | Nº20 | 5.36 | 11.59425
Nº50 | 0.297 | 9.73398 | 0.9519553 | 8.929607 | 91.07039 | [6 empty] | Nº40 | 15.2 | 32.87922 | 1022.525
Nº100 | 0.15 | 52.34718 | 5.119404 | 14.04901 | 85.95099 | [6 empty] | Nº50 | 4.5 | 9.73398
Nº200 | 0.074 | 186.6761 | 18.25639 | 32.3054 | 67.6946 | 2 | - | 8 |  |  |  | Nº100 | 24.2 | 52.34718
PASA |  | 692.1941 | 67.6946 | 100 | [7 empty] | Nº200 | 86.3 | 186.6761
[12 empty] | PASA | 320 | 692.1941
[12 empty] | Porcion | 460.68
Diametro efectivos
D10
[13 empty] | 0.01 | 10
[13 empty] | 0.01 | 10
[13 empty] | 0.01 | 0
Cu
[13 empty] | D30 |  | 1
[13 empty] | 0.01 | 30
[13 empty] | 0.01 | 30 | Cc
[13 empty] | 0.01 | 0 | 1
D60
[13 empty] | 0.01 | 60
[13 empty] | 0.01 | 60
[13 empty] | 0.01 | 0
OBSERVACIONES :

## L.L & L.P
|  | CARRETERA : | PUNO - ILAVE
|  | TRAMO : | Km. 1363+000 - Km. 1413+000
|  | PROYECTO : | ESTUDIO DEFINITIVO PARA EL MANTENIMIENTO PERIÓDICO DE LA
CARRETERA PUNO - DESAGUADERO TRAMO PUNO - ILAVE
Límites de Consistencia
|  |  |  | Fecha: | 2008-07-30
Ubicación(Km) | : | 1407+500 Km.
Calicata | : | CDA - 13
Muestra | : | M - 1
Prof. (m) | : | 0.74 - 1.50
Límite Líquido :
ENSAYO Nº |  | 1 | 2 | 3 | 4
Nº de Golpes |  | 26 | 26 | 12 | 12
Recipiente Nº |  | 108 | 109 | 112 | 101
R + Suelo Hum. |  | 11.79 | 13.26 | 10.03 | 15.35
R + Suelo Seco |  | 10.32 | 11.5 | 8.81 | 13.05
Peso de agua |  | 1.47 | 1.76 | 1.22 | 2.3
Peso de Recip. |  | 4.45 | 4.36 | 4.22 | 4.28
Peso de S. Seco |  | 5.87 | 7.14 | 4.59 | 8.77
% de Humedad |  | 25.04259 | 24.64986 | 26.57952 | 26.22577
Límite Plástico :
ENSAYO Nº |  | 1 | 2
Recipiente Nº |  | 102 | 109
R + Suelo Hum. |  | 12.65 | 13.875
R + Suelo Seco |  | 11.61 | 12.62
Peso de agua |  | 1.04 | 1.255
Peso de Recip. |  | 4.32 | 4.36
Peso de S. Seco |  | 7.29 | 8.26
% de Humedad |  | 14.26612 | 15.1937
[6 empty] | 25 | 0
[6 empty] | 25 | 24.92 | LL
[6 empty] | 10 | 24.92 | LL
[7 empty] | 14.72991 | LP
Resultados |  |  |  | OBSERVACIONES :
Límite Líquido |  | 24.92 |  | ...................................................................
Límite Plástico |  | 14.72991 |  | ...................................................................
Ind. Plástico |  | 10.19009 |  | ...................................................................

## Proctor
| CARRETERA : | PUNO - ILAVE
| TRAMO : | Km. 1363+000 - Km. 1413+000
| PROYECTO : | ESTUDIO DEFINITIVO PARA EL MANTENIMIENTO PERIÓDICO DE LA
CARRETERA PUNO - DESAGUADERO TRAMO PUNO - ILAVE
ENSAYO DE PROCTOR MODIFICADO
Datos de muestra
Ubicación(Km) | : | 1407+500 Km.
Calicata | : | CDA - 13
Muestra | : | M - 3
Prof. (m) | : | 0.74 - 1.50
Fecha | : | 2008-07-30
Compactación
Prueba Nº |  | 1 | 2 | 3
Numero de capas |  | 5 | 5 | 5
Numero de golpes |  | 56 | 56 | 56
Peso suelo + molde (gr.) |  | 8687 | 8939 | 8907
Peso molde (gr.) |  | 5276 | 5276 | 5276
Peso suelo compactado (gr.) |  | 3411 | 3663 | 3631
Volumen del molde (cm3) |  | 2117 | 2117 | 2117
Densidad humeda (gr/cm3) |  | 1.611242 | 1.730279 | 1.715163
Humedad (%)
Tara Nº
Tara + suelo húmedo (gr.) |  | 49.72 | 35.21 | 52.5 | 6.56
Tara + suelo seco (gr.) |  | 43.16 | 30.11 | 43.5
Peso de agua (gr.) |  | 6.56 | 5.1 | 9
Peso de tara (gr.) |  | 7.5 | 7.25 | 7.5
Peso de suelo seco (gr.) |  | 35.66 | 22.86 | 36
Humedad (%) |  | 18.39596 | 22.30971 | 25
Densidad Seca (gr/cm3) |  | 1.360893 | 1.41467 | 1.37213
Máxima Densidad Seca (gr/cm3) |  | : | 1.4155
Optimo Contenido de Humedad (%) |  | : | 21.8
[5 empty] | 0 | 21.8
[5 empty] | 1.4155 | 21.8
[5 empty] | 1.4155 | 0

## Datos
| CARRETERA : | PUNO - ILAVE
| TRAMO : | Km. 1363+000 - Km. 1413+000
| PROYECTO : | ESTUDIO DEFINITIVO PARA EL MANTENIMIENTO PERIÓDICO DE LA
CARRETERA PUNO - DESAGUADERO TRAMO PUNO - ILAVE
ENSAYO DE LA RELACION DE SOPORTE DE CALIFORNIA (C.B.R.) ASTM D-1883
Realizado por : |  | Tec. Julio César Shahuano Dominguez
Revisado por : |  | Ing. Herly Torres Hinostroza
Fecha |  | 2008-07-30
Datos de muestra
Prog. (Km.) | : | 1407+500 Km. |  |  |  | Calicata |  | : | CDA - 13
Muestra | : | M - 3
Prof (m.) | : | 0.74 - 1.50
Máxima Densidad Seca (gr/cm3) : |  |  |  |  | 1.4155
Optimo Contenido de Humedad (%) : |  |  |  |  | 21.8
Compactación | [6 empty] | Humedad (%)
Molde Nº |  |  | 12 | 1 | 6 |  | Tara Nº |  |  | 23 | 26 | 13
Número de capas |  |  | 5 | 5 | 5 |  | Tara+suelo húmedo (gr.) |  |  | 122.68 | 122.49 | 178.3
Número de golpes |  |  | 56 | 25 | 12 |  | Tara+suelo seco (gr.) |  |  | 106.68 | 106.25 | 151.31
Peso suelo + molde (gr.) |  |  | 10358 | 11693 | 9939 |  | Peso de agua (gr.) |  |  | 16 | 16.24 | 26.99
Peso molde (gr.) |  |  | 6663 | 6666 | 6681 |  | Peso de tara (gr.) |  |  | 33.25 | 31.98 | 31.03
Peso suelo compactado (gr.) |  |  | 3695 | 5027 | 3258 |  | Peso de suelo seco (gr.) |  |  | 73.43 | 74.27 | 120.28
Volumen del molde (cm3) |  |  | 2138 | 3132 | 2105 |  | Humedad (%) |  |  | 21.78946 | 21.86616 | 22.43931
Densidad humeda (gr/cm3) |  |  | 1.728251 | 1.605045 | 1.547743 |  | Densidad Seca (gr/cm3) |  |  | 1.419048 | 1.317055 | 1.26409 | 1613.537 | 2254.26
Aplicación de Carga
Penetración | Presión | Molde I |  | Molde II |  | Molde III
(mm.) | Patrón | Dial | Presión | Dial | Presión | Dial | Presión |  | Expansión:
| (Kg/cm2) |  | (Kg/cm2) |  | (Kg/cm2) |  | (Kg/cm2)
0.03 |  | 10 | 2.244552 | 6 | 1.346731 | 3 | 0.6733657 |  | Fecha | Expansión
0.05 |  | 20 | 4.489105 | 13 | 2.917918 | 6 | 1.346731 |  |  | Molde I | Molde II | Molde III
0.08 |  | 31 | 6.958112 | 18 | 4.040194 | 7 | 1.571187 |  | 2008-08-01 | 0 | 0 | 0
0.1 | 70 | 42 | 9.42712 | 24 | 5.386926 | 11 | 2.469008 |  | 2008-08-02 | 0.2 | 0.3 | 0.58
[9 empty] | 2008-08-03 | 0.46 | 0.52 | 0.88 | 7.62
0.15 | 105 | 52 | 11.67167 | 30 | 6.733657 | 13 | 2.917918 |  | 2008-08-04 | 0.54 | 0.74 | 1.02
[9 empty] | 2008-08-05 | 0.64 | 0.9 | 1.24
0.2 |  | 58 | 13.0184 | 34 | 7.631478 | 16 | 3.591284

## Grafico CBR
|  | CARRETERA : | PUNO - ILAVE
|  | TRAMO : | Km. 1363+000 - Km. 1413+000
|  | PROYECTO : | ESTUDIO DEFINITIVO PARA EL MANTENIMIENTO PERIÓDICO DE LA
CARRETERA PUNO - DESAGUADERO TRAMO PUNO - ILAVE
ENSAYO DE LA RELACION DE SOPORTE DE CALIFORNIA (C.B.R.) ASTM D-1883
Realizado por : |  | Tec. Julio César Shahuano Dominguez
Revisado por : |  | Ing. Herly Torres Hinostroza
Fecha |  | 2008-07-30
Datos de muestra
Prog. (Km.) | : | 1407+500 Km. |  | Calicata | : | CDA - 13
Muestra | : | M - 3
Prof (m.) | : | 0.74 - 1.50
Máxima Densidad Seca (gr/cm3) : |  |  | 1.4155
Optimo Contenido de Humedad (%) : |  |  | 21.8
C.B.R. (0.1")-56 GOLPES : |  | 13.71429 | C.B.R. (0.1")-25 GOLPES : | 7.714286 |  | C.B.R. (0.1")-10 GOLPES : |  |  | 3.357143
DETERMINACION DE C.B.R.
[7 empty] | 95% DE M.D.S. : | 1.344725
[7 empty] | C.B.R. (100% M.D.S.) 0.1" : | 13.71429 | %
[7 empty] | C.B.R. (95% M.D.S.) 01" : | 9.8 | %
OBSERVACIONES:
.
CBR al 100% M.D.S.
CBR al 95% M.D.S.

## Apoyo (hidden)
Penetración | Molde I | Molde II | Molde III
(mm.) | Presión | Presión | Presión
| (Kg/cm2) | (Kg/cm2) | (Kg/cm2) | Molde I | Molde II | Molde III
0 | 0 | 0 | 0
0.64 | 2.244552 | 1.346731 | 0.6733657
1.27 | 4.489105 | 2.917918 | 1.346731 | 4.489105 | 2.917918 | 1.346731
1.91 | 6.958112 | 4.040194 | 1.571187 | 6.958112 | 4.040194 | 1.571187
2.54 | 9.42712 | 5.386926 | 2.469008 | 9.42712 | 5.386926 | 2.469008
5.08 | 11.67167 | 6.733657 | 2.917918
7.62 | 13.0184 | 7.631478 | 3.591284
[8 empty] | y = 3.8881x - 0.4552 | y = 1.9436x + 0.4092 | y = 0.8823x + 0.1134
|  |  | Correc | 15.3 | 11.8 | 9.8 |  | R2 = 1 | R2 = 0.9968 | R2 = 0.89
|  |  |  | 11 | 7.2 | 11.2
|  |  |  | 2.657075 | 2.54 | 2.54 |  | 0.1170752 | 0 | 0
|  |  |  | 2.657075 | 2.54 | 2.54 |  | 2.657075 | 2.54 | 2.54
|  |  |  | 0 | 0 | 0 |  | 9.9 | 5.65 | 2.25
|  |  |  | 0 | 0 | 0
|  |  |  | 9.6 | 5.4 | 2.35
|  |  |  | 9.6 | 5.4 | 2.35
|  |  |  | 5.798954 | 5.690169 | 6.222857
|  |  |  | 5.798954 | 5.690169 | 6.222857
|  |  |  | 0 | 0 | 0
|  |  |  | 0 | 0 | 0
45
33
C.B.R. |  |  | C.B.R.(100%) |  |  | C.B.R.(95%) |  |  | 19
1.419048 | 13.71429 |  | 13.71429 | 0 |  | 9.8 | 0
1.317055 | 7.714286 |  | 13.71429 | 1.419048 |  | 9.8 | 1.348095
1.26409 | 3.357143 |  | 0 | 1.419048 |  | 0 | 1.348095

## Sucs (hidden)
SISTEMA UNIFICADO DE CLASIFICACION
N 200= | 67.69 | Cu = | 1 |  |  |  | L.L. | 24.92
N 4= | 97.36 | Cc = | 1 | CLASIFICACION SUCS | CL |  | I.P. | 10.19009
L.L.= | 24.92 | [5 empty] | CU | 1
I.P.= | 10.19009 | [5 empty] | CC | 1
DIVISIONES MAYORES |  |  | SIMBOLO DE GRUPO | NOMBRES TIPICOS | CRITERIOS DE CLASIFICACION PARA SUELOS GRANULARES |  |  | CLASIF | SIMBOLOS DOBLES | SIMBOLOS TRIPLES | CLASIFICACION | SIMBOLO
Suelos de grano grueso (mas del 50 % del material es mayor en tamaño que el tamiz No 200 | Gravas (mas de la mitad de la fracción gruesa es mayor que el tamiz No 4) | Gravas Limpias (poco o ningun fino) | GW | Gravas bien gradadas, mezclas gravosas, poco o ningun fino | Cu > 4 1 < Cc < 3 | [6 empty] | CL
|  |  | GP | Gravas pobremente gradadas,`mezclas grava-arena, pocos o ningun fino | No cumple todos los requisitos de gradadcion para GW
|  | Gravas con finos (cantidad apre- ciable de finos) | GM | Gravas limosas, mezcla grava- arena-limo | Límites de Atteberg por debajo de la linea A o Ip < 4 | A los materiales sobre la linea A con 4 < Ip < 7 se considera de frontera y se les asigna doble símbolo
|  |  | GC | Gravas arcillosas, mezcla gravo-areno- arcillosas | Límites de Atteberg por encima de la línea A ó Ip > 7
| Arenas (mas de la mitad de la fracción gruesa es menor que el tamiz No 4) | Arenas Limpias (poco o ningun fino) | SW | Arenas bien gradadas, arenas gravosas, pocos o ningun fino | Cu > 6 1 < Cc < 3
|  |  | SP | Arenas pobremente gradadas, arenas gravosas, pocos o ningun fino | No cumple todos los requisitos de gradadcion para SW
|  | Arenas con finos (cantidad apre- ciable de finos) | SM | Arenas limosas mezcla de arena-limo | Límites de Atteberg por debajo de la linea A ó Ip < 4 | Si el material está en la zona sombreada con 4 < Ip < 7 se considera de frontera y se les asigna doble símbolo
|  |  | SC | Arenas arcillosas, mezclas arena-arcilla | Límites de Atteberg por encima de la linea A ó Ip > 7
Suelos de grano fino (mas del 50 % del material pasa el tamiz No 200 | limos y arcillas (Límite líquido wl<50 |  | ML | Limos inorgánicos y arena muy finas, polvo de roca, arenas finas limosas o arcillosas, o limos arcillosos con poca plasticidad | 1, Determinar el porcentaje de arenas y gravas de la curva granulometrica. 2, Dependiendo del porcentaje de fino (fracción menor que el tamiz No 200 los suelos gruesos se clasifican como sigue: Menos del 5% - GW, GP, SW, SP Mas del 12 % - GM, GC, SM, SC De 5 a 12 % - casos frontera que requieren doble símbolo
|  |  | CL | Arcillas inorganicas de plasticidad baja a media, arcillas gravosas, arcillas arenosas, arcillas limosas, arcillas magras. |  |  |  | CL |  |  | CL
|  |  | OL | Limos organicos, arcillas limosas orgánicas de baja plasticidad
| limos y arcillas (Límite líquido wl>50 |  | MH | Limos inorganicos, suelos limosos o arenosos finos micaceos o diatomaceos, suelos elasticos.
|  |  | CH | Arcillas organicas de alta plasticidad, arcillas grasas.
|  |  | OH | Arcillas organicas de plasticidad media a alta, limos orgánicos
| Suelos Altamen- te orgá- nicos |  | Pt | Turba o otros suelos altamente organicos

## Aashto (hidden)
sup
CLASIFICACION GENERAL |  | MATERIALES GRANULARES (35% O MENOS DEL TOTAL PASA EL TAMIZ NO 200) | [6 empty] | MATERIALES LIMO-ARCILLOSOS (MAS DEL 35% DEL TOTAL PASA EL TAMIZ No 200)
CLASIFICACION DE GRUPO |  | A-1 |  | A-3 | A-2 |  |  |  | A-4 | A-5 | A-6 | A-7
|  | A-1-a | A-1-b |  | A-2-4 | A-2-5 | A-2-6 | A-2-7 |  |  |  | A-7-5 | A-7-6 | 50
25.4
Porcentaje de material | [13 empty] | 25
que pasa el tamiz
No 10 | 96.4 | 50 max
No 40 | 92 | 30 max | 50 max | 51 min
No 200 | 67.7 | 15 max | 25 max | 10 max | 35 max | 35 max | 35 max | 35 max | 36 min | 36 min | 36 min | 36 min | 36 min
Caracteristicas de la
fraccion que pasa el
tamiz No 40
Limite líquido | 24.9 |  |  |  | 40 max | 41 min | 40 max | 41 min | 40 max | 41 min | 40 max | 41 min | 41 min
Indice plástico | 10.19009 | 6 max | 6 max | N.P. | 10 max | 10 max | 11 min | 11 min | 10 max | 10 max | 11 min | 11`min | 11`min
Indice de Grupo | 6 | 0 |  | 0 | 0 |  | 4 max |  | 8 max | 12 max | 16 max | 20 max | 20 max
|  |  | CLASIFICACION AASHTO : |  |  |  |  | A-5 (4)
|  | -- | -- | -- | -- | -- | -- | -- | -- | A-5 | A-6 | -- | A-7-6
A-5
A-5
| A | 27.7
| B | 40
| C | 1
| D | 0.1900887
| 5.754535 | 6 |  | (4)
| A | 32.7
| B | -15.1
| C | 0.1900887
|  | 4.133309 |  | 4
| IG | (4)
SISTEMA DE CLASIFICACION AASHTO

## Apoyo 2 (hidden)
76.2 | 0 | 3" | 76.2 | 0 | 100 | 0 | 0 | 0 | 100 | ESPECIFICACIONES
76.2 | 100 | 2 1/2" | 63.5 | 0 | 100 | 0 | 0 | 0 | 100 | Nº Malla | Abertura mm. | Especificaciones "B" | % Que Pasa
|  | 2" | 50.6 | 0 | 100 | 0 | 0 | 0 | 100 | 2" | 50.6
63.5 | 0 | 1 1/2" | 38.1 | 0 | 100 | 0 | 0 | 0 | 100 | 1 1/2" | 38.1
63.5 | 100 | 1" | 25.4 | 0 | 100 | 0 | 0 | 0 | 100 | 1" | 25.4
|  | 3/4" | 19.05 | 0 | 100 | 9 | 0.8793356 | 0.8793356 | 99.12066 | 3/4" | 19.05
50.6 | 0 | 1/2" | 12.7 | 0 | 100 | 3 | 0.2931119 | 1.172447 | 98.82755 | 3/8" | 9.525
50.6 | 100 | 3/8" | 9.525 | 0 | 100 | 7 | 0.6839277 | 1.856375 | 98.14362 | No4 | 4.76
|  | No4 | 4.76 | 0 | 100 | 8 | 0.7816317 | 2.638007 | 97.36199 | 40 | 0.42
38.1 | 0 | 10 | 2 | 0 | 100 | 10.1 | 0.98681 | 3.624817 | 96.37518
38.1 | 100 | 20 | 0.84 | 0 | 100 | 11.59425 | 1.132804 | 4.757621 | 95.24238
|  | 40 | 0.42 | 0 | 100 | 32.87922 | 3.21243 | 7.970051 | 92.02995
25.4 | 0 | 50 | 0.3 | 0 | 100 | 9.73398 | 0.9510484 | 8.9211 | 91.0789
25.4 | 100 | 100 | 0.149 | 0 | 100 | 52.34718 | 5.114527 | 14.03563 | 85.96437
|  | 200 | 0.074 | 0 | 100 | 186.6761 | 18.23899 | 32.27462 | 67.72538
19.05 | 0
19.05 | 100
12.7 | 0 |  | 3" | 76.2
12.7 | 100 |  | 2 1/2" | 63.5
|  |  | 2" | 50.6
9.525 | 0 |  | 1 1/2" | 38.1
9.525 | 100 |  | 1" | 25.4
|  |  | 3/4" | 19.05
4.76 | 0 |  | 1/2" | 12.7
4.76 | 100 |  | 3/8" | 9.525
|  |  | Nº4 | 4.76
2 | 0 |  | Nº10 | 2
2 | 100 |  | Nº20 | 0.84
|  |  | Nº40 | 0.42
0.84 | 0 |  | Nº50 | 0.297
0.84 | 100 |  | Nº100 | 0.15
|  |  | Nº200 | 0.074
0.42 | 0
0.42 | 100
0.3 | 0
0.3 | 100
0.149 | 0
0.149 | 100
0.074 | 0
0.074 | 100