## Granulo
|  | CARRETERA : |  | PUNO - ILAVE
|  | TRAMO : |  | Km. 1363+000 - Km. 1413+000
|  | PROYECTO : |  | ESTUDIO DEFINITIVO PARA EL MANTENIMIENTO PERIÓDICO DE LA
CARRETERA PUNO - DESAGUADERO TRAMO PUNO - ILAVE
Análisis Mecánico por Tamizado ASTM D-422
Ubicación(Km) |  | 1408+300 Km.
Calicata |  | CDA - 14 | [5 empty] | HUMEDAD NATURAL
Muestra |  | M - 1 | [5 empty] | Sh + Tara | : | 423.5
Prof. (m) |  | 0.03 - 0.38 | [5 empty] | Ss + Tara | : | 405.5
Fecha |  | 2008-07-30 | [5 empty] | Tara | : | 0
Datos de Ensayo: | [7 empty] | Peso Agua | : | 18
Peso de muestra humeda |  | : | [5 empty] | Peso Seco | : | 405.5
Peso de muestra seca |  | : | 6420.5 |  |  |  |  | Humedad(%) | : | 4.438964
Peso de muestra lavada |  | : | 5290.83
Tamices | Abertura | Peso | %Retenido | %Retenido | % que | Especificación |  |  | PROP. FISICAS
ASTM | en mm. | Retenido | Parcial | Acumulado | Pasa
3" | 76.2 | [7 empty] | L. Líquido | : | 25.55 | 4075.5
2 1/2" | 63.5 | 0 |  |  | 100 |  |  |  | L. Plástico | : | 9.240664
2" | 50.6 | 0 | 0 | 0 | 100 | 100 | - | 100 | Ind. Plástico | : | 16.30934
1 1/2" | 38.1 | 100 | 1.557511 | 1.557511 | 98.44249 |  |  |  | Clas. SUCS | : | SC |  |  |  |  | 50.6 | 100 | 100
1" | 25.4 | 256 | 3.987228 | 5.54474 | 94.45526 |  |  |  | Clas. AASHTO | : | A-2-6 (0) |  |  |  |  | 9.525 | 30 | 65
3/4" | 19.05 | 245 | 3.815902 | 9.360642 | 90.63936 |  |  |  | OBSERVACIONES | [6 empty] | 4.76 | 25 | 55
1/2" | 12.7 | 450 | 7.0088 | 16.36944 | 83.63056 | [9 empty] | 36.52364 | 2 | 15 | 40
3/8" | 9.525 | 368 | 5.731641 | 22.10108 | 77.89892 | 30 | - | 65 |  |  |  | P. Grueso: | 2345 |  | 45.88164 | 0.42 | 8 | 20
Nº4 | 4.76 | 926 | 14.42255 | 36.52364 | 63.47636 | 25 | - | 55 |  |  |  | P. Fino: | 4075.5 |  | 17.59473 | 0.074 | 2 | 8
Nº10 | 2 | 741.1859 | 11.54405 | 48.06769 | 51.93231 | 15 | - | 40 |  |  |  | Total: | 6420.5 |  | 100
Nº20 | 0.84 | 572.5022 | 8.916785 | 56.98447 | 43.01553 | [6 empty] | Nº10 | 145 | 741.1859
Nº40 | 0.42 | 695.1812 | 10.82752 | 67.812 | 32.188 | 8 | - | 20 |  |  |  | Nº20 | 112 | 572.5022
Nº50 | 0.297 | 196.7976 | 3.065145 | 70.87714 | 29.12286 | [6 empty] | Nº40 | 136 | 695.1812 | 6420.5
Nº100 | 0.15 | 440.6222 | 6.86274 | 77.73988 | 22.26012 | [6 empty] | Nº50 | 38.5 | 196.7976
Nº200 | 0.074 | 299.5413 | 4.665389 | 82.40527 | 17.59473 | 2 | - | 8 |  |  |  | Nº100 | 86.2 | 440.6222
PASA |  | 1129.67 | 17.59473 | 100 | [7 empty] | Nº200 | 58.6 | 299.5413
[12 empty] | PASA | 221 | 1129.67
[12 empty] | Porcion | 797.3
Diametro efectivos
D10
[13 empty] | 0.01 | 10
[13 empty] | 0.02 | 10
[13 empty] | 0.02 | 0
Cu
[13 empty] | D30 |  | 182.5
[13 empty] | 0.01 | 30
[13 empty] | 0.33 | 30 | Cc
[13 empty] | 0.33 | 0 | 1.491781
D60
[13 empty] | 0.01 | 60
[13 empty] | 3.65 | 60
[13 empty] | 3.65 | 0
OBSERVACIONES :

## L.L & L.P
|  | CARRETERA : | PUNO - ILAVE
|  | TRAMO : | Km. 1363+000 - Km. 1413+000
|  | PROYECTO : | ESTUDIO DEFINITIVO PARA EL MANTENIMIENTO PERIÓDICO DE LA
CARRETERA PUNO - DESAGUADERO TRAMO PUNO - ILAVE
Límites de Consistencia
|  |  |  | Fecha: | 2008-07-30
Ubicación(Km) | : | 1408+300 Km.
Calicata | : | CDA - 14
Muestra | : | M - 1
Prof. (m) | : | 0.03 - 0.38
Límite Líquido :
ENSAYO Nº |  | 1 | 2 | 3 | 4
Nº de Golpes |  | 33 | 33 | 19 | 19
Recipiente Nº |  | 155 | 160 | 169 | 178
R + Suelo Hum. |  | 17.26 | 17.63 | 20.25 | 17.86 | 12.98 | 13.26 | 15.24 | 13.43
R + Suelo Seco |  | 15.25 | 15.59 | 17.35 | 15.49 | 11.69 | 12.02 | 13.46 | 11.95
Peso de agua |  | 2.01 | 2.04 | 2.9 | 2.37 | 17.2634 | 17.6358 | 20.2692 | 17.8619
Peso de Recip. |  | 7.11 | 7.17 | 6.29 | 6.73 | 15.5477 | 15.9866 | 17.9018 | 15.8935
Peso de S. Seco |  | 8.14 | 8.42 | 11.06 | 8.76
% de Humedad |  | 24.69287 | 24.22803 | 26.22061 | 27.05479
Límite Plástico :
ENSAYO Nº |  | 1 | 2
Recipiente Nº |  | 180 | 176
R + Suelo Hum. |  | 31.67 | 45.23
R + Suelo Seco |  | 30.15 | 41.97
Peso de agua |  | 1.52 | 3.26
Peso de Recip. |  | 13.78 | 6.52
Peso de S. Seco |  | 16.37 | 35.45
% de Humedad |  | 9.285278 | 9.196051
[7 empty] | 25 | 0
[7 empty] | 25 | 25.55 | LL
[7 empty] | 10 | 25.55 | LL
[8 empty] | 9.240664 | LP
Resultados |  |  |  | OBSERVACIONES :
Límite Líquido |  | 25.55 |  | ...................................................................
Límite Plástico |  | 9.240664 |  | ...................................................................
Ind. Plástico |  | 16.30934 |  | ...................................................................

## Proctor
| CARRETERA : | PUNO - ILAVE
| TRAMO : | Km. 1363+000 - Km. 1413+000
| PROYECTO : | ESTUDIO DEFINITIVO PARA EL MANTENIMIENTO PERIÓDICO DE LA
CARRETERA PUNO - DESAGUADERO TRAMO PUNO - ILAVE
ENSAYO DE PROCTOR MODIFICADO
Datos de muestra
Ubicación(Km) | : | 1408+300 Km.
Calicata | : | CDA - 14
Muestra | : | M - 1
Prof. (m) | : | 0.03 - 0.38
Fecha | : | 2008-07-30
Compactación
Prueba Nº |  | 1 | 2 | 3
Numero de capas |  | 5 | 5 | 5
Numero de golpes |  | 56 | 56 | 56
Peso suelo + molde (gr.) |  | 9824 | 10058 | 9971
Peso molde (gr.) |  | 5276 | 5276 | 5276
Peso suelo compactado (gr.) |  | 4548 | 4782 | 4695
Volumen del molde (cm3) |  | 2117 | 2117 | 2117
Densidad humeda (gr/cm3) |  | 2.148323 | 2.258857 | 2.217761
Humedad (%)
Tara Nº
Tara + suelo húmedo (gr.) |  | 90.07 | 75.42 | 53.42 | 5.58
Tara + suelo seco (gr.) |  | 84.49 | 69.46 | 48.71
Peso de agua (gr.) |  | 5.58 | 5.96 | 4.71
Peso de tara (gr.) |  | 8 | 7.5 | 7
Peso de suelo seco (gr.) |  | 76.49 | 61.96 | 41.71
Humedad (%) |  | 7.295071 | 9.619109 | 11.29226
Densidad Seca (gr/cm3) |  | 2.002257 | 2.060642 | 1.992736
Máxima Densidad Seca (gr/cm3) |  | : | 2.063
Optimo Contenido de Humedad (%) |  | : | 9.25
[5 empty] | 0 | 9.25
[5 empty] | 2.063 | 9.25
[5 empty] | 2.063 | 0

## Datos
| CARRETERA : | PUNO - ILAVE
| TRAMO : | Km. 1363+000 - Km. 1413+000
| PROYECTO : | ESTUDIO DEFINITIVO PARA EL MANTENIMIENTO PERIÓDICO DE LA
CARRETERA PUNO - DESAGUADERO TRAMO PUNO - ILAVE
ENSAYO DE LA RELACION DE SOPORTE DE CALIFORNIA (C.B.R.) ASTM D-1883
Realizado por : |  | Tec. Julio César Shahuano Dominguez
Revisado por : |  | Ing. Herly Torres Hinostroza
Fecha |  | 2008-07-30
Datos de muestra
Prog. (Km.) | : | 1408+300 Km. |  |  |  | Calicata |  | : | CDA - 14
Muestra | : | M - 1
Prof (m.) | : | 0.03 - 0.38
Máxima Densidad Seca (gr/cm3) : |  |  |  |  | 2.063
Optimo Contenido de Humedad (%) : |  |  |  |  | 9.25
Compactación | [6 empty] | Humedad (%)
Molde Nº |  |  | 5 | 3 | 1 |  | Tara Nº |  |  | 9 | 32 | 5
Número de capas |  |  | 5 | 5 | 5 |  | Tara+suelo húmedo (gr.) |  |  | 122.87 | 121.3 | 118.94
Número de golpes |  |  | 56 | 25 | 12 |  | Tara+suelo seco (gr.) |  |  | 113.46 | 113.52 | 109.45
Peso suelo + molde (gr.) |  |  | 11378 | 11182 | 11149 |  | Peso de agua (gr.) |  |  | 9.41 | 7.78 | 9.49
Peso molde (gr.) |  |  | 6562 | 6562 | 6666 |  | Peso de tara (gr.) |  |  | 12.4 | 31.32 | 11.76
Peso suelo compactado (gr.) |  |  | 4816 | 4620 | 4483 |  | Peso de suelo seco (gr.) |  |  | 101.06 | 82.2 | 97.69
Volumen del molde (cm3) |  |  | 2136 | 2087 | 2132 |  | Humedad (%) |  |  | 9.3113 | 9.46472 | 9.714403
Densidad humeda (gr/cm3) |  |  | 2.254682 | 2.213704 | 2.10272 |  | Densidad Seca (gr/cm3) |  |  | 2.062624 | 2.022299 | 1.91654 | 2103.057 | 2071.749
Aplicación de Carga
Penetración | Presión | Molde I |  | Molde II |  | Molde III
(mm.) | Patrón | Dial | Presión | Dial | Presión | Dial | Presión |  | Expansión:
| (Kg/cm2) |  | (Kg/cm2) |  | (Kg/cm2) |  | (Kg/cm2)
0.03 |  | 25 | 5.611381 | 17 | 3.815739 | 12 | 2.693463 |  | Fecha | Expansión
0.05 |  | 85 | 19.07869 | 60 | 13.46731 | 37 | 8.304844 |  |  | Molde I | Molde II | Molde III
0.08 |  | 139 | 31.19928 | 118 | 26.48572 | 67 | 15.0385 |  | 2008-07-27 | 0 | 0 | 0
0.1 | 70 | 215 | 48.25788 | 173 | 38.83076 | 93 | 20.87434 |  | 2008-07-28 | 0.02 | 0.06 | 0.06
[9 empty] | 2008-07-29 | 0.6 | 0.12 | 0.09 | 7.62
0.15 | 105 | 246 | 55.21599 | 248 | 55.6649 | 115 | 25.81235 |  | 2008-07-30 | 0.8 | 0.18 | 0.18
[9 empty] | 2008-07-31 | 1.2 | 0.2 | 0.22
0.2 |  | 310 | 69.58112 | 346 | 77.66151 | 156 | 35.01502

## Grafico CBR
|  | CARRETERA : | PUNO - ILAVE
|  | TRAMO : | Km. 1363+000 - Km. 1413+000
|  | PROYECTO : | ESTUDIO DEFINITIVO PARA EL MANTENIMIENTO PERIÓDICO DE LA
CARRETERA PUNO - DESAGUADERO TRAMO PUNO - ILAVE
ENSAYO DE LA RELACION DE SOPORTE DE CALIFORNIA (C.B.R.) ASTM D-1883
Realizado por : |  | Tec. Julio César Shahuano Dominguez
Revisado por : |  | Ing. Herly Torres Hinostroza
Fecha |  | 2008-07-30
Datos de muestra
Prog. (Km.) | : | 1408+300 Km. |  | Calicata | : | CDA - 14
Muestra | : | M - 1
Prof (m.) | : | 0.03 - 0.38
Máxima Densidad Seca (gr/cm3) : |  |  | 2.063
Optimo Contenido de Humedad (%) : |  |  | 9.25
C.B.R. (0.1")-56 GOLPES : |  | 78.57143 | C.B.R. (0.1")-25 GOLPES : | 68.57143 |  | C.B.R. (0.1")-10 GOLPES : |  |  | 33.57143
DETERMINACION DE C.B.R.
[7 empty] | 95% DE M.D.S. : | 1.95985
[7 empty] | C.B.R. (100% M.D.S.) 0.1" : | 78.57143 | %
[7 empty] | C.B.R. (95% M.D.S.) 01" : | 50.5 | %
OBSERVACIONES:
.
CBR al 100% M.D.S.
CBR al 95% M.D.S.

## Apoyo (hidden)
Penetración | Molde I | Molde II | Molde III
(mm.) | Presión | Presión | Presión
| (Kg/cm2) | (Kg/cm2) | (Kg/cm2) | Molde I | Molde II | Molde III
0 | 0 | 0 | 0
0.64 | 5.611381 | 3.815739 | 2.693463
1.27 | 19.07869 | 13.46731 | 8.304844 | 19.07869 | 13.46731 | 8.304844
1.91 | 31.19928 | 26.48572 | 15.0385 | 31.19928 | 26.48572 | 15.0385
2.54 | 48.25788 | 38.83076 | 20.87434 | 48.25788 | 38.83076 | 20.87434
5.08 | 55.21599 | 55.6649 | 25.81235
7.62 | 69.58112 | 77.66151 | 35.01502
[8 empty] | y = 22.965x - 10.941 | y = 19.972x - 11.819 | y = 9.8989x - 4.1347
|  |  | Correc | 15.3 | 11.8 | 9.8 |  | R2 = 0.9896 | R2 = 0.9999 | R2 = 0.9987
|  |  |  | 11 | 7.2 | 11.2
|  |  |  | 3.016421 | 3.131778 | 2.957693 |  | 0.4764206 | 0.5917785 | 0.4176929
|  |  |  | 3.016421 | 3.131778 | 2.957693 |  | 3.016421 | 3.131778 | 2.957693
|  |  |  | 0 | 0 | 0
|  |  |  | 0 | 0 | 0
|  |  |  | 55 | 48 | 23.5
|  |  |  | 55 | 48 | 23.5
|  |  |  | 5.798954 | 5.690169 | 6.222857
|  |  |  | 5.798954 | 5.690169 | 6.222857
|  |  |  | 0 | 0 | 0
|  |  |  | 0 | 0 | 0
C.B.R. |  |  | C.B.R.(100%) |  |  | C.B.R.(95%)
2.062624 | 78.57143 |  | 78.57143 | 0 |  | 50.5 | 0
2.022299 | 68.57143 |  | 78.57143 | 2.062624 |  | 50.5 | 1.959493
1.91654 | 33.57143 |  | 0 | 2.062624 |  | 0 | 1.959493

## Sucs (hidden)
SISTEMA UNIFICADO DE CLASIFICACION
N 200= | 17.59 | Cu = | 182.5 |  |  |  | L.L. | 25.55
N 4= | 63.48 | Cc = | 1.491781 | CLASIFICACION SUCS | SC |  | I.P. | 16.30934
L.L.= | 25.55 | [5 empty] | CU | 182.5
I.P.= | 16.30934 | [5 empty] | CC | 1.491781
DIVISIONES MAYORES |  |  | SIMBOLO DE GRUPO | NOMBRES TIPICOS | CRITERIOS DE CLASIFICACION PARA SUELOS GRANULARES |  |  | CLASIF | SIMBOLOS DOBLES | SIMBOLOS TRIPLES | CLASIFICACION | SIMBOLO
Suelos de grano grueso (mas del 50 % del material es mayor en tamaño que el tamiz No 200 | Gravas (mas de la mitad de la fracción gruesa es mayor que el tamiz No 4) | Gravas Limpias (poco o ningun fino) | GW | Gravas bien gradadas, mezclas gravosas, poco o ningun fino | Cu > 4 1 < Cc < 3 | [6 empty] | SC
|  |  | GP | Gravas pobremente gradadas,`mezclas grava-arena, pocos o ningun fino | No cumple todos los requisitos de gradadcion para GW
|  | Gravas con finos (cantidad apre- ciable de finos) | GM | Gravas limosas, mezcla grava- arena-limo | Límites de Atteberg por debajo de la linea A o Ip < 4 | A los materiales sobre la linea A con 4 < Ip < 7 se considera de frontera y se les asigna doble símbolo
|  |  | GC | Gravas arcillosas, mezcla gravo-areno- arcillosas | Límites de Atteberg por encima de la línea A ó Ip > 7
| Arenas (mas de la mitad de la fracción gruesa es menor que el tamiz No 4) | Arenas Limpias (poco o ningun fino) | SW | Arenas bien gradadas, arenas gravosas, pocos o ningun fino | Cu > 6 1 < Cc < 3
|  |  | SP | Arenas pobremente gradadas, arenas gravosas, pocos o ningun fino | No cumple todos los requisitos de gradadcion para SW
|  | Arenas con finos (cantidad apre- ciable de finos) | SM | Arenas limosas mezcla de arena-limo | Límites de Atteberg por debajo de la linea A ó Ip < 4 | Si el material está en la zona sombreada con 4 < Ip < 7 se considera de frontera y se les asigna doble símbolo
|  |  | SC | Arenas arcillosas, mezclas arena-arcilla | Límites de Atteberg por encima de la linea A ó Ip > 7 |  |  | SC |  |  | SC
Suelos de grano fino (mas del 50 % del material pasa el tamiz No 200 | limos y arcillas (Límite líquido wl<50 |  | ML | Limos inorgánicos y arena muy finas, polvo de roca, arenas finas limosas o arcillosas, o limos arcillosos con poca plasticidad | 1, Determinar el porcentaje de arenas y gravas de la curva granulometrica. 2, Dependiendo del porcentaje de fino (fracción menor que el tamiz No 200 los suelos gruesos se clasifican como sigue: Menos del 5% - GW, GP, SW, SP Mas del 12 % - GM, GC, SM, SC De 5 a 12 % - casos frontera que requieren doble símbolo
|  |  | CL | Arcillas inorganicas de plasticidad baja a media, arcillas gravosas, arcillas arenosas, arcillas limosas, arcillas magras.
|  |  | OL | Limos organicos, arcillas limosas orgánicas de baja plasticidad
| limos y arcillas (Límite líquido wl>50 |  | MH | Limos inorganicos, suelos limosos o arenosos finos micaceos o diatomaceos, suelos elasticos.
|  |  | CH | Arcillas organicas de alta plasticidad, arcillas grasas.
|  |  | OH | Arcillas organicas de plasticidad media a alta, limos orgánicos
| Suelos Altamen- te orgá- nicos |  | Pt | Turba o otros suelos altamente organicos

## Aashto (hidden)
sup
CLASIFICACION GENERAL |  | MATERIALES GRANULARES (35% O MENOS DEL TOTAL PASA EL TAMIZ NO 200) | [6 empty] | MATERIALES LIMO-ARCILLOSOS (MAS DEL 35% DEL TOTAL PASA EL TAMIZ No 200)
CLASIFICACION DE GRUPO |  | A-1 |  | A-3 | A-2 |  |  |  | A-4 | A-5 | A-6 | A-7
|  | A-1-a | A-1-b |  | A-2-4 | A-2-5 | A-2-6 | A-2-7 |  |  |  | A-7-5 | A-7-6 | 50
25.4
Porcentaje de material | [13 empty] | 25
que pasa el tamiz
No 10 | 51.9 | 50 max
No 40 | 32.2 | 30 max | 50 max | 51 min
No 200 | 17.6 | 15 max | 25 max | 10 max | 35 max | 35 max | 35 max | 35 max | 36 min | 36 min | 36 min | 36 min | 36 min
Caracteristicas de la
fraccion que pasa el
tamiz No 40
Limite líquido | 25.6 |  |  |  | 40 max | 41 min | 40 max | 41 min | 40 max | 41 min | 40 max | 41 min | 41 min
Indice plástico | 16.30934 | 6 max | 6 max | N.P. | 10 max | 10 max | 11 min | 11 min | 10 max | 10 max | 11 min | 11`min | 11`min
Indice de Grupo | 0 | 0 |  | 0 | 0 |  | 4 max |  | 8 max | 12 max | 16 max | 20 max | 20 max
|  |  | CLASIFICACION AASHTO : |  |  |  |  | A-2-6 (0)
|  | -- | -- | -- | -- | -- | A-2-6 | A-2-7 | -- | -- | -- | -- | --
A-2-6
A-2-6
| A | 1
| B | 2.6
| C | 1
| D | 6.309336
| 0.3690427 | 0 |  | (0)
| A | -17.4
| B | -14.4
| C | 6.309336
|  | -3.325024 |  | 0
| IG | (0)
SISTEMA DE CLASIFICACION AASHTO

## Apoyo 2 (hidden)
76.2 | 0 | 3" | 76.2 | 0 | 100 | 0 | 0 | 0 | 100 | ESPECIFICACIONES
76.2 | 100 | 2 1/2" | 63.5 | 0 | 100 | 0 | 0 | 0 | 100 | Nº Malla | Abertura mm. | Especificaciones "B" | % Que Pasa
|  | 2" | 50.6 | 0 | 100 | 0 | 0 | 0 | 100 | 2" | 50.6
63.5 | 0 | 1 1/2" | 38.1 | 0 | 100 | 100 | 1.557511 | 1.557511 | 98.44249 | 1 1/2" | 38.1
63.5 | 100 | 1" | 25.4 | 0 | 100 | 256 | 3.987228 | 5.54474 | 94.45526 | 1" | 25.4
|  | 3/4" | 19.05 | 0 | 100 | 245 | 3.815902 | 9.360642 | 90.63936 | 3/4" | 19.05
50.6 | 0 | 1/2" | 12.7 | 0 | 100 | 450 | 7.0088 | 16.36944 | 83.63056 | 3/8" | 9.525
50.6 | 100 | 3/8" | 9.525 | 0 | 100 | 368 | 5.731641 | 22.10108 | 77.89892 | No4 | 4.76
|  | No4 | 4.76 | 0 | 100 | 926 | 14.42255 | 36.52364 | 63.47636 | 40 | 0.42
38.1 | 0 | 10 | 2 | 0 | 100 | 741.1859 | 11.54405 | 48.06769 | 51.93231
38.1 | 100 | 20 | 0.84 | 0 | 100 | 572.5022 | 8.916785 | 56.98447 | 43.01553
|  | 40 | 0.42 | 0 | 100 | 695.1812 | 10.82752 | 67.812 | 32.188
25.4 | 0 | 50 | 0.3 | 0 | 100 | 196.7976 | 3.065145 | 70.87714 | 29.12286
25.4 | 100 | 100 | 0.149 | 0 | 100 | 440.6222 | 6.86274 | 77.73988 | 22.26012
|  | 200 | 0.074 | 0 | 100 | 299.5413 | 4.665389 | 82.40527 | 17.59473
19.05 | 0
19.05 | 100
12.7 | 0 |  | 3" | 76.2
12.7 | 100 |  | 2 1/2" | 63.5
|  |  | 2" | 50.6
9.525 | 0 |  | 1 1/2" | 38.1
9.525 | 100 |  | 1" | 25.4
|  |  | 3/4" | 19.05
4.76 | 0 |  | 1/2" | 12.7
4.76 | 100 |  | 3/8" | 9.525
|  |  | Nº4 | 4.76
2 | 0 |  | Nº10 | 2
2 | 100 |  | Nº20 | 0.84
|  |  | Nº40 | 0.42
0.84 | 0 |  | Nº50 | 0.297
0.84 | 100 |  | Nº100 | 0.15
|  |  | Nº200 | 0.074
0.42 | 0
0.42 | 100
0.3 | 0
0.3 | 100
0.149 | 0
0.149 | 100
0.074 | 0
0.074 | 100