## Granulo
|  | CARRETERA : |  | PUNO - ILAVE
|  | TRAMO : |  | Km. 1363+000 - Km. 1413+000
|  | PROYECTO : |  | ESTUDIO DEFINITIVO PARA EL MANTENIMIENTO PERIÓDICO DE LA
CARRETERA PUNO - DESAGUADERO TRAMO PUNO - ILAVE
Análisis Mecánico por Tamizado ASTM D-422
Ubicación(Km) |  | 1408+300 Km.
Calicata |  | CDA - 14 | [5 empty] | HUMEDAD NATURAL
Muestra |  | M - 3 | [5 empty] | Sh + Tara | : | 726.5
Prof. (m) |  | 0.48 - 1.50 | [5 empty] | Ss + Tara | : | 645.3
Fecha |  | 2008-07-30 | [5 empty] | Tara | : | 0
Datos de Ensayo: | [7 empty] | Peso Agua | : | 81.2
Peso de muestra humeda |  | : | [5 empty] | Peso Seco | : | 645.3
Peso de muestra seca |  | : | 1050.6 |  |  |  |  | Humedad(%) | : | 12.58329
Peso de muestra lavada |  | : | 381.0492
Tamices | Abertura | Peso | %Retenido | %Retenido | % que | Especificación |  |  | PROP. FISICAS
ASTM | en mm. | Retenido | Parcial | Acumulado | Pasa
3" | 76.2 | [7 empty] | L. Líquido | : | 24.405 | 1024.6
2 1/2" | 63.5 | 0 |  |  | 100 |  |  |  | L. Plástico | : | 13.67923
2" | 50.6 | 0 | 0 | 0 | 100 | 100 | - | 100 | Ind. Plástico | : | 10.72577
1 1/2" | 38.1 | 0 | 0 | 0 | 100 |  |  |  | Clas. SUCS | : | CL |  |  |  |  | 50.6 | 100 | 100
1" | 25.4 | 0 | 0 | 0 | 100 |  |  |  | Clas. AASHTO | : | A-5 (4) |  |  |  |  | 9.525 | 30 | 65
3/4" | 19.05 | 10 | 0.951837 | 0.951837 | 99.04816 |  |  |  | OBSERVACIONES | [6 empty] | 4.76 | 25 | 55
1/2" | 12.7 | 5 | 0.4759185 | 1.427756 | 98.57224 | [9 empty] | 2.474776 | 2 | 15 | 40
3/8" | 9.525 | 4 | 0.3807348 | 1.80849 | 98.19151 | 30 | - | 65 |  |  |  | P. Grueso: | 26 |  | 33.7949 | 0.42 | 8 | 20
Nº4 | 4.76 | 7 | 0.6662859 | 2.474776 | 97.52522 | 25 | - | 55 |  |  |  | P. Fino: | 1024.6 |  | 63.73032 | 0.074 | 2 | 8
Nº10 | 2 | 12.31412 | 1.172103 | 3.646879 | 96.35312 | 15 | - | 40 |  |  |  | Total: | 1050.6 |  | 100
Nº20 | 0.84 | 10.18373 | 0.9693249 | 4.616204 | 95.3838 | [6 empty] | Nº10 | 5.26 | 12.31412
Nº40 | 0.42 | 29.61475 | 2.818841 | 7.435046 | 92.56495 | 8 | - | 20 |  |  |  | Nº20 | 4.35 | 10.18373
Nº50 | 0.297 | 8.193803 | 0.7799166 | 8.214962 | 91.78504 | [6 empty] | Nº40 | 12.65 | 29.61475 | 1050.6
Nº100 | 0.15 | 55.24965 | 5.258866 | 13.47383 | 86.52617 | [6 empty] | Nº50 | 3.5 | 8.193803
Nº200 | 0.074 | 239.4932 | 22.79585 | 36.26968 | 63.73032 | 2 | - | 8 |  |  |  | Nº100 | 23.6 | 55.24965
PASA |  | 669.5508 | 63.73032 | 100 | [7 empty] | Nº200 | 102.3 | 239.4932
[12 empty] | PASA | 286 | 669.5508
[12 empty] | Porcion | 437.66
Diametro efectivos
D10
[13 empty] | 0.01 | 10
[13 empty] | 0.01 | 10
[13 empty] | 0.01 | 0
Cu
[13 empty] | D30 |  | 1
[13 empty] | 0.01 | 30
[13 empty] | 0.01 | 30 | Cc
[13 empty] | 0.01 | 0 | 1
D60
[13 empty] | 0.01 | 60
[13 empty] | 0.01 | 60
[13 empty] | 0.01 | 0
OBSERVACIONES :

## L.L & L.P
|  | CARRETERA : | PUNO - ILAVE
|  | TRAMO : | Km. 1363+000 - Km. 1413+000
|  | PROYECTO : | ESTUDIO DEFINITIVO PARA EL MANTENIMIENTO PERIÓDICO DE LA
CARRETERA PUNO - DESAGUADERO TRAMO PUNO - ILAVE
Límites de Consistencia
|  |  |  | Fecha: | 2008-07-30
Ubicación(Km) | : | 1408+300 Km.
Calicata | : | CDA - 14
Muestra | : | M - 1
Prof. (m) | : | 0.48 - 1.50
Límite Líquido :
ENSAYO Nº |  | 1 | 2 | 3 | 4
Nº de Golpes |  | 25 | 25 | 10 | 10
Recipiente Nº |  | 104 | 107 | 108 | 110
R + Suelo Hum. |  | 11.47 | 11.31 | 9.96 | 15.08 | 11.71 | 11.54 | 10.17 | 15.39
R + Suelo Seco |  | 10.07 | 9.97 | 8.74 | 12.79 | 10.27 | 10.17 | 8.92 | 13.05
Peso de agua |  | 1.4 | 1.34 | 1.22 | 2.29 | 11.4758 | 11.3092 | 9.9666 | 15.0822
Peso de Recip. |  | 4.22 | 4.58 | 4.45 | 4.42 | 10.0646 | 9.9666 | 8.7416 | 12.789
Peso de S. Seco |  | 5.85 | 5.39 | 4.29 | 8.37
% de Humedad |  | 23.93162 | 24.86085 | 28.43823 | 27.35962
Límite Plástico :
ENSAYO Nº |  | 1 | 2
Recipiente Nº |  | 105 | 102
R + Suelo Hum. |  | 8.43 | 9.19
R + Suelo Seco |  | 7.94 | 8.6
Peso de agua |  | 0.49 | 0.59
Peso de Recip. |  | 4.33 | 4.32
Peso de S. Seco |  | 3.61 | 4.28
% de Humedad |  | 13.57341 | 13.78505
[7 empty] | 25 | 0
[7 empty] | 25 | 24.405 | LL
[7 empty] | 10 | 24.405 | LL
[8 empty] | 13.67923 | LP
Resultados |  |  |  | OBSERVACIONES :
Límite Líquido |  | 24.405 |  | ...................................................................
Límite Plástico |  | 13.67923 |  | ...................................................................
Ind. Plástico |  | 10.72577 |  | ...................................................................

## Proctor
| CARRETERA : | PUNO - ILAVE
| TRAMO : | Km. 1363+000 - Km. 1413+000
| PROYECTO : | ESTUDIO DEFINITIVO PARA EL MANTENIMIENTO PERIÓDICO DE LA
CARRETERA PUNO - DESAGUADERO TRAMO PUNO - ILAVE
ENSAYO DE PROCTOR MODIFICADO
Datos de muestra
Ubicación(Km) | : | 1408+300 Km.
Calicata | : | CDA - 14
Muestra | : | M - 3
Prof. (m) | : | 0.48 - 1.50
Fecha | : | 2008-07-30
Compactación
Prueba Nº |  | 1 | 2 | 3
Numero de capas |  | 5 | 5 | 5
Numero de golpes |  | 56 | 56 | 56
Peso suelo + molde (gr.) |  | 8692 | 8952 | 8941
Peso molde (gr.) |  | 5276 | 5276 | 5276
Peso suelo compactado (gr.) |  | 3416 | 3676 | 3665
Volumen del molde (cm3) |  | 2117 | 2117 | 2117
Densidad humeda (gr/cm3) |  | 1.613604 | 1.736419 | 1.731223
Humedad (%)
Tara Nº
Tara + suelo húmedo (gr.) |  | 52.21 | 36.97 | 159.81 | 49.72 | 35.21 | 152.2
Tara + suelo seco (gr.) |  | 45.32 | 31.62 | 129.68 | 43.16 | 30.11 | 123.5
Peso de agua (gr.) |  | 6.89 | 5.35 | 30.13 | 52.206 | 36.9705 | 159.81
Peso de tara (gr.) |  | 6.5 | 7.2 | 13.5 | 45.318 | 31.6155 | 129.675
Peso de suelo seco (gr.) |  | 38.82 | 24.42 | 116.18
Humedad (%) |  | 17.74858 | 21.90827 | 25.9339
Densidad Seca (gr/cm3) |  | 1.370381 | 1.424366 | 1.374708
Máxima Densidad Seca (gr/cm3) |  | : | 1.424
Optimo Contenido de Humedad (%) |  | : | 21.8
[5 empty] | 0 | 21.8
[5 empty] | 1.424 | 21.8
[5 empty] | 1.424 | 0

## Datos
| CARRETERA : | PUNO - ILAVE
| TRAMO : | Km. 1363+000 - Km. 1413+000
| PROYECTO : | ESTUDIO DEFINITIVO PARA EL MANTENIMIENTO PERIÓDICO DE LA
CARRETERA PUNO - DESAGUADERO TRAMO PUNO - ILAVE
ENSAYO DE LA RELACION DE SOPORTE DE CALIFORNIA (C.B.R.) ASTM D-1883
Realizado por : |  | Tec. Julio César Shahuano Dominguez
Revisado por : |  | Ing. Herly Torres Hinostroza
Fecha |  | 2008-07-30
Datos de muestra
Prog. (Km.) | : | 1408+300 Km. |  |  |  | Calicata |  | : | CDA - 14
Muestra | : | M - 3
Prof (m.) | : | 0.48 - 1.50
Máxima Densidad Seca (gr/cm3) : |  |  |  |  | 1.424
Optimo Contenido de Humedad (%) : |  |  |  |  | 21.8
Compactación | [6 empty] | Humedad (%)
Molde Nº |  |  | 6 | 10 | 12 |  | Tara Nº |  |  | 17 | 26 | 19
Número de capas |  |  | 5 | 5 | 5 |  | Tara+suelo húmedo (gr.) |  |  | 115.2 | 123.26 | 181.06
Número de golpes |  |  | 56 | 25 | 12 |  | Tara+suelo seco (gr.) |  |  | 100.15 | 106.26 | 152.31
Peso suelo + molde (gr.) |  |  | 10333 | 9970 | 9996 |  | Peso de agua (gr.) |  |  | 15.05 | 17 | 28.75
Peso molde (gr.) |  |  | 6681 | 6562 | 6663 |  | Peso de tara (gr.) |  |  | 31.22 | 31.98 | 29.2
Peso suelo compactado (gr.) |  |  | 3652 | 3408 | 3333 |  | Peso de suelo seco (gr.) |  |  | 68.93 | 74.28 | 123.11
Volumen del molde (cm3) |  |  | 2105 | 2087 | 2138 |  | Humedad (%) |  |  | 21.83374 | 22.88638 | 23.3531
Densidad humeda (gr/cm3) |  |  | 1.734917 | 1.632966 | 1.558934 |  | Densidad Seca (gr/cm3) |  |  | 1.424004 | 1.328842 | 1.263798 | 1594.76 | 1528.251
Aplicación de Carga
Penetración | Presión | Molde I |  | Molde II |  | Molde III
(mm.) | Patrón | Dial | Presión | Dial | Presión | Dial | Presión |  | Expansión:
| (Kg/cm2) |  | (Kg/cm2) |  | (Kg/cm2) |  | (Kg/cm2)
0.03 |  | 11 | 2.469008 | 6 | 1.346731 | 2 | 0.4489105 |  | Fecha | Expansión
0.05 |  | 19 | 4.264649 | 15 | 3.366828 | 4 | 0.8978209 |  |  | Molde I | Molde II | Molde III
0.08 |  | 29 | 6.509202 | 18 | 4.040194 | 7 | 1.571187 |  | 2008-07-27 | 0 | 0 | 0
0.1 | 70 | 39 | 8.753754 | 25 | 5.611381 | 9 | 2.020097 |  | 2008-07-28 | 0.22 | 0.25 | 0.6
[9 empty] | 2008-07-29 | 0.48 | 0.38 | 0.8 | 7.62
0.15 | 105 | 49 | 10.99831 | 30 | 6.733657 | 12 | 2.693463 |  | 2008-07-30 | 0.5 | 0.68 | 1
[9 empty] | 2008-07-31 | 0.6 | 0.85 | 1.3
0.2 |  | 58 | 13.0184 | 36 | 8.080388 | 14 | 3.142373

## Grafico CBR
|  | CARRETERA : | PUNO - ILAVE
|  | TRAMO : | Km. 1363+000 - Km. 1413+000
|  | PROYECTO : | ESTUDIO DEFINITIVO PARA EL MANTENIMIENTO PERIÓDICO DE LA
CARRETERA PUNO - DESAGUADERO TRAMO PUNO - ILAVE
ENSAYO DE LA RELACION DE SOPORTE DE CALIFORNIA (C.B.R.) ASTM D-1883
Realizado por : |  | Tec. Julio César Shahuano Dominguez
Revisado por : |  | Ing. Herly Torres Hinostroza
Fecha |  | 2008-07-30
Datos de muestra
Prog. (Km.) | : | 1408+300 Km. |  | Calicata | : | CDA - 14
Muestra | : | M - 3
Prof (m.) | : | 0.48 - 1.50
Máxima Densidad Seca (gr/cm3) : |  |  | 1.424
Optimo Contenido de Humedad (%) : |  |  | 21.8
C.B.R. (0.1")-56 GOLPES : |  | 12.57143 | C.B.R. (0.1")-25 GOLPES : | 7.928571 |  | C.B.R. (0.1")-10 GOLPES : |  |  | 3.142857
DETERMINACION DE C.B.R.
[7 empty] | 95% DE M.D.S. : | 1.3528
[7 empty] | C.B.R. (100% M.D.S.) 0.1" : | 12.57143 | %
[7 empty] | C.B.R. (95% M.D.S.) 01" : | 9.15 | %
OBSERVACIONES:
.
CBR al 100% M.D.S.
CBR al 95% M.D.S.

## Apoyo (hidden)
Penetración | Molde I | Molde II | Molde III
(mm.) | Presión | Presión | Presión
| (Kg/cm2) | (Kg/cm2) | (Kg/cm2) | Molde I | Molde II | Molde III
0 | 0 | 0 | 0
0.64 | 2.469008 | 1.346731 | 0.4489105
1.27 | 4.264649 | 3.366828 | 0.8978209 | 4.264649 | 3.366828 | 0.8978209
1.91 | 6.509202 | 4.040194 | 1.571187 | 6.509202 | 4.040194 | 1.571187
2.54 | 8.753754 | 5.611381 | 2.020097 | 8.753754 | 5.611381 | 2.020097
5.08 | 10.99831 | 6.733657 | 2.693463
7.62 | 13.0184 | 8.080388 | 3.142373
[8 empty] | y = 3.5347x - 0.2302 | y = 1.7655x + 0.9733 | y = 0.8841x - 0.1894
|  |  | Correc | 15.3 | 11.8 | 9.8 |  | R2 = 1 | R2 = 0.9474 | R2 = 0.9879
|  |  |  | 11 | 7.2 | 11.2
|  |  |  | 2.605126 | 2.54 | 2.754229 |  | 0.06512575 | 0 | 0.2142292
|  |  |  | 2.605126 | 2.54 | 2.754229 |  | 2.605126 | 2.54 | 2.754229
|  |  |  | 0 | 0 | 0 |  | 9.9 | 5.65 | 2.25
|  |  |  | 0 | 0 | 0
|  |  |  | 8.8 | 5.55 | 2.2
|  |  |  | 8.8 | 5.55 | 2.2
|  |  |  | 5.798954 | 5.690169 | 6.222857
|  |  |  | 5.798954 | 5.690169 | 6.222857
|  |  |  | 0 | 0 | 0
|  |  |  | 0 | 0 | 0
45
33
C.B.R. |  |  | C.B.R.(100%) |  |  | C.B.R.(95%) |  |  | 19
1.424004 | 12.57143 |  | 12.57143 | 0 |  | 9.15 | 0
1.328842 | 7.928571 |  | 12.57143 | 1.424004 |  | 9.15 | 1.352803
1.263798 | 3.142857 |  | 0 | 1.424004 |  | 0 | 1.352803

## Sucs (hidden)
SISTEMA UNIFICADO DE CLASIFICACION
N 200= | 63.73 | Cu = | 1 |  |  |  | L.L. | 24.41
N 4= | 97.53 | Cc = | 1 | CLASIFICACION SUCS | CL |  | I.P. | 10.72577
L.L.= | 24.41 | [5 empty] | CU | 1
I.P.= | 10.72577 | [5 empty] | CC | 1
DIVISIONES MAYORES |  |  | SIMBOLO DE GRUPO | NOMBRES TIPICOS | CRITERIOS DE CLASIFICACION PARA SUELOS GRANULARES |  |  | CLASIF | SIMBOLOS DOBLES | SIMBOLOS TRIPLES | CLASIFICACION | SIMBOLO
Suelos de grano grueso (mas del 50 % del material es mayor en tamaño que el tamiz No 200 | Gravas (mas de la mitad de la fracción gruesa es mayor que el tamiz No 4) | Gravas Limpias (poco o ningun fino) | GW | Gravas bien gradadas, mezclas gravosas, poco o ningun fino | Cu > 4 1 < Cc < 3 | [6 empty] | CL
|  |  | GP | Gravas pobremente gradadas,`mezclas grava-arena, pocos o ningun fino | No cumple todos los requisitos de gradadcion para GW
|  | Gravas con finos (cantidad apre- ciable de finos) | GM | Gravas limosas, mezcla grava- arena-limo | Límites de Atteberg por debajo de la linea A o Ip < 4 | A los materiales sobre la linea A con 4 < Ip < 7 se considera de frontera y se les asigna doble símbolo
|  |  | GC | Gravas arcillosas, mezcla gravo-areno- arcillosas | Límites de Atteberg por encima de la línea A ó Ip > 7
| Arenas (mas de la mitad de la fracción gruesa es menor que el tamiz No 4) | Arenas Limpias (poco o ningun fino) | SW | Arenas bien gradadas, arenas gravosas, pocos o ningun fino | Cu > 6 1 < Cc < 3
|  |  | SP | Arenas pobremente gradadas, arenas gravosas, pocos o ningun fino | No cumple todos los requisitos de gradadcion para SW
|  | Arenas con finos (cantidad apre- ciable de finos) | SM | Arenas limosas mezcla de arena-limo | Límites de Atteberg por debajo de la linea A ó Ip < 4 | Si el material está en la zona sombreada con 4 < Ip < 7 se considera de frontera y se les asigna doble símbolo
|  |  | SC | Arenas arcillosas, mezclas arena-arcilla | Límites de Atteberg por encima de la linea A ó Ip > 7
Suelos de grano fino (mas del 50 % del material pasa el tamiz No 200 | limos y arcillas (Límite líquido wl<50 |  | ML | Limos inorgánicos y arena muy finas, polvo de roca, arenas finas limosas o arcillosas, o limos arcillosos con poca plasticidad | 1, Determinar el porcentaje de arenas y gravas de la curva granulometrica. 2, Dependiendo del porcentaje de fino (fracción menor que el tamiz No 200 los suelos gruesos se clasifican como sigue: Menos del 5% - GW, GP, SW, SP Mas del 12 % - GM, GC, SM, SC De 5 a 12 % - casos frontera que requieren doble símbolo
|  |  | CL | Arcillas inorganicas de plasticidad baja a media, arcillas gravosas, arcillas arenosas, arcillas limosas, arcillas magras. |  |  |  | CL |  |  | CL
|  |  | OL | Limos organicos, arcillas limosas orgánicas de baja plasticidad
| limos y arcillas (Límite líquido wl>50 |  | MH | Limos inorganicos, suelos limosos o arenosos finos micaceos o diatomaceos, suelos elasticos.
|  |  | CH | Arcillas organicas de alta plasticidad, arcillas grasas.
|  |  | OH | Arcillas organicas de plasticidad media a alta, limos orgánicos
| Suelos Altamen- te orgá- nicos |  | Pt | Turba o otros suelos altamente organicos

## Aashto (hidden)
sup
CLASIFICACION GENERAL |  | MATERIALES GRANULARES (35% O MENOS DEL TOTAL PASA EL TAMIZ NO 200) | [6 empty] | MATERIALES LIMO-ARCILLOSOS (MAS DEL 35% DEL TOTAL PASA EL TAMIZ No 200)
CLASIFICACION DE GRUPO |  | A-1 |  | A-3 | A-2 |  |  |  | A-4 | A-5 | A-6 | A-7
|  | A-1-a | A-1-b |  | A-2-4 | A-2-5 | A-2-6 | A-2-7 |  |  |  | A-7-5 | A-7-6 | 50
25.4
Porcentaje de material | [13 empty] | 25
que pasa el tamiz
No 10 | 96.4 | 50 max
No 40 | 92.6 | 30 max | 50 max | 51 min
No 200 | 63.7 | 15 max | 25 max | 10 max | 35 max | 35 max | 35 max | 35 max | 36 min | 36 min | 36 min | 36 min | 36 min
Caracteristicas de la
fraccion que pasa el
tamiz No 40
Limite líquido | 24.4 |  |  |  | 40 max | 41 min | 40 max | 41 min | 40 max | 41 min | 40 max | 41 min | 41 min
Indice plástico | 10.72577 | 6 max | 6 max | N.P. | 10 max | 10 max | 11 min | 11 min | 10 max | 10 max | 11 min | 11`min | 11`min
Indice de Grupo | 5 | 0 |  | 0 | 0 |  | 4 max |  | 8 max | 12 max | 16 max | 20 max | 20 max
|  |  | CLASIFICACION AASHTO : |  |  |  |  | A-5 (4)
|  | -- | -- | -- | -- | -- | -- | -- | -- | A-5 | A-6 | -- | A-7-6
A-5
A-5
| A | 23.7
| B | 40
| C | 1
| D | 0.725773
| 5.148809 | 5 |  | (4)
| A | 28.7
| B | -15.6
| C | 0.725773
|  | 3.709697 |  | 4
| IG | (4)
SISTEMA DE CLASIFICACION AASHTO

## Apoyo 2 (hidden)
76.2 | 0 | 3" | 76.2 | 0 | 100 | 0 | 0 | 0 | 100 | ESPECIFICACIONES
76.2 | 100 | 2 1/2" | 63.5 | 0 | 100 | 0 | 0 | 0 | 100 | Nº Malla | Abertura mm. | Especificaciones "B" | % Que Pasa
|  | 2" | 50.6 | 0 | 100 | 0 | 0 | 0 | 100 | 2" | 50.6
63.5 | 0 | 1 1/2" | 38.1 | 0 | 100 | 0 | 0 | 0 | 100 | 1 1/2" | 38.1
63.5 | 100 | 1" | 25.4 | 0 | 100 | 0 | 0 | 0 | 100 | 1" | 25.4
|  | 3/4" | 19.05 | 0 | 100 | 10 | 0.951837 | 0.951837 | 99.04816 | 3/4" | 19.05
50.6 | 0 | 1/2" | 12.7 | 0 | 100 | 5 | 0.4759185 | 1.427756 | 98.57224 | 3/8" | 9.525
50.6 | 100 | 3/8" | 9.525 | 0 | 100 | 4 | 0.3807348 | 1.80849 | 98.19151 | No4 | 4.76
|  | No4 | 4.76 | 0 | 100 | 7 | 0.6662859 | 2.474776 | 97.52522 | 40 | 0.42
38.1 | 0 | 10 | 2 | 0 | 100 | 12.31412 | 1.172103 | 3.646879 | 96.35312
38.1 | 100 | 20 | 0.84 | 0 | 100 | 10.18373 | 0.9693249 | 4.616204 | 95.3838
|  | 40 | 0.42 | 0 | 100 | 29.61475 | 2.818841 | 7.435046 | 92.56495
25.4 | 0 | 50 | 0.3 | 0 | 100 | 8.193803 | 0.7799166 | 8.214962 | 91.78504
25.4 | 100 | 100 | 0.149 | 0 | 100 | 55.24965 | 5.258866 | 13.47383 | 86.52617
|  | 200 | 0.074 | 0 | 100 | 239.4932 | 22.79585 | 36.26968 | 63.73032
19.05 | 0
19.05 | 100
12.7 | 0 |  | 3" | 76.2
12.7 | 100 |  | 2 1/2" | 63.5
|  |  | 2" | 50.6
9.525 | 0 |  | 1 1/2" | 38.1
9.525 | 100 |  | 1" | 25.4
|  |  | 3/4" | 19.05
4.76 | 0 |  | 1/2" | 12.7
4.76 | 100 |  | 3/8" | 9.525
|  |  | Nº4 | 4.76
2 | 0 |  | Nº10 | 2
2 | 100 |  | Nº20 | 0.84
|  |  | Nº40 | 0.42
0.84 | 0 |  | Nº50 | 0.297
0.84 | 100 |  | Nº100 | 0.15
|  |  | Nº200 | 0.074
0.42 | 0
0.42 | 100
0.3 | 0
0.3 | 100
0.149 | 0
0.149 | 100
0.074 | 0
0.074 | 100