## Granulo
|  | CARRETERA : |  | PUNO - ILAVE
|  | TRAMO : |  | Km. 1363+000 - Km. 1413+000
|  | PROYECTO : |  | ESTUDIO DEFINITIVO PARA EL MANTENIMIENTO PERIÓDICO DE LA
CARRETERA PUNO - DESAGUADERO TRAMO PUNO - ILAVE
Análisis Mecánico por Tamizado ASTM D-422
Ubicación(Km) |  | 1410+700 Km.
Calicata |  | CDA - 15 | [5 empty] | HUMEDAD NATURAL
Muestra |  | M - 1 | [5 empty] | Sh + Tara | : | 563.5
Prof. (m) |  | 0.05 - 0.45 | [5 empty] | Ss + Tara | : | 536.5
Fecha |  | 2008-07-30 | [5 empty] | Tara | : | 0
Datos de Ensayo: | [7 empty] | Peso Agua | : | 27
Peso de muestra humeda |  | : | [5 empty] | Peso Seco | : | 536.5
Peso de muestra seca |  | : | 6203 |  |  |  |  | Humedad(%) | : | 5.032619
Peso de muestra lavada |  | : | 5225.834
Tamices | Abertura | Peso | %Retenido | %Retenido | % que | Especificación |  |  | PROP. FISICAS
ASTM | en mm. | Retenido | Parcial | Acumulado | Pasa
3" | 76.2 | [7 empty] | L. Líquido | : | 26.55 | 3789
2 1/2" | 63.5 | 0 |  |  | 100 |  |  |  | L. Plástico | : | 16.39642
2" | 50.6 | 0 | 0 | 0 | 100 | 100 | - | 100 | Ind. Plástico | : | 10.15358
1 1/2" | 38.1 | 82 | 1.321941 | 1.321941 | 98.67806 |  |  |  | Clas. SUCS | : | SC |  |  |  |  | 50.6 | 100 | 100
1" | 25.4 | 370 | 5.964856 | 7.286797 | 92.7132 |  |  |  | Clas. AASHTO | : | A-2-6 (0) |  |  |  |  | 9.525 | 30 | 65
3/4" | 19.05 | 256 | 4.127035 | 11.41383 | 88.58617 |  |  |  | OBSERVACIONES | [6 empty] | 4.76 | 25 | 55
1/2" | 12.7 | 420 | 6.770917 | 18.18475 | 81.81525 | [9 empty] | 38.91665 | 2 | 15 | 40
3/8" | 9.525 | 360 | 5.803643 | 23.98839 | 76.01161 | 30 | - | 65 |  |  |  | P. Grueso: | 2414 |  | 45.33023 | 0.42 | 8 | 20
Nº4 | 4.76 | 926 | 14.92826 | 38.91665 | 61.08335 | 25 | - | 55 |  |  |  | P. Fino: | 3789 |  | 15.75312 | 0.074 | 2 | 8
Nº10 | 2 | 710.6661 | 11.45681 | 50.37347 | 49.62653 | 15 | - | 40 |  |  |  | Total: | 6203 |  | 100
Nº20 | 0.84 | 532.9996 | 8.59261 | 58.96608 | 41.03392 | [6 empty] | Nº10 | 136 | 710.6661
Nº40 | 0.42 | 689.7642 | 11.11985 | 70.08592 | 29.91408 | 8 | - | 20 |  |  |  | Nº20 | 102 | 532.9996
Nº50 | 0.297 | 170.3508 | 2.746265 | 72.83219 | 27.16781 | [6 empty] | Nº40 | 132 | 689.7642 | 6203
Nº100 | 0.15 | 430.0575 | 6.933057 | 79.76525 | 20.23475 | [6 empty] | Nº50 | 32.6 | 170.3508
Nº200 | 0.074 | 277.9959 | 4.481636 | 84.24688 | 15.75312 | 2 | - | 8 |  |  |  | Nº100 | 82.3 | 430.0575
PASA |  | 977.1659 | 15.75312 | 100 | [7 empty] | Nº200 | 53.2 | 277.9959
[12 empty] | PASA | 187 | 977.1659
[12 empty] | Porcion | 725.1
Diametro efectivos
D10
[13 empty] | 0.01 | 10
[13 empty] | 0.02 | 10
[13 empty] | 0.02 | 0
Cu
[13 empty] | D30 |  | 217.5
[13 empty] | 0.01 | 30
[13 empty] | 0.42 | 30 | Cc
[13 empty] | 0.42 | 0 | 2.027586
D60
[13 empty] | 0.01 | 60
[13 empty] | 4.35 | 60
[13 empty] | 4.35 | 0
OBSERVACIONES :

## L.L & L.P
|  | CARRETERA : | PUNO - ILAVE
|  | TRAMO : | Km. 1363+000 - Km. 1413+000
|  | PROYECTO : | ESTUDIO DEFINITIVO PARA EL MANTENIMIENTO PERIÓDICO DE LA
CARRETERA PUNO - DESAGUADERO TRAMO PUNO - ILAVE
Límites de Consistencia
|  |  |  | Fecha: | 2008-07-30
Ubicación(Km) | : | 1410+700 Km.
Calicata | : | CDA - 15
Muestra | : | M - 1
Prof. (m) | : | 0.05 - 0.45
Límite Líquido :
ENSAYO Nº |  | 1 | 2 | 3 | 4
Nº de Golpes |  | 32 | 32 | 22 | 22
Recipiente Nº |  | 179 | 173 | 165 | 179
R + Suelo Hum. |  | 12.98 | 13.26 | 15.24 | 13.43
R + Suelo Seco |  | 11.69 | 12.02 | 13.46 | 11.95
Peso de agua |  | 1.29 | 1.24 | 1.78 | 1.48
Peso de Recip. |  | 6.55 | 7.05 | 6.92 | 6.55
Peso de S. Seco |  | 5.14 | 4.97 | 6.54 | 5.4
% de Humedad |  | 25.09728 | 24.9497 | 27.21713 | 27.40741
Límite Plástico :
ENSAYO Nº |  | 1 | 2
Recipiente Nº |  | 184 | 178
R + Suelo Hum. |  | 31.67 | 11.23
R + Suelo Seco |  | 29.15 | 10.6
Peso de agua |  | 2.52 | 0.63
Peso de Recip. |  | 13.89 | 6.73
Peso de S. Seco |  | 15.26 | 3.87
% de Humedad |  | 16.51376 | 16.27907
[6 empty] | 25 | 0
[6 empty] | 25 | 26.55 | LL
[6 empty] | 10 | 26.55 | LL
[7 empty] | 16.39642 | LP
Resultados |  |  |  | OBSERVACIONES :
Límite Líquido |  | 26.55 |  | ...................................................................
Límite Plástico |  | 16.39642 |  | ...................................................................
Ind. Plástico |  | 10.15358 |  | ...................................................................

## Proctor
| CARRETERA : | PUNO - ILAVE
| TRAMO : | Km. 1363+000 - Km. 1413+000
| PROYECTO : | ESTUDIO DEFINITIVO PARA EL MANTENIMIENTO PERIÓDICO DE LA
CARRETERA PUNO - DESAGUADERO TRAMO PUNO - ILAVE
ENSAYO DE PROCTOR MODIFICADO
Datos de muestra
Ubicación(Km) | : | 1410+700 Km.
Calicata | : | CDA - 15
Muestra | : | M - 1
Prof. (m) | : | 0.05 - 0.45
Fecha | : | 2008-07-30
Compactación
Prueba Nº |  | 1 | 2 | 3
Numero de capas |  | 5 | 5 | 5
Numero de golpes |  | 56 | 56 | 56
Peso suelo + molde (gr.) |  | 9826 | 10072 | 9964
Peso molde (gr.) |  | 5276 | 5276 | 5276
Peso suelo compactado (gr.) |  | 4550 | 4796 | 4688
Volumen del molde (cm3) |  | 2117 | 2117 | 2117
Densidad humeda (gr/cm3) |  | 2.149268 | 2.26547 | 2.214454
Humedad (%)
Tara Nº
Tara + suelo húmedo (gr.) |  | 90.07 | 75.42 | 53.42 | 5.58
Tara + suelo seco (gr.) |  | 84.49 | 69.46 | 48.71
Peso de agua (gr.) |  | 5.58 | 5.96 | 4.71
Peso de tara (gr.) |  | 7 | 5.5 | 6.5
Peso de suelo seco (gr.) |  | 77.49 | 63.96 | 42.21
Humedad (%) |  | 7.200929 | 9.318324 | 11.15849
Densidad Seca (gr/cm3) |  | 2.004897 | 2.072361 | 1.992159
Máxima Densidad Seca (gr/cm3) |  | : | 2.073
Optimo Contenido de Humedad (%) |  | : | 9.1
[5 empty] | 0 | 9.1
[5 empty] | 2.073 | 9.1
[5 empty] | 2.073 | 0

## Datos
| CARRETERA : | PUNO - ILAVE
| TRAMO : | Km. 1363+000 - Km. 1413+000
| PROYECTO : | ESTUDIO DEFINITIVO PARA EL MANTENIMIENTO PERIÓDICO DE LA
CARRETERA PUNO - DESAGUADERO TRAMO PUNO - ILAVE
ENSAYO DE LA RELACION DE SOPORTE DE CALIFORNIA (C.B.R.) ASTM D-1883
Realizado por : |  | Tec. Julio César Shahuano Dominguez
Revisado por : |  | Ing. Herly Torres Hinostroza
Fecha |  | 2008-07-30
Datos de muestra
Prog. (Km.) | : | 1410+700 Km. |  |  |  | Calicata |  | : | CDA - 15
Muestra | : | M - 1
Prof (m.) | : | 0.05 - 0.45
Máxima Densidad Seca (gr/cm3) : |  |  |  |  | 2.073
Optimo Contenido de Humedad (%) : |  |  |  |  | 9.1
Compactación | [6 empty] | Humedad (%)
Molde Nº |  |  | 7 | 4 | 12 |  | Tara Nº |  |  | 6 | 13 | 2
Número de capas |  |  | 5 | 5 | 5 |  | Tara+suelo húmedo (gr.) |  |  | 122.62 | 92.15 | 118.82
Número de golpes |  |  | 56 | 25 | 12 |  | Tara+suelo seco (gr.) |  |  | 113.38 | 86.72 | 109.45
Peso suelo + molde (gr.) |  |  | 11003 | 11262 | 11149 |  | Peso de agua (gr.) |  |  | 9.24 | 5.43 | 9.37
Peso molde (gr.) |  |  | 6181 | 6582 | 6663 |  | Peso de tara (gr.) |  |  | 11.78 | 31.03 | 14.25
Peso suelo compactado (gr.) |  |  | 4822 | 4680 | 4486 |  | Peso de suelo seco (gr.) |  |  | 101.6 | 55.69 | 95.2
Volumen del molde (cm3) |  |  | 2131 | 2132 | 2130 |  | Humedad (%) |  |  | 9.094488 | 9.750404 | 9.842437
Densidad humeda (gr/cm3) |  |  | 2.262787 | 2.195122 | 2.106103 |  | Densidad Seca (gr/cm3) |  |  | 2.074154 | 2.000104 | 1.917386 | 2105.677 | 2098.655
Aplicación de Carga
Penetración | Presión | Molde I |  | Molde II |  | Molde III
(mm.) | Patrón | Dial | Presión | Dial | Presión | Dial | Presión |  | Expansión:
| (Kg/cm2) |  | (Kg/cm2) |  | (Kg/cm2) |  | (Kg/cm2)
0.03 |  | 22 | 4.938015 | 18 | 4.040194 | 14 | 3.142373 |  | Fecha | Expansión
0.05 |  | 86 | 19.30315 | 62 | 13.91622 | 38 | 8.529299 |  |  | Molde I | Molde II | Molde III
0.08 |  | 145 | 32.54601 | 120 | 26.93463 | 68 | 15.26296 |  | 2008-08-21 | 0 | 0 | 0
0.1 | 70 | 210 | 47.1356 | 163 | 36.5862 | 95 | 21.32325 |  | 2008-08-22 | 0.02 | 0.06 | 0.06
[9 empty] | 2008-08-23 | 0.08 | 0.12 | 0.04 | 7.62
0.15 | 105 | 256 | 57.46054 | 256 | 57.46054 | 125 | 28.0569 |  | 2008-08-24 | 0.12 | 0.18 | 0.08
[9 empty] | 2008-08-25 | 0.14 | 0.2 | 0.12
0.2 |  | 320 | 71.82567 | 373 | 83.7218 | 145 | 32.54601

## Grafico CBR
|  | CARRETERA : | PUNO - ILAVE
|  | TRAMO : | Km. 1363+000 - Km. 1413+000
|  | PROYECTO : | ESTUDIO DEFINITIVO PARA EL MANTENIMIENTO PERIÓDICO DE LA
CARRETERA PUNO - DESAGUADERO TRAMO PUNO - ILAVE
ENSAYO DE LA RELACION DE SOPORTE DE CALIFORNIA (C.B.R.) ASTM D-1883
Realizado por : |  | Tec. Julio César Shahuano Dominguez
Revisado por : |  | Ing. Herly Torres Hinostroza
Fecha |  | 2008-07-30
Datos de muestra
Prog. (Km.) | : | 1410+700 Km. |  | Calicata | : | CDA - 15
Muestra | : | M - 1
Prof (m.) | : | 0.05 - 0.45
Máxima Densidad Seca (gr/cm3) : |  |  | 2.073
Optimo Contenido de Humedad (%) : |  |  | 9.1
C.B.R. (0.1")-56 GOLPES : |  | 77.14286 | C.B.R. (0.1")-25 GOLPES : | 60 |  | C.B.R. (0.1")-10 GOLPES : |  |  | 34.28571
DETERMINACION DE C.B.R.
[7 empty] | 95% DE M.D.S. : | 1.96935
[7 empty] | C.B.R. (100% M.D.S.) 0.1" : | 77.14286 | %
[7 empty] | C.B.R. (95% M.D.S.) 01" : | 52 | %
OBSERVACIONES:
.
CBR al 100% M.D.S.
CBR al 95% M.D.S.

## Apoyo (hidden)
Penetración | Molde I | Molde II | Molde III
(mm.) | Presión | Presión | Presión
| (Kg/cm2) | (Kg/cm2) | (Kg/cm2) | Molde I | Molde II | Molde III
0 | 0 | 0 | 0
0.64 | 4.938015 | 4.040194 | 3.142373
1.27 | 19.30315 | 13.91622 | 8.529299 | 19.30315 | 13.91622 | 8.529299
1.91 | 32.54601 | 26.93463 | 15.26296 | 32.54601 | 26.93463 | 15.26296
2.54 | 47.1356 | 36.5862 | 21.32325 | 47.1356 | 36.5862 | 21.32325
5.08 | 57.46054 | 57.46054 | 28.0569
7.62 | 71.82567 | 83.7218 | 32.54601
[8 empty] | y = 21.912x - 8.7841 | y = 17.857x - 8.2349 | y = 10.075x - 4.1715
|  |  | Correc | 15.3 | 11.8 | 9.8 |  | R2 = 0.9989 | R2 = 0.9935 | R2 = 0.9993
|  |  |  | 11 | 7.2 | 11.2
|  |  |  | 2.940881 | 3.001158 | 2.954045 |  | 0.4008808 | 0.4611581 | 0.4140447
|  |  |  | 2.940881 | 3.001158 | 2.954045 |  | 2.940881 | 3.001158 | 2.954045
|  |  |  | 0 | 0 | 0
|  |  |  | 0 | 0 | 0
|  |  |  | 54 | 42 | 24
|  |  |  | 54 | 42 | 24
|  |  |  | 5.798954 | 5.690169 | 6.222857
|  |  |  | 5.798954 | 5.690169 | 6.222857
|  |  |  | 0 | 0 | 0
|  |  |  | 0 | 0 | 0
C.B.R. |  |  | C.B.R.(100%) |  |  | C.B.R.(95%)
2.074154 | 77.14286 |  | 77.14286 | 0 |  | 52 | 0
2.000104 | 60 |  | 77.14286 | 2.074154 |  | 52 | 1.970446
1.917386 | 34.28571 |  | 0 | 2.074154 |  | 0 | 1.970446

## Sucs (hidden)
SISTEMA UNIFICADO DE CLASIFICACION
N 200= | 15.75 | Cu = | 217.5 |  |  |  | L.L. | 26.55
N 4= | 61.08 | Cc = | 2.027586 | CLASIFICACION SUCS | SC |  | I.P. | 10.15358
L.L.= | 26.55 | [5 empty] | CU | 217.5
I.P.= | 10.15358 | [5 empty] | CC | 2.027586
DIVISIONES MAYORES |  |  | SIMBOLO DE GRUPO | NOMBRES TIPICOS | CRITERIOS DE CLASIFICACION PARA SUELOS GRANULARES |  |  | CLASIF | SIMBOLOS DOBLES | SIMBOLOS TRIPLES | CLASIFICACION | SIMBOLO
Suelos de grano grueso (mas del 50 % del material es mayor en tamaño que el tamiz No 200 | Gravas (mas de la mitad de la fracción gruesa es mayor que el tamiz No 4) | Gravas Limpias (poco o ningun fino) | GW | Gravas bien gradadas, mezclas gravosas, poco o ningun fino | Cu > 4 1 < Cc < 3 | [6 empty] | SC
|  |  | GP | Gravas pobremente gradadas,`mezclas grava-arena, pocos o ningun fino | No cumple todos los requisitos de gradadcion para GW
|  | Gravas con finos (cantidad apre- ciable de finos) | GM | Gravas limosas, mezcla grava- arena-limo | Límites de Atteberg por debajo de la linea A o Ip < 4 | A los materiales sobre la linea A con 4 < Ip < 7 se considera de frontera y se les asigna doble símbolo
|  |  | GC | Gravas arcillosas, mezcla gravo-areno- arcillosas | Límites de Atteberg por encima de la línea A ó Ip > 7
| Arenas (mas de la mitad de la fracción gruesa es menor que el tamiz No 4) | Arenas Limpias (poco o ningun fino) | SW | Arenas bien gradadas, arenas gravosas, pocos o ningun fino | Cu > 6 1 < Cc < 3
|  |  | SP | Arenas pobremente gradadas, arenas gravosas, pocos o ningun fino | No cumple todos los requisitos de gradadcion para SW
|  | Arenas con finos (cantidad apre- ciable de finos) | SM | Arenas limosas mezcla de arena-limo | Límites de Atteberg por debajo de la linea A ó Ip < 4 | Si el material está en la zona sombreada con 4 < Ip < 7 se considera de frontera y se les asigna doble símbolo
|  |  | SC | Arenas arcillosas, mezclas arena-arcilla | Límites de Atteberg por encima de la linea A ó Ip > 7 |  |  | SC |  |  | SC
Suelos de grano fino (mas del 50 % del material pasa el tamiz No 200 | limos y arcillas (Límite líquido wl<50 |  | ML | Limos inorgánicos y arena muy finas, polvo de roca, arenas finas limosas o arcillosas, o limos arcillosos con poca plasticidad | 1, Determinar el porcentaje de arenas y gravas de la curva granulometrica. 2, Dependiendo del porcentaje de fino (fracción menor que el tamiz No 200 los suelos gruesos se clasifican como sigue: Menos del 5% - GW, GP, SW, SP Mas del 12 % - GM, GC, SM, SC De 5 a 12 % - casos frontera que requieren doble símbolo
|  |  | CL | Arcillas inorganicas de plasticidad baja a media, arcillas gravosas, arcillas arenosas, arcillas limosas, arcillas magras.
|  |  | OL | Limos organicos, arcillas limosas orgánicas de baja plasticidad
| limos y arcillas (Límite líquido wl>50 |  | MH | Limos inorganicos, suelos limosos o arenosos finos micaceos o diatomaceos, suelos elasticos.
|  |  | CH | Arcillas organicas de alta plasticidad, arcillas grasas.
|  |  | OH | Arcillas organicas de plasticidad media a alta, limos orgánicos
| Suelos Altamen- te orgá- nicos |  | Pt | Turba o otros suelos altamente organicos

## Aashto (hidden)
sup
CLASIFICACION GENERAL |  | MATERIALES GRANULARES (35% O MENOS DEL TOTAL PASA EL TAMIZ NO 200) | [6 empty] | MATERIALES LIMO-ARCILLOSOS (MAS DEL 35% DEL TOTAL PASA EL TAMIZ No 200)
CLASIFICACION DE GRUPO |  | A-1 |  | A-3 | A-2 |  |  |  | A-4 | A-5 | A-6 | A-7
|  | A-1-a | A-1-b |  | A-2-4 | A-2-5 | A-2-6 | A-2-7 |  |  |  | A-7-5 | A-7-6 | 50
25.4
Porcentaje de material | [13 empty] | 25
que pasa el tamiz
No 10 | 49.6 | 50 max
No 40 | 29.9 | 30 max | 50 max | 51 min
No 200 | 15.8 | 15 max | 25 max | 10 max | 35 max | 35 max | 35 max | 35 max | 36 min | 36 min | 36 min | 36 min | 36 min
Caracteristicas de la
fraccion que pasa el
tamiz No 40
Limite líquido | 26.6 |  |  |  | 40 max | 41 min | 40 max | 41 min | 40 max | 41 min | 40 max | 41 min | 41 min
Indice plástico | 10.15358 | 6 max | 6 max | N.P. | 10 max | 10 max | 11 min | 11 min | 10 max | 10 max | 11 min | 11`min | 11`min
Indice de Grupo | 0 | 0 |  | 0 | 0 |  | 4 max |  | 8 max | 12 max | 16 max | 20 max | 20 max
|  |  | CLASIFICACION AASHTO : |  |  |  |  | A-2-6 (0)
|  | -- | -- | -- | -- | -- | A-2-6 | A-2-7 | -- | -- | -- | -- | --
A-2-6
A-2-6
| A | 1
| B | 0.8
| C | 1
| D | 0.1535844
| 0.2062287 | 0 |  | (0)
| A | -19.2
| B | -13.4
| C | 0.1535844
|  | -2.583088 |  | 0
| IG | (0)
SISTEMA DE CLASIFICACION AASHTO

## Apoyo 2 (hidden)
76.2 | 0 | 3" | 76.2 | 0 | 100 | 0 | 0 | 0 | 100 | ESPECIFICACIONES
76.2 | 100 | 2 1/2" | 63.5 | 0 | 100 | 0 | 0 | 0 | 100 | Nº Malla | Abertura mm. | Especificaciones "B" | % Que Pasa
|  | 2" | 50.6 | 0 | 100 | 0 | 0 | 0 | 100 | 2" | 50.6
63.5 | 0 | 1 1/2" | 38.1 | 0 | 100 | 82 | 1.321941 | 1.321941 | 98.67806 | 1 1/2" | 38.1
63.5 | 100 | 1" | 25.4 | 0 | 100 | 370 | 5.964856 | 7.286797 | 92.7132 | 1" | 25.4
|  | 3/4" | 19.05 | 0 | 100 | 256 | 4.127035 | 11.41383 | 88.58617 | 3/4" | 19.05
50.6 | 0 | 1/2" | 12.7 | 0 | 100 | 420 | 6.770917 | 18.18475 | 81.81525 | 3/8" | 9.525
50.6 | 100 | 3/8" | 9.525 | 0 | 100 | 360 | 5.803643 | 23.98839 | 76.01161 | No4 | 4.76
|  | No4 | 4.76 | 0 | 100 | 926 | 14.92826 | 38.91665 | 61.08335 | 40 | 0.42
38.1 | 0 | 10 | 2 | 0 | 100 | 710.6661 | 11.45681 | 50.37347 | 49.62653
38.1 | 100 | 20 | 0.84 | 0 | 100 | 532.9996 | 8.59261 | 58.96608 | 41.03392
|  | 40 | 0.42 | 0 | 100 | 689.7642 | 11.11985 | 70.08592 | 29.91408
25.4 | 0 | 50 | 0.3 | 0 | 100 | 170.3508 | 2.746265 | 72.83219 | 27.16781
25.4 | 100 | 100 | 0.149 | 0 | 100 | 430.0575 | 6.933057 | 79.76525 | 20.23475
|  | 200 | 0.074 | 0 | 100 | 277.9959 | 4.481636 | 84.24688 | 15.75312
19.05 | 0
19.05 | 100
12.7 | 0 |  | 3" | 76.2
12.7 | 100 |  | 2 1/2" | 63.5
|  |  | 2" | 50.6
9.525 | 0 |  | 1 1/2" | 38.1
9.525 | 100 |  | 1" | 25.4
|  |  | 3/4" | 19.05
4.76 | 0 |  | 1/2" | 12.7
4.76 | 100 |  | 3/8" | 9.525
|  |  | Nº4 | 4.76
2 | 0 |  | Nº10 | 2
2 | 100 |  | Nº20 | 0.84
|  |  | Nº40 | 0.42
0.84 | 0 |  | Nº50 | 0.297
0.84 | 100 |  | Nº100 | 0.15
|  |  | Nº200 | 0.074
0.42 | 0
0.42 | 100
0.3 | 0
0.3 | 100
0.149 | 0
0.149 | 100
0.074 | 0
0.074 | 100