## Granulo
|  | CARRETERA : |  | PUNO - ILAVE
|  | TRAMO : |  | Km. 1363+000 - Km. 1413+000
|  | PROYECTO : |  | ESTUDIO DEFINITIVO PARA EL MANTENIMIENTO PERIÓDICO DE LA
CARRETERA PUNO - DESAGUADERO TRAMO PUNO - ILAVE
Análisis Mecánico por Tamizado ASTM D-422
Ubicación(Km) |  | 1410+700 Km.
Calicata |  | CDA - 15 | [5 empty] | HUMEDAD NATURAL
Muestra |  | M - 2 | [5 empty] | Sh + Tara | : | 559.3
Prof. (m) |  | 0.45 - 0.65 | [5 empty] | Ss + Tara | : | 522
Fecha |  | 2008-07-30 | [5 empty] | Tara | : | 0
Datos de Ensayo: | [7 empty] | Peso Agua | : | 37.3
Peso de muestra humeda |  | : | [5 empty] | Peso Seco | : | 522
Peso de muestra seca |  | : | 6365 |  |  |  |  | Humedad(%) | : | 7.145594
Peso de muestra lavada |  | : | 5514.028
Tamices | Abertura | Peso | %Retenido | %Retenido | % que | Especificación |  |  | PROP. FISICAS
ASTM | en mm. | Retenido | Parcial | Acumulado | Pasa
3" | 76.2 | [7 empty] | L. Líquido | : | 27 | 2556
2 1/2" | 63.5 | 0 |  |  | 100 |  |  |  | L. Plástico | : | 21.98544
2" | 50.6 | 1585 | 24.90181 | 24.90181 | 75.09819 | 100 | - | 100 | Ind. Plástico | : | 5.014556
1 1/2" | 38.1 | 382 | 6.001571 | 30.90338 | 69.09662 |  |  |  | Clas. SUCS | : | GM |  |  |  |  | 50.6 | 100 | 100
1" | 25.4 | 454 | 7.132757 | 38.03614 | 61.96386 |  |  |  | Clas. AASHTO | : | A-1-a (0) |  |  |  |  | 9.525 | 30 | 65
3/4" | 19.05 | 310 | 4.870385 | 42.90652 | 57.09348 |  |  |  | OBSERVACIONES | [6 empty] | 4.76 | 25 | 55
1/2" | 12.7 | 415 | 6.520031 | 49.42655 | 50.57345 | [9 empty] | 59.84289 | 2 | 15 | 40
3/8" | 9.525 | 202 | 3.173606 | 52.60016 | 47.39984 | 30 | - | 65 |  |  |  | P. Grueso: | 3809 |  | 26.78756 | 0.42 | 8 | 20
Nº4 | 4.76 | 461 | 7.242734 | 59.84289 | 40.15711 | 25 | - | 55 |  |  |  | P. Fino: | 2556 |  | 13.36955 | 0.074 | 2 | 8
Nº10 | 2 | 424.4821 | 6.669003 | 66.51189 | 33.48811 | 15 | - | 40 |  |  |  | Total: | 6365 |  | 100
Nº20 | 0.84 | 279.2503 | 4.38728 | 70.89917 | 29.10083 | [6 empty] | Nº10 | 86.69 | 424.4821
Nº40 | 0.42 | 316.5131 | 4.972712 | 75.87189 | 24.12811 | 8 | - | 20 |  |  |  | Nº20 | 57.03 | 279.2503
Nº50 | 0.297 | 71.97931 | 1.130861 | 77.00275 | 22.99725 | [6 empty] | Nº40 | 64.64 | 316.5131 | 6365
Nº100 | 0.15 | 298.9834 | 4.697305 | 81.70005 | 18.29995 | [6 empty] | Nº50 | 14.7 | 71.97931
Nº200 | 0.074 | 313.82 | 4.930401 | 86.63045 | 13.36955 | 2 | - | 8 |  |  |  | Nº100 | 61.06 | 298.9834
PASA |  | 850.9717 | 13.36955 | 100 | [7 empty] | Nº200 | 64.09 | 313.82
[12 empty] | PASA | 173.79 | 850.9717
[12 empty] | Porcion | 522
Diametro efectivos
D10
[13 empty] | 0.01 | 10
[13 empty] | 0.03 | 10
[13 empty] | 0.03 | 0
Cu
[13 empty] | D30 |  | 750
[13 empty] | 0.01 | 30
[13 empty] | 0.84 | 30 | Cc
[13 empty] | 0.84 | 0 | 1.045333
D60
[13 empty] | 0.01 | 60
[13 empty] | 22.5 | 60
[13 empty] | 22.5 | 0
OBSERVACIONES :

## L.L & L.P
|  | CARRETERA : | PUNO - ILAVE
|  | TRAMO : | Km. 1363+000 - Km. 1413+000
|  | PROYECTO : | ESTUDIO DEFINITIVO PARA EL MANTENIMIENTO PERIÓDICO DE LA
CARRETERA PUNO - DESAGUADERO TRAMO PUNO - ILAVE
Límites de Consistencia
|  |  |  | Fecha: | 2008-07-30
Ubicación(Km) | : | 1410+700 Km.
Calicata | : | CDA - 15
Muestra | : | M - 1
Prof. (m) | : | 0.45 - 0.65
Límite Líquido :
ENSAYO Nº |  | 1 | 2 | 3 | 4
Nº de Golpes |  | 28 | 28 | 14 | 14
Recipiente Nº |  | 159 | 152 | 178 | 150
R + Suelo Hum. |  | 14.82 | 12.79 | 14.18 | 13.65
R + Suelo Seco |  | 13.14 | 11.53 | 12.52 | 12.11
Peso de agua |  | 1.68 | 1.26 | 1.66 | 1.54
Peso de Recip. |  | 6.89 | 6.78 | 6.72 | 6.7
Peso de S. Seco |  | 6.25 | 4.75 | 5.8 | 5.41
% de Humedad |  | 26.88 | 26.52632 | 28.62069 | 28.4658
Límite Plástico :
ENSAYO Nº |  | 1 | 2
Recipiente Nº |  | 163 | 164
R + Suelo Hum. |  | 11.03 | 11.23
R + Suelo Seco |  | 10.27 | 10.44
Peso de agua |  | 0.76 | 0.79
Peso de Recip. |  | 6.81 | 6.85
Peso de S. Seco |  | 3.46 | 3.59
% de Humedad |  | 21.96532 | 22.00557
[6 empty] | 25 | 0
[6 empty] | 25 | 27 | LL
[6 empty] | 10 | 27 | LL
[7 empty] | 21.98544 | LP
Resultados |  |  |  | OBSERVACIONES :
Límite Líquido |  | 27 |  | ...................................................................
Límite Plástico |  | 21.98544 |  | ...................................................................
Ind. Plástico |  | 5.014556 |  | ...................................................................

## Proctor
| CARRETERA : | PUNO - ILAVE
| TRAMO : | Km. 1363+000 - Km. 1413+000
| PROYECTO : | ESTUDIO DEFINITIVO PARA EL MANTENIMIENTO PERIÓDICO DE LA
CARRETERA PUNO - DESAGUADERO TRAMO PUNO - ILAVE
ENSAYO DE PROCTOR MODIFICADO
Datos de muestra
Ubicación(Km) | : | 1410+700 Km.
Calicata | : | CDA - 15
Muestra | : | M - 2
Prof. (m) | : | 0.45 - 0.65
Fecha | : | 2008-07-30
Compactación
Prueba Nº |  | 1 | 2 | 3 | 3
Numero de capas |  | 5 | 5 | 5 | 5
Numero de golpes |  | 56 | 56 | 56 | 56
Peso suelo + molde (gr.) |  | 9552 | 9865 | 9780 | 9898
Peso molde (gr.) |  | 5276 | 5276 | 5276 | 5276
Peso suelo compactado (gr.) |  | 4276 | 4589 | 4504 | 4622
Volumen del molde (cm3) |  | 2117 | 2117 | 2117 | 2117
Densidad humeda (gr/cm3) |  | 2.019839 | 2.16769 | 2.127539 | 2.183278
Humedad (%)
Tara Nº
Tara + suelo húmedo (gr.) |  | 111.82 | 82.99 | 81.23 | 80.25 | 5.36
Tara + suelo seco (gr.) |  | 106.46 | 77.67 | 74.79 | 74.79
Peso de agua (gr.) |  | 5.36 | 5.32 | 6.44 | 5.46
Peso de tara (gr.) |  | 6.9 | 6.78 | 6.5 | 9.5
Peso de suelo seco (gr.) |  | 99.56 | 70.89 | 68.29 | 65.29
Humedad (%) |  | 5.383688 | 7.504585 | 9.43037 | 8.36269
Densidad Seca (gr/cm3) |  | 1.916653 | 2.01637 | 1.944194 | 2.014788
Máxima Densidad Seca (gr/cm3) |  | : | 2.02
Optimo Contenido de Humedad (%) |  | : | 7.8
[6 empty] | 0 | 7.8
[6 empty] | 2.02 | 7.8
[6 empty] | 2.02 | 0

## Datos
| CARRETERA : | PUNO - ILAVE
| TRAMO : | Km. 1363+000 - Km. 1413+000
| PROYECTO : | ESTUDIO DEFINITIVO PARA EL MANTENIMIENTO PERIÓDICO DE LA
CARRETERA PUNO - DESAGUADERO TRAMO PUNO - ILAVE
ENSAYO DE LA RELACION DE SOPORTE DE CALIFORNIA (C.B.R.) ASTM D-1883
Realizado por : |  | Tec. Julio César Shahuano Dominguez
Revisado por : |  | Ing. Herly Torres Hinostroza
Fecha |  | 2008-07-30
Datos de muestra
Prog. (Km.) | : | 1410+700 Km. |  |  |  | Calicata |  | : | CDA - 15
Muestra | : | M - 2
Prof (m.) | : | 0.45 - 0.65
Máxima Densidad Seca (gr/cm3) : |  |  |  |  | 2.02
Optimo Contenido de Humedad (%) : |  |  |  |  | 7.8
Compactación | [6 empty] | Humedad (%)
Molde Nº |  |  | 3 | 2 | 1 |  | Tara Nº |  |  | 23 | 30 | 28
Número de capas |  |  | 5 | 5 | 5 |  | Tara+suelo húmedo (gr.) |  |  | 126.35 | 136.4 | 155.6
Número de golpes |  |  | 56 | 25 | 12 |  | Tara+suelo seco (gr.) |  |  | 120 | 129.14 | 146.79
Peso suelo + molde (gr.) |  |  | 11098 | 11248 | 11029 |  | Peso de agua (gr.) |  |  | 6.35 | 7.26 | 8.81
Peso molde (gr.) |  |  | 6562 | 6707 | 6666 |  | Peso de tara (gr.) |  |  | 33.25 | 33.65 | 32.47
Peso suelo compactado (gr.) |  |  | 4536 | 4541 | 4363 |  | Peso de suelo seco (gr.) |  |  | 86.75 | 95.49 | 114.32
Volumen del molde (cm3) |  |  | 2087 | 2133 | 2132 |  | Humedad (%) |  |  | 7.319885 | 7.60289 | 7.706438
Densidad humeda (gr/cm3) |  |  | 2.173455 | 2.128926 | 2.046435 |  | Densidad Seca (gr/cm3) |  |  | 2.025212 | 1.978503 | 1.900012 | 1980.786 | 2036.323
Aplicación de Carga
Penetración | Presión | Molde I |  | Molde II |  | Molde III
(mm.) | Patrón | Dial | Presión | Dial | Presión | Dial | Presión |  | Expansión:
| (Kg/cm2) |  | (Kg/cm2) |  | (Kg/cm2) |  | (Kg/cm2)
0.03 |  | 60 | 13.46731 | 30 | 6.733657 | 8 | 1.795642 |  | Fecha | Expansión
0.05 |  | 125 | 28.0569 | 72 | 16.16078 | 28 | 6.284747 |  |  | Molde I | Molde II | Molde III
0.08 |  | 210 | 47.1356 | 125 | 28.0569 | 45 | 10.10049 |  | 2008-08-26 | 0 | 0 | 0
0.1 | 70 | 280 | 62.84747 | 165 | 37.03511 | 60 | 13.46731 |  | 2008-08-27 | 0.06 | 0.06 | 0.1
[9 empty] | 2008-08-28 | 0.12 | 0.14 | 0.16 | 7.62
0.15 | 105 | 360 | 80.80388 | 210 | 47.1356 | 80 | 17.95642 |  | 2008-08-29 | 0.16 | 0.2 | 0.18
[9 empty] | 2008-08-30 | 0.2 | 0.24 | 0.2
0.2 |  | 420 | 94.2712 | 246 | 55.21599 | 97 | 21.77216

## Grafico CBR
|  | CARRETERA : | PUNO - ILAVE
|  | TRAMO : | Km. 1363+000 - Km. 1413+000
|  | PROYECTO : | ESTUDIO DEFINITIVO PARA EL MANTENIMIENTO PERIÓDICO DE LA
CARRETERA PUNO - DESAGUADERO TRAMO PUNO - ILAVE
ENSAYO DE LA RELACION DE SOPORTE DE CALIFORNIA (C.B.R.) ASTM D-1883
Realizado por : |  | Tec. Julio César Shahuano Dominguez
Revisado por : |  | Ing. Herly Torres Hinostroza
Fecha |  | 2008-07-30
Datos de muestra
Prog. (Km.) | : | 1410+700 Km. |  | Calicata | : | CDA - 15
Muestra | : | M - 2
Prof (m.) | : | 0.45 - 0.65
Máxima Densidad Seca (gr/cm3) : |  |  | 2.02
Optimo Contenido de Humedad (%) : |  |  | 7.8
C.B.R. (0.1")-56 GOLPES : |  | 92.85714 | C.B.R. (0.1")-25 GOLPES : | 57.21429 |  | C.B.R. (0.1")-10 GOLPES : |  |  | 20.71429
DETERMINACION DE C.B.R.
[7 empty] | 95% DE M.D.S. : | 1.919
[7 empty] | C.B.R. (100% M.D.S.) 0.1" : | 92.85714 | %
[7 empty] | C.B.R. (95% M.D.S.) 01" : | 30.92 | %
OBSERVACIONES:
.
CBR al 100% M.D.S.
CBR al 95% M.D.S.

## Apoyo (hidden)
Penetración | Molde I | Molde II | Molde III
(mm.) | Presión | Presión | Presión
| (Kg/cm2) | (Kg/cm2) | (Kg/cm2) | Molde I | Molde II | Molde III
0 | 0 | 0 | 0
0.64 | 13.46731 | 6.733657 | 1.795642
1.27 | 28.0569 | 16.16078 | 6.284747 | 28.0569 | 16.16078 | 6.284747
1.91 | 47.1356 | 28.0569 | 10.10049 | 47.1356 | 28.0569 | 10.10049
2.54 | 62.84747 | 37.03511 | 13.46731 | 62.84747 | 37.03511 | 13.46731
5.08 | 80.80388 | 47.1356 | 17.95642
7.62 | 94.2712 | 55.21599 | 21.77216
[8 empty] | y = 27.401x - 6.2304 | y = 16.442x - 4.2655 | y = 5.6564x - 0.834
|  |  | Correc | 15.3 | 11.8 | 9.8 |  | R2 = 0.9974 | R2 = 0.9942 | R2 = 0.999
|  |  |  | 11 | 7.2 | 11.2
|  |  |  | 2.767379 | 2.799427 | 2.687444 |  | 0.2273786 | 0.2594271 | 0.1474436
|  |  |  | 2.767379 | 2.799427 | 2.687444 |  | 2.767379 | 2.799427 | 2.687444
|  |  |  | 0 | 0 | 0 |  | 66 | 40.05 | 14.5
|  |  |  | 0 | 0 | 0
|  |  |  | 65 | 40.05 | 14.5
|  |  |  | 65 | 40.05 | 14.5
|  |  |  | 5.798954 | 5.690169 | 6.222857
|  |  |  | 5.798954 | 5.690169 | 6.222857
|  |  |  | 0 | 0 | 0
|  |  |  | 0 | 0 | 0
45
33
C.B.R. |  |  | C.B.R.(100%) |  |  | C.B.R.(95%) |  |  | 19
2.025212 | 92.85714 |  | 92.85714 | 0 |  | 30.92 | 0
1.978503 | 57.21429 |  | 92.85714 | 2.025212 |  | 30.92 | 1.923951
1.900012 | 20.71429 |  | 0 | 2.025212 |  | 0 | 1.923951

## Sucs (hidden)
SISTEMA UNIFICADO DE CLASIFICACION
N 200= | 13.37 | Cu = | 750 |  |  |  | L.L. | 27
N 4= | 40.16 | Cc = | 1.045333 | CLASIFICACION SUCS | GM |  | I.P. | 5.014556
L.L.= | 27 | [5 empty] | CU | 750
I.P.= | 5.014556 | [5 empty] | CC | 1.045333
DIVISIONES MAYORES |  |  | SIMBOLO DE GRUPO | NOMBRES TIPICOS | CRITERIOS DE CLASIFICACION PARA SUELOS GRANULARES |  |  | CLASIF | SIMBOLOS DOBLES | SIMBOLOS TRIPLES | CLASIFICACION | SIMBOLO
Suelos de grano grueso (mas del 50 % del material es mayor en tamaño que el tamiz No 200 | Gravas (mas de la mitad de la fracción gruesa es mayor que el tamiz No 4) | Gravas Limpias (poco o ningun fino) | GW | Gravas bien gradadas, mezclas gravosas, poco o ningun fino | Cu > 4 1 < Cc < 3 | [6 empty] | GM
|  |  | GP | Gravas pobremente gradadas,`mezclas grava-arena, pocos o ningun fino | No cumple todos los requisitos de gradadcion para GW
|  | Gravas con finos (cantidad apre- ciable de finos) | GM | Gravas limosas, mezcla grava- arena-limo | Límites de Atteberg por debajo de la linea A o Ip < 4 | A los materiales sobre la linea A con 4 < Ip < 7 se considera de frontera y se les asigna doble símbolo |  | GM |  |  | GM
|  |  | GC | Gravas arcillosas, mezcla gravo-areno- arcillosas | Límites de Atteberg por encima de la línea A ó Ip > 7
| Arenas (mas de la mitad de la fracción gruesa es menor que el tamiz No 4) | Arenas Limpias (poco o ningun fino) | SW | Arenas bien gradadas, arenas gravosas, pocos o ningun fino | Cu > 6 1 < Cc < 3
|  |  | SP | Arenas pobremente gradadas, arenas gravosas, pocos o ningun fino | No cumple todos los requisitos de gradadcion para SW
|  | Arenas con finos (cantidad apre- ciable de finos) | SM | Arenas limosas mezcla de arena-limo | Límites de Atteberg por debajo de la linea A ó Ip < 4 | Si el material está en la zona sombreada con 4 < Ip < 7 se considera de frontera y se les asigna doble símbolo
|  |  | SC | Arenas arcillosas, mezclas arena-arcilla | Límites de Atteberg por encima de la linea A ó Ip > 7
Suelos de grano fino (mas del 50 % del material pasa el tamiz No 200 | limos y arcillas (Límite líquido wl<50 |  | ML | Limos inorgánicos y arena muy finas, polvo de roca, arenas finas limosas o arcillosas, o limos arcillosos con poca plasticidad | 1, Determinar el porcentaje de arenas y gravas de la curva granulometrica. 2, Dependiendo del porcentaje de fino (fracción menor que el tamiz No 200 los suelos gruesos se clasifican como sigue: Menos del 5% - GW, GP, SW, SP Mas del 12 % - GM, GC, SM, SC De 5 a 12 % - casos frontera que requieren doble símbolo
|  |  | CL | Arcillas inorganicas de plasticidad baja a media, arcillas gravosas, arcillas arenosas, arcillas limosas, arcillas magras.
|  |  | OL | Limos organicos, arcillas limosas orgánicas de baja plasticidad
| limos y arcillas (Límite líquido wl>50 |  | MH | Limos inorganicos, suelos limosos o arenosos finos micaceos o diatomaceos, suelos elasticos.
|  |  | CH | Arcillas organicas de alta plasticidad, arcillas grasas.
|  |  | OH | Arcillas organicas de plasticidad media a alta, limos orgánicos
| Suelos Altamen- te orgá- nicos |  | Pt | Turba o otros suelos altamente organicos

## Aashto (hidden)
sup
CLASIFICACION GENERAL |  | MATERIALES GRANULARES (35% O MENOS DEL TOTAL PASA EL TAMIZ NO 200) | [6 empty] | MATERIALES LIMO-ARCILLOSOS (MAS DEL 35% DEL TOTAL PASA EL TAMIZ No 200)
CLASIFICACION DE GRUPO |  | A-1 |  | A-3 | A-2 |  |  |  | A-4 | A-5 | A-6 | A-7
|  | A-1-a | A-1-b |  | A-2-4 | A-2-5 | A-2-6 | A-2-7 |  |  |  | A-7-5 | A-7-6 | 50
25.4
Porcentaje de material | [13 empty] | 25
que pasa el tamiz
No 10 | 33.5 | 50 max
No 40 | 24.1 | 30 max | 50 max | 51 min
No 200 | 13.4 | 15 max | 25 max | 10 max | 35 max | 35 max | 35 max | 35 max | 36 min | 36 min | 36 min | 36 min | 36 min
Caracteristicas de la
fraccion que pasa el
tamiz No 40
Limite líquido | 27 |  |  |  | 40 max | 41 min | 40 max | 41 min | 40 max | 41 min | 40 max | 41 min | 41 min
Indice plástico | 5.014556 | 6 max | 6 max | N.P. | 10 max | 10 max | 11 min | 11 min | 10 max | 10 max | 11 min | 11`min | 11`min
Indice de Grupo | 0 | 0 |  | 0 | 0 |  | 4 max |  | 8 max | 12 max | 16 max | 20 max | 20 max
|  |  | CLASIFICACION AASHTO : |  |  |  |  | A-1-a (0)
|  | A-1-a | A-1-b | -- | A-2-4 | -- | -- | -- | -- | -- | -- | -- | --
A-1-a
A-1-a
| A | 1
| B | 1
| C | 1
| D | 1
| 0.215 | 0 |  | (0)
| A | -21.6
| B | -13
| C | -4.985444
|  | -1.839144 |  | 0
| IG | (0)
SISTEMA DE CLASIFICACION AASHTO

## Apoyo 2 (hidden)
76.2 | 0 | 3" | 76.2 | 0 | 100 | 0 | 0 | 0 | 100 | ESPECIFICACIONES
76.2 | 100 | 2 1/2" | 63.5 | 0 | 100 | 0 | 0 | 0 | 100 | Nº Malla | Abertura mm. | Especificaciones "B" | % Que Pasa
|  | 2" | 50.6 | 0 | 100 | 1585 | 24.90181 | 24.90181 | 75.09819 | 2" | 50.6
63.5 | 0 | 1 1/2" | 38.1 | 0 | 100 | 382 | 6.001571 | 30.90338 | 69.09662 | 1 1/2" | 38.1
63.5 | 100 | 1" | 25.4 | 0 | 100 | 454 | 7.132757 | 38.03614 | 61.96386 | 1" | 25.4
|  | 3/4" | 19.05 | 0 | 100 | 310 | 4.870385 | 42.90652 | 57.09348 | 3/4" | 19.05
50.6 | 0 | 1/2" | 12.7 | 0 | 100 | 415 | 6.520031 | 49.42655 | 50.57345 | 3/8" | 9.525
50.6 | 100 | 3/8" | 9.525 | 0 | 100 | 202 | 3.173606 | 52.60016 | 47.39984 | No4 | 4.76
|  | No4 | 4.76 | 0 | 100 | 461 | 7.242734 | 59.84289 | 40.15711 | 40 | 0.42
38.1 | 0 | 10 | 2 | 0 | 100 | 424.4821 | 6.669003 | 66.51189 | 33.48811
38.1 | 100 | 20 | 0.84 | 0 | 100 | 279.2503 | 4.38728 | 70.89917 | 29.10083
|  | 40 | 0.42 | 0 | 100 | 316.5131 | 4.972712 | 75.87189 | 24.12811
25.4 | 0 | 50 | 0.3 | 0 | 100 | 71.97931 | 1.130861 | 77.00275 | 22.99725
25.4 | 100 | 100 | 0.149 | 0 | 100 | 298.9834 | 4.697305 | 81.70005 | 18.29995
|  | 200 | 0.074 | 0 | 100 | 313.82 | 4.930401 | 86.63045 | 13.36955
19.05 | 0
19.05 | 100
12.7 | 0 |  | 3" | 76.2
12.7 | 100 |  | 2 1/2" | 63.5
|  |  | 2" | 50.6
9.525 | 0 |  | 1 1/2" | 38.1
9.525 | 100 |  | 1" | 25.4
|  |  | 3/4" | 19.05
4.76 | 0 |  | 1/2" | 12.7
4.76 | 100 |  | 3/8" | 9.525
|  |  | Nº4 | 4.76
2 | 0 |  | Nº10 | 2
2 | 100 |  | Nº20 | 0.84
|  |  | Nº40 | 0.42
0.84 | 0 |  | Nº50 | 0.297
0.84 | 100 |  | Nº100 | 0.15
|  |  | Nº200 | 0.074
0.42 | 0
0.42 | 100
0.3 | 0
0.3 | 100
0.149 | 0
0.149 | 100
0.074 | 0
0.074 | 100