## Granulo
|  | CARRETERA : |  | PUNO - ILAVE
|  | TRAMO : |  | Km. 1363+000 - Km. 1413+000
|  | PROYECTO : |  | ESTUDIO DEFINITIVO PARA EL MANTENIMIENTO PERIÓDICO DE LA
CARRETERA PUNO - DESAGUADERO TRAMO PUNO - ILAVE
Análisis Mecánico por Tamizado ASTM D-422
Ubicación(Km) |  | 1410+700 Km.
Calicata |  | CDA - 15 | [5 empty] | HUMEDAD NATURAL
Muestra |  | M - 4 | [5 empty] | Sh + Tara | : | 757.78
Prof. (m) |  | 1.05 - 1.50 | [5 empty] | Ss + Tara | : | 620
Fecha |  | 2008-07-30 | [5 empty] | Tara | : | 0
Datos de Ensayo: | [7 empty] | Peso Agua | : | 137.78
Peso de muestra humeda |  | : | [5 empty] | Peso Seco | : | 620
Peso de muestra seca |  | : | 2400 |  |  |  |  | Humedad(%) | : | 22.22258
Peso de muestra lavada |  | : | 802.272
Tamices | Abertura | Peso | %Retenido | %Retenido | % que | Especificación |  |  | PROP. FISICAS
ASTM | en mm. | Retenido | Parcial | Acumulado | Pasa
3" | 76.2 | [7 empty] | L. Líquido | : | 26 | 2046
2 1/2" | 63.5 | 0 |  |  | 100 |  |  |  | L. Plástico | : | 24.20572
2" | 50.6 | 215 | 8.958333 | 8.958333 | 91.04167 | 100 | - | 100 | Ind. Plástico | : | 1.794284
1 1/2" | 38.1 | 0 | 0 | 8.958333 | 91.04167 |  |  |  | Clas. SUCS | : | ML |  |  |  |  | 50.6 | 100 | 100
1" | 25.4 | 40 | 1.666667 | 10.625 | 89.375 |  |  |  | Clas. AASHTO | : | A-4 (2) |  |  |  |  | 9.525 | 30 | 65
3/4" | 19.05 | 31 | 1.291667 | 11.91667 | 88.08333 |  |  |  | OBSERVACIONES | [6 empty] | 4.76 | 25 | 55
1/2" | 12.7 | 15 | 0.625 | 12.54167 | 87.45833 | [9 empty] | 14.75 | 2 | 15 | 40
3/8" | 9.525 | 18 | 0.75 | 13.29167 | 86.70833 | 30 | - | 65 |  |  |  | P. Grueso: | 354 |  | 18.678 | 0.42 | 8 | 20
Nº4 | 4.76 | 35 | 1.458333 | 14.75 | 85.25 | 25 | - | 55 |  |  |  | P. Fino: | 2046 |  | 66.572 | 0.074 | 2 | 8
Nº10 | 2 | 39.204 | 1.6335 | 16.3835 | 83.6165 | 15 | - | 40 |  |  |  | Total: | 2400 |  | 100
Nº20 | 0.84 | 38.478 | 1.60325 | 17.98675 | 82.01325 | [6 empty] | Nº10 | 11.88 | 39.204
Nº40 | 0.42 | 39.567 | 1.648625 | 19.635375 | 80.364625 | 8 | - | 20 |  |  |  | Nº20 | 11.66 | 38.478
Nº50 | 0.297 | 8.052 | 0.3355 | 19.970875 | 80.029125 | [6 empty] | Nº40 | 11.99 | 39.567 | 2400
Nº100 | 0.15 | 105.072 | 4.378 | 24.348875 | 75.651125 | [6 empty] | Nº50 | 2.44 | 8.052
Nº200 | 0.074 | 217.899 | 9.079125 | 33.428 | 66.572 | 2 | - | 8 |  |  |  | Nº100 | 31.84 | 105.072
PASA |  | 1597.728 | 66.572 | 100 | [7 empty] | Nº200 | 66.03 | 217.899
[12 empty] | PASA | 484.16 | 1597.728
[12 empty] | Porcion | 620
Diametro efectivos
D10
[13 empty] | 0.01 | 10
[13 empty] | 0.01 | 10
[13 empty] | 0.01 | 0
Cu
[13 empty] | D30 |  | 1
[13 empty] | 0.01 | 30
[13 empty] | 0.01 | 30 | Cc
[13 empty] | 0.01 | 0 | 1
D60
[13 empty] | 0.01 | 60
[13 empty] | 0.01 | 60
[13 empty] | 0.01 | 0
OBSERVACIONES :

## L.L & L.P
|  | CARRETERA : | PUNO - ILAVE
|  | TRAMO : | Km. 1363+000 - Km. 1413+000
|  | PROYECTO : | ESTUDIO DEFINITIVO PARA EL MANTENIMIENTO PERIÓDICO DE LA
CARRETERA PUNO - DESAGUADERO TRAMO PUNO - ILAVE
Límites de Consistencia
|  |  |  | Fecha: | 2008-07-30
Ubicación(Km) | : | 1410+700 Km.
Calicata | : | CDA - 15
Muestra | : | M - 1
Prof. (m) | : | 1.05 - 1.50
Límite Líquido :
ENSAYO Nº |  | 1 | 2 | 3 | 4
Nº de Golpes |  | 26 | 26 | 15 | 15
Recipiente Nº |  | 178 | 164 | 161 | 159
R + Suelo Hum. |  | 19.84 | 17.31 | 16.48 | 15.01
R + Suelo Seco |  | 17.28 | 15.11 | 13.99 | 12.84
Peso de agua |  | 2.56 | 2.2 | 2.49 | 2.17
Peso de Recip. |  | 6.73 | 6.8 | 6.92 | 6.75
Peso de S. Seco |  | 10.55 | 8.31 | 7.07 | 6.09
% de Humedad |  | 24.2654 | 26.47413 | 35.21924 | 35.63218
Límite Plástico :
ENSAYO Nº |  | 1 | 2
Recipiente Nº |  | 103 | 105
R + Suelo Hum. |  | 6.76 | 6.53
R + Suelo Seco |  | 6.35 | 6.1
Peso de agua |  | 0.41 | 0.43
Peso de Recip. |  | 4.65 | 4.33
Peso de S. Seco |  | 1.7 | 1.77
% de Humedad |  | 24.11765 | 24.29379
[6 empty] | 25 | 0
[6 empty] | 25 | 26 | LL
[6 empty] | 10 | 26 | LL
[7 empty] | 24.20572 | LP
Resultados |  |  |  | OBSERVACIONES :
Límite Líquido |  | 26 |  | ...................................................................
Límite Plástico |  | 24.20572 |  | ...................................................................
Ind. Plástico |  | 1.794284 |  | ...................................................................

## Proctor
| CARRETERA : | PUNO - ILAVE
| TRAMO : | Km. 1363+000 - Km. 1413+000
| PROYECTO : | ESTUDIO DEFINITIVO PARA EL MANTENIMIENTO PERIÓDICO DE LA
CARRETERA PUNO - DESAGUADERO TRAMO PUNO - ILAVE
ENSAYO DE PROCTOR MODIFICADO
Datos de muestra
Ubicación(Km) | : | 1410+700 Km.
Calicata | : | CDA - 15
Muestra | : | M - 4
Prof. (m) | : | 1.05 - 1.50
Fecha | : | 2008-07-30
Compactación
Prueba Nº |  | 1 | 2 | 3
Numero de capas |  | 5 | 5 | 5
Numero de golpes |  | 56 | 56 | 56
Peso suelo + molde (gr.) |  | 8652 | 9143 | 9085
Peso molde (gr.) |  | 5276 | 5276 | 5276
Peso suelo compactado (gr.) |  | 3376 | 3867 | 3809
Volumen del molde (cm3) |  | 2117 | 2117 | 2117
Densidad humeda (gr/cm3) |  | 1.594709 | 1.826641 | 1.799244
Humedad (%)
Tara Nº
Tara + suelo húmedo (gr.) |  | 42.89 | 41.48 | 48.28 | 5.42
Tara + suelo seco (gr.) |  | 37.47 | 33.85 | 37.81
Peso de agua (gr.) |  | 5.42 | 7.63 | 10.47
Peso de tara (gr.) |  | 6.6 | 6.89 | 6.82
Peso de suelo seco (gr.) |  | 30.87 | 26.96 | 30.99
Humedad (%) |  | 17.5575 | 28.30119 | 33.78509
Densidad Seca (gr/cm3) |  | 1.356536 | 1.423714 | 1.344876
Máxima Densidad Seca (gr/cm3) |  | : | 1.435
Optimo Contenido de Humedad (%) |  | : | 25.62
[5 empty] | 0 | 25.62
[5 empty] | 1.435 | 25.62
[5 empty] | 1.435 | 0

## Datos
| CARRETERA : | PUNO - ILAVE
| TRAMO : | Km. 1363+000 - Km. 1413+000
| PROYECTO : | ESTUDIO DEFINITIVO PARA EL MANTENIMIENTO PERIÓDICO DE LA
CARRETERA PUNO - DESAGUADERO TRAMO PUNO - ILAVE
ENSAYO DE LA RELACION DE SOPORTE DE CALIFORNIA (C.B.R.) ASTM D-1883
Realizado por : |  | Tec. Julio César Shahuano Dominguez
Revisado por : |  | Ing. Herly Torres Hinostroza
Fecha |  | 2008-07-30
Datos de muestra
Prog. (Km.) | : | 1410+700 Km. |  |  |  | Calicata |  | : | CDA - 15
Muestra | : | M - 4
Prof (m.) | : | 1.05 - 1.50
Máxima Densidad Seca (gr/cm3) : |  |  |  |  | 1.435
Optimo Contenido de Humedad (%) : |  |  |  |  | 25.62
Compactación | [6 empty] | Humedad (%)
Molde Nº |  |  | 5 | 9 | 6 |  | Tara Nº |  |  | 4 | 10 | 9
Número de capas |  |  | 5 | 5 | 5 |  | Tara+suelo húmedo (gr.) |  |  | 87.54 | 92.99 | 103.09
Número de golpes |  |  | 56 | 25 | 12 |  | Tara+suelo seco (gr.) |  |  | 71.78 | 75.77 | 83.25
Peso suelo + molde (gr.) |  |  | 10386 | 10302 | 10140 |  | Peso de agua (gr.) |  |  | 15.76 | 17.22 | 19.84
Peso molde (gr.) |  |  | 6522 | 6609 | 6681 |  | Peso de tara (gr.) |  |  | 14.51 | 12.51 | 12.4
Peso suelo compactado (gr.) |  |  | 3864 | 3693 | 3459 |  | Peso de suelo seco (gr.) |  |  | 57.27 | 63.26 | 70.85
Volumen del molde (cm3) |  |  | 2136 | 2128 | 2105 |  | Humedad (%) |  |  | 27.51877 | 27.22099 | 28.00282
Densidad humeda (gr/cm3) |  |  | 1.808989 | 1.735432 | 1.64323 |  | Densidad Seca (gr/cm3) |  |  | 1.418606 | 1.364108 | 1.283745 | 1687.336 | 1656.054
Aplicación de Carga
Penetración | Presión | Molde I |  | Molde II |  | Molde III
(mm.) | Patrón | Dial | Presión | Dial | Presión | Dial | Presión |  | Expansión:
| (Kg/cm2) |  | (Kg/cm2) |  | (Kg/cm2) |  | (Kg/cm2)
0.03 |  | 6 | 1.346731 | 2 | 0.4489105 | 1 | 0.2244552 |  | Fecha | Expansión
0.05 |  | 13 | 2.917918 | 5 | 1.122276 | 2 | 0.4489105 |  |  | Molde I | Molde II | Molde III
0.08 |  | 18 | 4.040194 | 8 | 1.795642 | 3 | 0.6733657 |  | 2008-08-11 | 0 | 0 | 0
0.1 | 70 | 22 | 4.938015 | 11 | 2.469008 | 4 | 0.8978209 |  | 2008-08-12 | 0.12 | 0.16 | 0.24
[9 empty] | 2008-08-13 | 0.2 | 0.32 | 0.38 | 7.62
0.15 | 105 | 29 | 6.509202 | 15 | 3.366828 | 7 | 1.571187 |  | 2008-08-14 | 0.3 | 0.42 | 0.46
[9 empty] | 2008-08-15 | 0.36 | 0.48 | 0.5
0.2 |  | 36 | 8.080388 | 18 | 4.040194 | 10 | 2.244552

## Grafico CBR
|  | CARRETERA : | PUNO - ILAVE
|  | TRAMO : | Km. 1363+000 - Km. 1413+000
|  | PROYECTO : | ESTUDIO DEFINITIVO PARA EL MANTENIMIENTO PERIÓDICO DE LA
CARRETERA PUNO - DESAGUADERO TRAMO PUNO - ILAVE
ENSAYO DE LA RELACION DE SOPORTE DE CALIFORNIA (C.B.R.) ASTM D-1883
Realizado por : |  | Tec. Julio César Shahuano Dominguez
Revisado por : |  | Ing. Herly Torres Hinostroza
Fecha |  | 2008-07-30
Datos de muestra
Prog. (Km.) | : | 1410+700 Km. |  | Calicata | : | CDA - 15
Muestra | : | M - 4
Prof (m.) | : | 1.05 - 1.50
Máxima Densidad Seca (gr/cm3) : |  |  | 1.435
Optimo Contenido de Humedad (%) : |  |  | 25.62
C.B.R. (0.1")-56 GOLPES : |  | 7.114286 | C.B.R. (0.1")-25 GOLPES : | 3.714286 |  | C.B.R. (0.1")-10 GOLPES : |  |  | 1.285714
DETERMINACION DE C.B.R.
[7 empty] | 95% DE M.D.S. : | 1.36325
[7 empty] | C.B.R. (100% M.D.S.) 0.1" : | 7.114286 | %
[7 empty] | C.B.R. (95% M.D.S.) 01" : | 3.23 | %
OBSERVACIONES:
.
CBR al 100% M.D.S.
CBR al 95% M.D.S.

## Apoyo (hidden)
Penetración | Molde I | Molde II | Molde III
(mm.) | Presión | Presión | Presión
| (Kg/cm2) | (Kg/cm2) | (Kg/cm2) | Molde I | Molde II | Molde III
0 | 0 | 0 | 0
0.64 | 1.346731 | 0.4489105 | 0.2244552
1.27 | 2.917918 | 1.122276 | 0.4489105 | 2.917918 | 1.122276 | 0.4489105
1.91 | 4.040194 | 1.795642 | 0.6733657 | 4.040194 | 1.795642 | 0.6733657
2.54 | 4.938015 | 2.469008 | 0.8978209 | 4.938015 | 2.469008 | 0.8978209
5.08 | 6.509202 | 3.366828 | 1.571187
7.62 | 8.080388 | 4.040194 | 2.244552
[8 empty] | y = 1.5911x + 0.9318 | y = 1.0604x - 0.2262 | y = 0.3535x - 0.0006
|  |  | Correc | 15.3 | 11.8 | 9.8 |  | R2 = 0.9965 | R2 = 1 | R2 = 1
|  |  |  | 11 | 7.2 | 11.2
|  |  |  | 2.54 | 2.753316 | 2.54 |  | 0 | 0.2133157 | 0
|  |  |  | 2.54 | 2.753316 | 2.54 |  | 2.54 | 2.753316 | 2.54
|  |  |  | 0 | 0 | 0 |  | 4.98 | 2.6 | 0.9
|  |  |  | 0 | 0 | 0
|  |  |  | 4.98 | 2.6 | 0.9
|  |  |  | 4.98 | 2.6 | 0.9
|  |  |  | 5.798954 | 5.690169 | 6.222857
|  |  |  | 5.798954 | 5.690169 | 6.222857
|  |  |  | 0 | 0 | 0
|  |  |  | 0 | 0 | 0
45
33
C.B.R. |  |  | C.B.R.(100%) |  |  | C.B.R.(95%) |  |  | 19
1.418606 | 7.114286 |  | 7.114286 | 0 |  | 3.23 | 0
1.364108 | 3.714286 |  | 7.114286 | 1.418606 |  | 3.23 | 1.347676
1.283745 | 1.285714 |  | 0 | 1.418606 |  | 0 | 1.347676

## Sucs (hidden)
SISTEMA UNIFICADO DE CLASIFICACION
N 200= | 66.57 | Cu = | 1 |  |  |  | L.L. | 26
N 4= | 85.25 | Cc = | 1 | CLASIFICACION SUCS | ML |  | I.P. | 1.794284
L.L.= | 26 | [5 empty] | CU | 1
I.P.= | 1.794284 | [5 empty] | CC | 1
DIVISIONES MAYORES |  |  | SIMBOLO DE GRUPO | NOMBRES TIPICOS | CRITERIOS DE CLASIFICACION PARA SUELOS GRANULARES |  |  | CLASIF | SIMBOLOS DOBLES | SIMBOLOS TRIPLES | CLASIFICACION | SIMBOLO
Suelos de grano grueso (mas del 50 % del material es mayor en tamaño que el tamiz No 200 | Gravas (mas de la mitad de la fracción gruesa es mayor que el tamiz No 4) | Gravas Limpias (poco o ningun fino) | GW | Gravas bien gradadas, mezclas gravosas, poco o ningun fino | Cu > 4 1 < Cc < 3 | [6 empty] | ML
|  |  | GP | Gravas pobremente gradadas,`mezclas grava-arena, pocos o ningun fino | No cumple todos los requisitos de gradadcion para GW
|  | Gravas con finos (cantidad apre- ciable de finos) | GM | Gravas limosas, mezcla grava- arena-limo | Límites de Atteberg por debajo de la linea A o Ip < 4 | A los materiales sobre la linea A con 4 < Ip < 7 se considera de frontera y se les asigna doble símbolo
|  |  | GC | Gravas arcillosas, mezcla gravo-areno- arcillosas | Límites de Atteberg por encima de la línea A ó Ip > 7
| Arenas (mas de la mitad de la fracción gruesa es menor que el tamiz No 4) | Arenas Limpias (poco o ningun fino) | SW | Arenas bien gradadas, arenas gravosas, pocos o ningun fino | Cu > 6 1 < Cc < 3
|  |  | SP | Arenas pobremente gradadas, arenas gravosas, pocos o ningun fino | No cumple todos los requisitos de gradadcion para SW
|  | Arenas con finos (cantidad apre- ciable de finos) | SM | Arenas limosas mezcla de arena-limo | Límites de Atteberg por debajo de la linea A ó Ip < 4 | Si el material está en la zona sombreada con 4 < Ip < 7 se considera de frontera y se les asigna doble símbolo
|  |  | SC | Arenas arcillosas, mezclas arena-arcilla | Límites de Atteberg por encima de la linea A ó Ip > 7
Suelos de grano fino (mas del 50 % del material pasa el tamiz No 200 | limos y arcillas (Límite líquido wl<50 |  | ML | Limos inorgánicos y arena muy finas, polvo de roca, arenas finas limosas o arcillosas, o limos arcillosos con poca plasticidad | 1, Determinar el porcentaje de arenas y gravas de la curva granulometrica. 2, Dependiendo del porcentaje de fino (fracción menor que el tamiz No 200 los suelos gruesos se clasifican como sigue: Menos del 5% - GW, GP, SW, SP Mas del 12 % - GM, GC, SM, SC De 5 a 12 % - casos frontera que requieren doble símbolo |  |  | ML |  |  | ML
|  |  | CL | Arcillas inorganicas de plasticidad baja a media, arcillas gravosas, arcillas arenosas, arcillas limosas, arcillas magras.
|  |  | OL | Limos organicos, arcillas limosas orgánicas de baja plasticidad
| limos y arcillas (Límite líquido wl>50 |  | MH | Limos inorganicos, suelos limosos o arenosos finos micaceos o diatomaceos, suelos elasticos.
|  |  | CH | Arcillas organicas de alta plasticidad, arcillas grasas.
|  |  | OH | Arcillas organicas de plasticidad media a alta, limos orgánicos
| Suelos Altamen- te orgá- nicos |  | Pt | Turba o otros suelos altamente organicos

## Aashto (hidden)
sup
CLASIFICACION GENERAL |  | MATERIALES GRANULARES (35% O MENOS DEL TOTAL PASA EL TAMIZ NO 200) | [6 empty] | MATERIALES LIMO-ARCILLOSOS (MAS DEL 35% DEL TOTAL PASA EL TAMIZ No 200)
CLASIFICACION DE GRUPO |  | A-1 |  | A-3 | A-2 |  |  |  | A-4 | A-5 | A-6 | A-7
|  | A-1-a | A-1-b |  | A-2-4 | A-2-5 | A-2-6 | A-2-7 |  |  |  | A-7-5 | A-7-6 | 50
25.4
Porcentaje de material | [13 empty] | 25
que pasa el tamiz
No 10 | 83.6 | 50 max
No 40 | 80.4 | 30 max | 50 max | 51 min
No 200 | 66.6 | 15 max | 25 max | 10 max | 35 max | 35 max | 35 max | 35 max | 36 min | 36 min | 36 min | 36 min | 36 min
Caracteristicas de la
fraccion que pasa el
tamiz No 40
Limite líquido | 26 |  |  |  | 40 max | 41 min | 40 max | 41 min | 40 max | 41 min | 40 max | 41 min | 41 min
Indice plástico | 1.794284 | 6 max | 6 max | N.P. | 10 max | 10 max | 11 min | 11 min | 10 max | 10 max | 11 min | 11`min | 11`min
Indice de Grupo | 6 | 0 |  | 0 | 0 |  | 4 max |  | 8 max | 12 max | 16 max | 20 max | 20 max
|  |  | CLASIFICACION AASHTO : |  |  |  |  | A-4 (2)
|  | -- | -- | -- | -- | -- | -- | -- | A-4 | A-5 | A-6 | -- | A-7-6
A-4
A-4
| A | 26.6
| B | 40
| C | 1
| D | 1
| 5.853 | 6 |  | (2)
| A | 31.6
| B | -14
| C | -8.205716
|  | 1.514994 |  | 2
| IG | (2)
SISTEMA DE CLASIFICACION AASHTO

## Apoyo 2 (hidden)
76.2 | 0 | 3" | 76.2 | 0 | 100 | 0 | 0 | 0 | 100 | ESPECIFICACIONES
76.2 | 100 | 2 1/2" | 63.5 | 0 | 100 | 0 | 0 | 0 | 100 | Nº Malla | Abertura mm. | Especificaciones "B" | % Que Pasa
|  | 2" | 50.6 | 0 | 100 | 215 | 8.958333 | 8.958333 | 91.04167 | 2" | 50.6
63.5 | 0 | 1 1/2" | 38.1 | 0 | 100 | 0 | 0 | 8.958333 | 91.04167 | 1 1/2" | 38.1
63.5 | 100 | 1" | 25.4 | 0 | 100 | 40 | 1.666667 | 10.625 | 89.375 | 1" | 25.4
|  | 3/4" | 19.05 | 0 | 100 | 31 | 1.291667 | 11.91667 | 88.08333 | 3/4" | 19.05
50.6 | 0 | 1/2" | 12.7 | 0 | 100 | 15 | 0.625 | 12.54167 | 87.45833 | 3/8" | 9.525
50.6 | 100 | 3/8" | 9.525 | 0 | 100 | 18 | 0.75 | 13.29167 | 86.70833 | No4 | 4.76
|  | No4 | 4.76 | 0 | 100 | 35 | 1.458333 | 14.75 | 85.25 | 40 | 0.42
38.1 | 0 | 10 | 2 | 0 | 100 | 39.204 | 1.6335 | 16.3835 | 83.6165
38.1 | 100 | 20 | 0.84 | 0 | 100 | 38.478 | 1.60325 | 17.98675 | 82.01325
|  | 40 | 0.42 | 0 | 100 | 39.567 | 1.648625 | 19.635375 | 80.364625
25.4 | 0 | 50 | 0.3 | 0 | 100 | 8.052 | 0.3355 | 19.970875 | 80.029125
25.4 | 100 | 100 | 0.149 | 0 | 100 | 105.072 | 4.378 | 24.348875 | 75.651125
|  | 200 | 0.074 | 0 | 100 | 217.899 | 9.079125 | 33.428 | 66.572
19.05 | 0
19.05 | 100
12.7 | 0 |  | 3" | 76.2
12.7 | 100 |  | 2 1/2" | 63.5
|  |  | 2" | 50.6
9.525 | 0 |  | 1 1/2" | 38.1
9.525 | 100 |  | 1" | 25.4
|  |  | 3/4" | 19.05
4.76 | 0 |  | 1/2" | 12.7
4.76 | 100 |  | 3/8" | 9.525
|  |  | Nº4 | 4.76
2 | 0 |  | Nº10 | 2
2 | 100 |  | Nº20 | 0.84
|  |  | Nº40 | 0.42
0.84 | 0 |  | Nº50 | 0.297
0.84 | 100 |  | Nº100 | 0.15
|  |  | Nº200 | 0.074
0.42 | 0
0.42 | 100
0.3 | 0
0.3 | 100
0.149 | 0
0.149 | 100
0.074 | 0
0.074 | 100