## Granulo
|  | CARRETERA : |  | PUNO - ILAVE
|  | TRAMO : |  | Km. 1363+000 - Km. 1413+000
|  | PROYECTO : |  | ESTUDIO DEFINITIVO PARA EL MANTENIMIENTO PERIÓDICO DE LA
CARRETERA PUNO - DESAGUADERO TRAMO PUNO - ILAVE
Análisis Mecánico por Tamizado ASTM D-422
Ubicación(Km) |  | 1412+450 Km.
Calicata |  | CDA - 16 | [5 empty] | HUMEDAD NATURAL
Muestra |  | M - 1 | [5 empty] | Sh + Tara | : | 740.59
Prof. (m) |  | 0.02 - 0.30 | [5 empty] | Ss + Tara | : | 701
Fecha |  | 2008-07-30 | [5 empty] | Tara | : | 0
Datos de Ensayo: | [7 empty] | Peso Agua | : | 39.59
Peso de muestra humeda |  | : | [5 empty] | Peso Seco | : | 701
Peso de muestra seca |  | : | 5797 |  |  |  |  | Humedad(%) | : | 5.647646
Peso de muestra lavada |  | : | 4857.268
Tamices | Abertura | Peso | %Retenido | %Retenido | % que | Especificación |  |  | PROP. FISICAS
ASTM | en mm. | Retenido | Parcial | Acumulado | Pasa
3" | 76.2 | [7 empty] | L. Líquido | : | 26.4 | 3477
2 1/2" | 63.5 | 0 |  |  | 100 |  |  |  | L. Plástico | : | 18.16565
2" | 50.6 | 0 | 0 | 0 | 100 | 100 | - | 100 | Ind. Plástico | : | 8.234352
1 1/2" | 38.1 | 75 | 1.293773 | 1.293773 | 98.70623 |  |  |  | Clas. SUCS | : | SC |  |  |  |  | 50.6 | 100 | 100
1" | 25.4 | 350 | 6.037606 | 7.331378 | 92.66862 |  |  |  | Clas. AASHTO | : | A-2-4 (0) |  |  |  |  | 9.525 | 30 | 65
3/4" | 19.05 | 332 | 5.7271 | 13.05848 | 86.94152 |  |  |  | OBSERVACIONES | [6 empty] | 4.76 | 25 | 55
1/2" | 12.7 | 412 | 7.107124 | 20.1656 | 79.8344 | [9 empty] | 40.0207 | 2 | 15 | 40
3/8" | 9.525 | 331 | 5.70985 | 25.87545 | 74.12455 | 30 | - | 65 |  |  |  | P. Grueso: | 2320 |  | 43.76863 | 0.42 | 8 | 20
Nº4 | 4.76 | 820 | 14.14525 | 40.0207 | 59.9793 | 25 | - | 55 |  |  |  | P. Fino: | 3477 |  | 16.21067 | 0.074 | 2 | 8
Nº10 | 2 | 641.8314 | 11.07179 | 51.09249 | 48.90751 | 15 | - | 40 |  |  |  | Total: | 5797 |  | 100
Nº20 | 0.84 | 495.5593 | 8.548548 | 59.64103 | 40.35897 | [6 empty] | Nº10 | 129.4 | 641.8314
Nº40 | 0.42 | 604.5814 | 10.42921 | 70.07024 | 29.92976 | 8 | - | 20 |  |  |  | Nº20 | 99.91 | 495.5593
Nº50 | 0.297 | 142.4032 | 2.456499 | 72.52674 | 27.47326 | [6 empty] | Nº40 | 121.89 | 604.5814 | 5797
Nº100 | 0.15 | 385.694 | 6.653339 | 79.18008 | 20.81992 | [6 empty] | Nº50 | 28.71 | 142.4032
Nº200 | 0.074 | 267.1983 | 4.609251 | 83.78933 | 16.21067 | 2 | - | 8 |  |  |  | Nº100 | 77.76 | 385.694
PASA |  | 939.7324 | 16.21067 | 100 | [7 empty] | Nº200 | 53.87 | 267.1983
[12 empty] | PASA | 189.46 | 939.7324
[12 empty] | Porcion | 701
Diametro efectivos
D10
[13 empty] | 0.01 | 10
[13 empty] | 0.02 | 10
[13 empty] | 0.02 | 0
Cu
[13 empty] | D30 |  | 237.5
[13 empty] | 0.01 | 30
[13 empty] | 0.42 | 30 | Cc
[13 empty] | 0.42 | 0 | 1.856842
D60
[13 empty] | 0.01 | 60
[13 empty] | 4.75 | 60
[13 empty] | 4.75 | 0
OBSERVACIONES :

## L.L & L.P
|  | CARRETERA : | PUNO - ILAVE
|  | TRAMO : | Km. 1363+000 - Km. 1413+000
|  | PROYECTO : | ESTUDIO DEFINITIVO PARA EL MANTENIMIENTO PERIÓDICO DE LA
CARRETERA PUNO - DESAGUADERO TRAMO PUNO - ILAVE
Límites de Consistencia
|  |  |  | Fecha: | 2008-07-30
Ubicación(Km) | : | 1412+450 Km.
Calicata | : | CDA - 16
Muestra | : | M - 1
Prof. (m) | : | 0.02 - 0.30
Límite Líquido :
ENSAYO Nº |  | 1 | 2 | 3 | 4
Nº de Golpes |  | 34 | 34 | 21 | 21
Recipiente Nº |  | 175 | 156 | 168 | 152
R + Suelo Hum. |  | 13.02 | 13.23 | 15.24 | 13.43
R + Suelo Seco |  | 11.7 | 11.82 | 13.46 | 12.01
Peso de agua |  | 1.32 | 1.41 | 1.78 | 1.42
Peso de Recip. |  | 6.56 | 6.32 | 6.78 | 6.75
Peso de S. Seco |  | 5.14 | 5.5 | 6.68 | 5.26
% de Humedad |  | 25.68093 | 25.63636 | 26.64671 | 26.9962
Límite Plástico :
ENSAYO Nº |  | 1 | 2
Recipiente Nº |  | 170 | 171
R + Suelo Hum. |  | 11.67 | 11.23
R + Suelo Seco |  | 10.95 | 10.6
Peso de agua |  | 0.72 | 0.63
Peso de Recip. |  | 7 | 7.12
Peso de S. Seco |  | 3.95 | 3.48
% de Humedad |  | 18.22785 | 18.10345
[6 empty] | 25 | 0
[6 empty] | 25 | 26.4 | LL
[6 empty] | 10 | 26.4 | LL
[7 empty] | 18.16565 | LP
Resultados |  |  |  | OBSERVACIONES :
Límite Líquido |  | 26.4 |  | ...................................................................
Límite Plástico |  | 18.16565 |  | ...................................................................
Ind. Plástico |  | 8.234352 |  | ...................................................................

## Proctor
| CARRETERA : | PUNO - ILAVE
| TRAMO : | Km. 1363+000 - Km. 1413+000
| PROYECTO : | ESTUDIO DEFINITIVO PARA EL MANTENIMIENTO PERIÓDICO DE LA
CARRETERA PUNO - DESAGUADERO TRAMO PUNO - ILAVE
ENSAYO DE PROCTOR MODIFICADO
Datos de muestra
Ubicación(Km) | : | 1412+450 Km.
Calicata | : | CDA - 16
Muestra | : | M - 1
Prof. (m) | : | 0.02 - 0.30
Fecha | : | 2008-07-30
Compactación
Prueba Nº |  | 1 | 2 | 3
Numero de capas |  | 5 | 5 | 5
Numero de golpes |  | 56 | 56 | 56
Peso suelo + molde (gr.) |  | 9820 | 10052 | 9961
Peso molde (gr.) |  | 5276 | 5276 | 5276
Peso suelo compactado (gr.) |  | 4544 | 4776 | 4685
Volumen del molde (cm3) |  | 2117 | 2117 | 2117
Densidad humeda (gr/cm3) |  | 2.146434 | 2.256023 | 2.213037
Humedad (%)
Tara Nº
Tara + suelo húmedo (gr.) |  | 90.07 | 75.42 | 53.42 | 5.58
Tara + suelo seco (gr.) |  | 84.49 | 69.46 | 48.71
Peso de agua (gr.) |  | 5.58 | 5.96 | 4.71
Peso de tara (gr.) |  | 6.98 | 6.79 | 6.86
Peso de suelo seco (gr.) |  | 77.51 | 62.67 | 41.85
Humedad (%) |  | 7.199071 | 9.510132 | 11.25448
Densidad Seca (gr/cm3) |  | 2.002288 | 2.060104 | 1.989167
Máxima Densidad Seca (gr/cm3) |  | : | 2.062
Optimo Contenido de Humedad (%) |  | : | 9.3
[5 empty] | 0 | 9.3
[5 empty] | 2.062 | 9.3
[5 empty] | 2.062 | 0

## Datos
| CARRETERA : | PUNO - ILAVE
| TRAMO : | Km. 1363+000 - Km. 1413+000
| PROYECTO : | ESTUDIO DEFINITIVO PARA EL MANTENIMIENTO PERIÓDICO DE LA
CARRETERA PUNO - DESAGUADERO TRAMO PUNO - ILAVE
ENSAYO DE LA RELACION DE SOPORTE DE CALIFORNIA (C.B.R.) ASTM D-1883
Realizado por : |  | Tec. Julio César Shahuano Dominguez
Revisado por : |  | Ing. Herly Torres Hinostroza
Fecha |  | 2008-07-30
Datos de muestra
Prog. (Km.) | : | 1412+450 Km. |  |  |  | Calicata |  | : | CDA - 16
Muestra | : | M - 1
Prof (m.) | : | 0.02 - 0.30
Máxima Densidad Seca (gr/cm3) : |  |  |  |  | 2.062
Optimo Contenido de Humedad (%) : |  |  |  |  | 9.3
Compactación | [6 empty] | Humedad (%)
Molde Nº |  |  | 5 | 9 | 6 |  | Tara Nº |  |  | 8 | 10 | 9
Número de capas |  |  | 5 | 5 | 5 |  | Tara+suelo húmedo (gr.) |  |  | 122.39 | 92.15 | 118.82
Número de golpes |  |  | 56 | 25 | 12 |  | Tara+suelo seco (gr.) |  |  | 112.98 | 85.22 | 109.65
Peso suelo + molde (gr.) |  |  | 11350 | 11266 | 11098 |  | Peso de agua (gr.) |  |  | 9.41 | 6.93 | 9.17
Peso molde (gr.) |  |  | 6522 | 6609 | 6681 |  | Peso de tara (gr.) |  |  | 13.88 | 12.51 | 12.4
Peso suelo compactado (gr.) |  |  | 4828 | 4657 | 4417 |  | Peso de suelo seco (gr.) |  |  | 99.1 | 72.71 | 97.25
Volumen del molde (cm3) |  |  | 2136 | 2128 | 2105 |  | Humedad (%) |  |  | 9.495459 | 9.531014 | 9.429306
Densidad humeda (gr/cm3) |  |  | 2.2603 | 2.18844 | 2.098337 |  | Densidad Seca (gr/cm3) |  |  | 2.064286 | 1.998009 | 1.917528 | 2108.297 | 2088.341
Aplicación de Carga
Penetración | Presión | Molde I |  | Molde II |  | Molde III
(mm.) | Patrón | Dial | Presión | Dial | Presión | Dial | Presión |  | Expansión:
| (Kg/cm2) |  | (Kg/cm2) |  | (Kg/cm2) |  | (Kg/cm2)
0.03 |  | 22 | 4.938015 | 15 | 3.366828 | 10 | 2.244552 |  | Fecha | Expansión
0.05 |  | 72 | 16.16078 | 52 | 11.67167 | 36 | 8.080388 |  |  | Molde I | Molde II | Molde III
0.08 |  | 142 | 31.87264 | 100 | 22.44552 | 63 | 14.14068 |  | 2008-08-26 | 0 | 0 | 0
0.1 | 70 | 234 | 52.52252 | 158 | 35.46393 | 88 | 19.75206 |  | 2008-08-27 | 0.04 | 0.06 | 0.06
[9 empty] | 2008-08-28 | 0.12 | 0.1 | 0.08 | 7.62
0.15 | 105 | 400 | 89.78209 | 248 | 55.6649 | 115 | 25.81235 |  | 2008-08-29 | 0.14 | 0.12 | 0.12
[9 empty] | 2008-08-30 | 0.16 | 0.18 | 0.18
0.2 |  | 550 | 123.4504 | 360 | 80.80388 | 132 | 29.62809

## Grafico CBR
|  | CARRETERA : | PUNO - ILAVE
|  | TRAMO : | Km. 1363+000 - Km. 1413+000
|  | PROYECTO : | ESTUDIO DEFINITIVO PARA EL MANTENIMIENTO PERIÓDICO DE LA
CARRETERA PUNO - DESAGUADERO TRAMO PUNO - ILAVE
ENSAYO DE LA RELACION DE SOPORTE DE CALIFORNIA (C.B.R.) ASTM D-1883
Realizado por : |  | Tec. Julio César Shahuano Dominguez
Revisado por : |  | Ing. Herly Torres Hinostroza
Fecha |  | 2008-07-30
Datos de muestra
Prog. (Km.) | : | 1412+450 Km. |  | Calicata | : | CDA - 16
Muestra | : | M - 1
Prof (m.) | : | 0.02 - 0.30
Máxima Densidad Seca (gr/cm3) : |  |  | 2.062
Optimo Contenido de Humedad (%) : |  |  | 9.3
C.B.R. (0.1")-56 GOLPES : |  | 96.42857 | C.B.R. (0.1")-25 GOLPES : | 65.42857 |  | C.B.R. (0.1")-10 GOLPES : |  |  | 32.64286
DETERMINACION DE C.B.R.
[7 empty] | 95% DE M.D.S. : | 1.9589
[7 empty] | C.B.R. (100% M.D.S.) 0.1" : | 96.42857 | %
[7 empty] | C.B.R. (95% M.D.S.) 01" : | 49.54 | %
OBSERVACIONES:
.
CBR al 100% M.D.S.
CBR al 95% M.D.S.

## Apoyo (hidden)
Penetración | Molde I | Molde II | Molde III
(mm.) | Presión | Presión | Presión
| (Kg/cm2) | (Kg/cm2) | (Kg/cm2) | Molde I | Molde II | Molde III
0 | 0 | 0 | 0
0.64 | 4.938015 | 3.366828 | 2.244552
1.27 | 16.16078 | 11.67167 | 8.080388 | 16.16078 | 11.67167 | 8.080388
1.91 | 31.87264 | 22.44552 | 14.14068 | 31.87264 | 22.44552 | 14.14068
2.54 | 52.52252 | 35.46393 | 19.75206 | 52.52252 | 35.46393 | 19.75206
5.08 | 89.78209 | 55.6649 | 25.81235
7.62 | 123.4504 | 80.80388 | 29.62809
[8 empty] | y = 28.621x - 21.051 | y = 18.729x - 12.516 | y = 9.191x - 3.5332
|  |  | Correc | 15.3 | 11.8 | 9.8 |  | R2 = 0.9932 | R2 = 0.9965 | R2 = 0.9997
|  |  |  | 11 | 7.2 | 11.2
|  |  |  | 3.275509 | 3.208268 | 2.92442 |  | 0.7355089 | 0.6682685 | 0.3844195
|  |  |  | 3.275509 | 3.208268 | 2.92442 |  | 3.275509 | 3.208268 | 2.92442
|  |  |  | 0 | 0 | 0 |  | 67.5 | 45.8 | 22.85
|  |  |  | 0 | 0 | 0
|  |  |  | 67.5 | 45.8 | 22.85
|  |  |  | 67.5 | 45.8 | 22.85
|  |  |  | 5.798954 | 5.690169 | 6.222857
|  |  |  | 5.798954 | 5.690169 | 6.222857
|  |  |  | 0 | 0 | 0
|  |  |  | 0 | 0 | 0
45
33
C.B.R. |  |  | C.B.R.(100%) |  |  | C.B.R.(95%) |  |  | 19
2.064286 | 96.42857 |  | 96.42857 | 0 |  | 49.54 | 0
1.998009 | 65.42857 |  | 96.42857 | 2.064286 |  | 49.54 | 1.961072
1.917528 | 32.64286 |  | 0 | 2.064286 |  | 0 | 1.961072

## Sucs (hidden)
SISTEMA UNIFICADO DE CLASIFICACION
N 200= | 16.21 | Cu = | 237.5 |  |  |  | L.L. | 26.4
N 4= | 59.98 | Cc = | 1.856842 | CLASIFICACION SUCS | SC |  | I.P. | 8.234352
L.L.= | 26.4 | [5 empty] | CU | 237.5
I.P.= | 8.234352 | [5 empty] | CC | 1.856842
DIVISIONES MAYORES |  |  | SIMBOLO DE GRUPO | NOMBRES TIPICOS | CRITERIOS DE CLASIFICACION PARA SUELOS GRANULARES |  |  | CLASIF | SIMBOLOS DOBLES | SIMBOLOS TRIPLES | CLASIFICACION | SIMBOLO
Suelos de grano grueso (mas del 50 % del material es mayor en tamaño que el tamiz No 200 | Gravas (mas de la mitad de la fracción gruesa es mayor que el tamiz No 4) | Gravas Limpias (poco o ningun fino) | GW | Gravas bien gradadas, mezclas gravosas, poco o ningun fino | Cu > 4 1 < Cc < 3 | [6 empty] | SC
|  |  | GP | Gravas pobremente gradadas,`mezclas grava-arena, pocos o ningun fino | No cumple todos los requisitos de gradadcion para GW
|  | Gravas con finos (cantidad apre- ciable de finos) | GM | Gravas limosas, mezcla grava- arena-limo | Límites de Atteberg por debajo de la linea A o Ip < 4 | A los materiales sobre la linea A con 4 < Ip < 7 se considera de frontera y se les asigna doble símbolo
|  |  | GC | Gravas arcillosas, mezcla gravo-areno- arcillosas | Límites de Atteberg por encima de la línea A ó Ip > 7
| Arenas (mas de la mitad de la fracción gruesa es menor que el tamiz No 4) | Arenas Limpias (poco o ningun fino) | SW | Arenas bien gradadas, arenas gravosas, pocos o ningun fino | Cu > 6 1 < Cc < 3
|  |  | SP | Arenas pobremente gradadas, arenas gravosas, pocos o ningun fino | No cumple todos los requisitos de gradadcion para SW
|  | Arenas con finos (cantidad apre- ciable de finos) | SM | Arenas limosas mezcla de arena-limo | Límites de Atteberg por debajo de la linea A ó Ip < 4 | Si el material está en la zona sombreada con 4 < Ip < 7 se considera de frontera y se les asigna doble símbolo
|  |  | SC | Arenas arcillosas, mezclas arena-arcilla | Límites de Atteberg por encima de la linea A ó Ip > 7 |  |  | SC |  |  | SC
Suelos de grano fino (mas del 50 % del material pasa el tamiz No 200 | limos y arcillas (Límite líquido wl<50 |  | ML | Limos inorgánicos y arena muy finas, polvo de roca, arenas finas limosas o arcillosas, o limos arcillosos con poca plasticidad | 1, Determinar el porcentaje de arenas y gravas de la curva granulometrica. 2, Dependiendo del porcentaje de fino (fracción menor que el tamiz No 200 los suelos gruesos se clasifican como sigue: Menos del 5% - GW, GP, SW, SP Mas del 12 % - GM, GC, SM, SC De 5 a 12 % - casos frontera que requieren doble símbolo
|  |  | CL | Arcillas inorganicas de plasticidad baja a media, arcillas gravosas, arcillas arenosas, arcillas limosas, arcillas magras.
|  |  | OL | Limos organicos, arcillas limosas orgánicas de baja plasticidad
| limos y arcillas (Límite líquido wl>50 |  | MH | Limos inorganicos, suelos limosos o arenosos finos micaceos o diatomaceos, suelos elasticos.
|  |  | CH | Arcillas organicas de alta plasticidad, arcillas grasas.
|  |  | OH | Arcillas organicas de plasticidad media a alta, limos orgánicos
| Suelos Altamen- te orgá- nicos |  | Pt | Turba o otros suelos altamente organicos

## Aashto (hidden)
sup
CLASIFICACION GENERAL |  | MATERIALES GRANULARES (35% O MENOS DEL TOTAL PASA EL TAMIZ NO 200) | [6 empty] | MATERIALES LIMO-ARCILLOSOS (MAS DEL 35% DEL TOTAL PASA EL TAMIZ No 200)
CLASIFICACION DE GRUPO |  | A-1 |  | A-3 | A-2 |  |  |  | A-4 | A-5 | A-6 | A-7
|  | A-1-a | A-1-b |  | A-2-4 | A-2-5 | A-2-6 | A-2-7 |  |  |  | A-7-5 | A-7-6 | 50
25.4
Porcentaje de material | [13 empty] | 25
que pasa el tamiz
No 10 | 48.9 | 50 max
No 40 | 29.9 | 30 max | 50 max | 51 min
No 200 | 16.2 | 15 max | 25 max | 10 max | 35 max | 35 max | 35 max | 35 max | 36 min | 36 min | 36 min | 36 min | 36 min
Caracteristicas de la
fraccion que pasa el
tamiz No 40
Limite líquido | 26.4 |  |  |  | 40 max | 41 min | 40 max | 41 min | 40 max | 41 min | 40 max | 41 min | 41 min
Indice plástico | 8.234352 | 6 max | 6 max | N.P. | 10 max | 10 max | 11 min | 11 min | 10 max | 10 max | 11 min | 11`min | 11`min
Indice de Grupo | 0 | 0 |  | 0 | 0 |  | 4 max |  | 8 max | 12 max | 16 max | 20 max | 20 max
|  |  | CLASIFICACION AASHTO : |  |  |  |  | A-2-4 (0)
|  | -- | -- | -- | A-2-4 | -- | -- | -- | -- | -- | -- | -- | --
A-2-4
A-2-4
| A | 1
| B | 1.2
| C | 1
| D | 1
| 0.217 | 0 |  | (0)
| A | -18.8
| B | -13.6
| C | -1.765648
|  | -2.149658 |  | 0
| IG | (0)
SISTEMA DE CLASIFICACION AASHTO

## Apoyo 2 (hidden)
76.2 | 0 | 3" | 76.2 | 0 | 100 | 0 | 0 | 0 | 100 | ESPECIFICACIONES
76.2 | 100 | 2 1/2" | 63.5 | 0 | 100 | 0 | 0 | 0 | 100 | Nº Malla | Abertura mm. | Especificaciones "B" | % Que Pasa
|  | 2" | 50.6 | 0 | 100 | 0 | 0 | 0 | 100 | 2" | 50.6
63.5 | 0 | 1 1/2" | 38.1 | 0 | 100 | 75 | 1.293773 | 1.293773 | 98.70623 | 1 1/2" | 38.1
63.5 | 100 | 1" | 25.4 | 0 | 100 | 350 | 6.037606 | 7.331378 | 92.66862 | 1" | 25.4
|  | 3/4" | 19.05 | 0 | 100 | 332 | 5.7271 | 13.05848 | 86.94152 | 3/4" | 19.05
50.6 | 0 | 1/2" | 12.7 | 0 | 100 | 412 | 7.107124 | 20.1656 | 79.8344 | 3/8" | 9.525
50.6 | 100 | 3/8" | 9.525 | 0 | 100 | 331 | 5.70985 | 25.87545 | 74.12455 | No4 | 4.76
|  | No4 | 4.76 | 0 | 100 | 820 | 14.14525 | 40.0207 | 59.9793 | 40 | 0.42
38.1 | 0 | 10 | 2 | 0 | 100 | 641.8314 | 11.07179 | 51.09249 | 48.90751
38.1 | 100 | 20 | 0.84 | 0 | 100 | 495.5593 | 8.548548 | 59.64103 | 40.35897
|  | 40 | 0.42 | 0 | 100 | 604.5814 | 10.42921 | 70.07024 | 29.92976
25.4 | 0 | 50 | 0.3 | 0 | 100 | 142.4032 | 2.456499 | 72.52674 | 27.47326
25.4 | 100 | 100 | 0.149 | 0 | 100 | 385.694 | 6.653339 | 79.18008 | 20.81992
|  | 200 | 0.074 | 0 | 100 | 267.1983 | 4.609251 | 83.78933 | 16.21067
19.05 | 0
19.05 | 100
12.7 | 0 |  | 3" | 76.2
12.7 | 100 |  | 2 1/2" | 63.5
|  |  | 2" | 50.6
9.525 | 0 |  | 1 1/2" | 38.1
9.525 | 100 |  | 1" | 25.4
|  |  | 3/4" | 19.05
4.76 | 0 |  | 1/2" | 12.7
4.76 | 100 |  | 3/8" | 9.525
|  |  | Nº4 | 4.76
2 | 0 |  | Nº10 | 2
2 | 100 |  | Nº20 | 0.84
|  |  | Nº40 | 0.42
0.84 | 0 |  | Nº50 | 0.297
0.84 | 100 |  | Nº100 | 0.15
|  |  | Nº200 | 0.074
0.42 | 0
0.42 | 100
0.3 | 0
0.3 | 100
0.149 | 0
0.149 | 100
0.074 | 0
0.074 | 100